## TONG HOP
1 | 2 | 3 | 4 | 5 | 6 | 7 | 8 | 9 | 10 | 11 | 12 | 13 | 14 | 15 | 16 | 17 | 18 | 19 | 20
CÔNG TY CỔ PHẦN TƯ VẤN KIỂM ĐỊNH XÂY DỰNG PHÍA NAM
SOUTH CONSTRUCTION INSPECTION CONSULTANT JOINT STOCK COMPANY
|  |  | Trụ sở & PTN: Phòng B01-Tòa nhà eTUNNEL | [14 empty] | Văn phòng đại diện: Phòng G01- Tòa nhà PLUG-IN | Văn phòng đại diện: Phòng G01- Tòa nhà PLUG-IN
|  |  | L11-L12 Miếu Nổi P.3 Bình Thạnh HCM, Việt Nam | [14 empty] | 223 Điện Biên Phủ P.15 BT HCM, Việt Nam | 223 Điện Biên Phủ P.15 BT HCM, Việt Nam
|  |  | ĐT: (84).8.5 170886 – Fax: (84).8. 5170335 | [14 empty] | ĐT: (84).8. 8404415~7 – Fax: (84).8. 8404412 | ĐT: (84).8. 8404415~7 – Fax: (84).8. 8404412
|  |  | E-mail: scic@dmc.vn | [14 empty] | Website: http://www.dangminh.vn | Website: http://www.dangminh.vn
HS Số: | [5 empty] | PHIẾU KẾT QUẢ THỬ NGHIỆM TEST REPORT | [10 empty] | LAS-XD-506
0420-02
Ngày: |  | 2009-04-20 |  |  |  | Ban Haønh Laàn 01 Soá Baûn 05/ 01 issue-05 Copies | [10 empty] | Trang 1/1 |  |  |  | gfyyi
1. Khách hàng | [5 empty] | COÂNG TY COÅ PHAÀN LY BEÂ TOÂNG TAÂM THUÛ ÑÖÙC 2
AÁP 3, XAÕ AN THAÏNH, HUYEÄN BEÁN LÖÙC, TÆNH LONG AN
2. Công trình | [5 empty] | Döï aùn môû roäng toång kho Xaêng Daàu Nhaø Beø-
3. Địa chỉ | [5 empty] | AÂp 4, Xaõ Phuù Xuaân, Huyeän Nhaø Beø, TP HCM
4. Hạng mục | [5 empty] | Caùt CaêmPuChia
5. Nguồn gốc mẫu | [5 empty] | Caùt CamPuChia
6. Tiêu chuẩn | [5 empty] | TCVN 7572 : 2006
7. Yêu cầu TN | [5 empty] | Caùc chæ tieâu cô lyù cuûa caùt | [14 empty] | 1837.58
8. Ngày thử nghiệm | [5 empty] | 2009-04-15 | [14 empty] | 1970.81
9. Kết quả thử nghiệm | [20 empty] | 2079.97
STT | CHỈ TÊU THỬ NGHIỆM | [5 empty] | PHƯƠNG PHÁP THỬ NGHIỆM | [6 empty] | ĐVT |  | KẾT QUẢ THỬ NGHIỆM |  |  |  | 956
1 | - Thành phần hạt | [5 empty] | TCVN 7572-2 : 2006 | [6 empty] | - |  | Xem biểu đồ
| - Hàm lượng hạt < 0.14mm | [5 empty] | TCVN 7572-2 : 2006 | [6 empty] | % |  | 1.1
| - Mô đun độ lớn | [5 empty] | TCVN 7572-2 : 2006 | [6 empty] | - |  | 2.61
2 | - Hàm lượng chung bụi, bùn, sét | [5 empty] | TCVN 7572-8 : 2006 | [6 empty] | % |  | 1.15
3 | - Hàm lượng tạp chất hữu cơ | [5 empty] | TCVN 7572-9 : 2006 | [6 empty] | - |  | Ngang màu số 1 |  |  |  | 13.7 | 1.755 |  |  | thô |  | mịn
4 | - Hàm lượng mica | [5 empty] | TCVN 7572-20 : 2006 | [6 empty] | % |  | 0.13 |  |  |  | 13.7 | 1.844 |  | 2.5 | 0 | 20 | 0 | 0
5 | - Khối lượng riêng | [5 empty] | TCVN 7572-4 : 2006 | [6 empty] | g/cm3 |  | 2.645637 |  |  |  | 13.7 | 1.911 |  | 1.25 | 15 | 45 | 0 | 15
6 | - Khối lượng thể tích xốp | [5 empty] | TCVN 7572-6 : 2006 | [6 empty] | g/cm3 |  | 1.494 | [6 empty] | 0.63 | 35 | 70 | 0 | 35
7 | - Hàm lượng sét | [5 empty] | TCVN 7572-8 : 2006 | [6 empty] | % |  | 0.23338 |  |  |  | 9 | 1.911 |  | 0.315 | 65 | 90 | 5 | 65
[23 empty] | 0.14 | 90 | 100 | 65 | 90
[11 empty] | Kích thước lổ sàng,Sieve size, mm |  |  | Lượng sót trên sàng, Remain, % |  |  | Lượng sót tích luỷ | [5 empty] | < 0,140
[17 empty] | Acc Remain |  |  |  | 0.14 | x | y
[17 empty] | % |  |  |  |  | 0.14 | 0
[11 empty] | 5 |  |  | 0 |  |  | 0 |  |  |  |  | 0.14 | 100
[11 empty] | 2.5 |  |  | 5.6 |  |  | 5.6 |  |  |  | 0.315 | 0.315 | 0
[11 empty] | 1.25 |  |  | 15.9 |  |  | 21.5 |  |  |  |  | 0.315 | 100
[11 empty] | 0.63 |  |  | 29.2 |  |  | 50.7 |  |  |  | 0.63 | 0.63 | 0
[11 empty] | 0.315 |  |  | 33.8 |  |  | 84.5 |  |  |  |  | 0.63 | 100
[11 empty] | 0.14 |  |  | 14.4 |  |  | 98.9 |  |  |  | 1.25 | 1.25 | 0
[11 empty] | < 0.140 |  |  | 1.1 |  |  | 100 |  |  |  |  | 1.25 | 100
[11 empty] | Ký hiệu biểu đồ: | [9 empty] | 2.5 | 2.5 | 0
[11 empty] | Miền 1 : |  | Miền cát thô | [8 empty] | 2.5 | 100
[11 empty] | Miền 2 : |  | Miền cát mịn
Đường TPH
NGƯỜI THÍ NGHIỆM Tested by | [6 empty] | PHÒNG TN XÂY DỰNG Head of Laboratory | [6 empty] | GIÁM ĐỐC Director
[7 empty] | Ths Nguyễn Trường Hải | [6 empty] | Ks Nguyễn Đăng Khoa
Kết quả trên chỉ có giá trị đối với mẫu do khách hàng gửi tới. | [17 empty] | 07.07WP09.R0-From07.07-REP27.R0
1

## TP HAT
1 | 2 | 3 | 4 | 5 | 6 | 7 | 8 | 9 | 10 | 11 | 12 | 13 | 14 | 15 | 16 | 17 | 18 | 19 | 20
CÔNG TY CỔ PHẦN TƯ VẤN KIỂM ĐỊNH XÂY DỰNG PHÍA NAM
SOUTH CONSTRUCTION INSPECTION CONSULTANT JOINT STOCK COMPANY
|  |  | Trụ sở & PTN: Phòng B01-Tòa nhà eTUNNEL | [14 empty] | Văn phòng đại diện: Phòng G01- Tòa nhà PLUG-IN | Văn phòng đại diện: Phòng G01- Tòa nhà PLUG-IN
|  |  | L11-L12 Miếu Nổi P.3 Bình Thạnh HCM, Việt Nam | [14 empty] | 223 Điện Biên Phủ P.15 BT HCM, Việt Nam | 223 Điện Biên Phủ P.15 BT HCM, Việt Nam
|  |  | ĐT: (84).8.5 170886 – Fax: (84).8. 5170335 | [14 empty] | ĐT: (84).8. 8404415~7 – Fax: (84).8. 8404412 | ĐT: (84).8. 8404415~7 – Fax: (84).8. 8404412
|  |  | E-mail: scic@dmc.vn | [14 empty] | Website: http://www.dangminh.vn | Website: http://www.dangminh.vn
HS Số: | [5 empty] | KẾT QUẢ THÍ NGHIỆM THÀNH PHẦN HẠT | [10 empty] | LAS-XD-506
Ngày: | [5 empty] | Ban Haønh Laàn 01 Soá Baûn 03 | [10 empty] | Trang 1/1
1. Khách hàng | [5 empty] | COÂNG TY TNHH MTV ÑAÀU TÖ VAØ KINH DOANH KHOAÙNG SAÛN VINACONEX
75 LEÂ HOÀNG PHONG, P7, TP VUÕNG TAØU
2. Công trình | [5 empty] | ÑÖÔØNG RA CAÛNG
3. Địa chỉ | [5 empty] | KCN MYÕ XUAÂN A, H. TAÂN THAØNH, TỈNH BAØ RÒA VUÕNG TAØU
4. Hạng mục | [5 empty] | CAÙT DUØNG CHO BEÂ TOÂNG XI MAÊNG
5. Nguồn gốc mẫu | [5 empty] | CAÙT ÑOÀNG NAI
6. Tiêu chuẩn | [5 empty] | TCVN 7572-2 : 2006
7. Yêu cầu TN | [5 empty] | THAØNH PHAÀN HAÏT CUÛA CAÙT
8. Ngày thử nghiệm | [5 empty] | 2008-04-08
9. Khối lượng mẫu thử nghiệm, g | [5 empty] | 1000
10. Kết quả thử nghiệm
[20 empty] | mắcsàng | đường3 | đường4 |  | đường2 | đường1
STT | Kích thước |  |  |  | Khối lượng tích lũy |  |  |  |  | Phần trăm khối lượng | [5 empty] | Phần trăm khối lượng |  |  |  | 5 | 0% | 0% | 0% | 0% | 0% | 0.14 | 0%
| mắt sàng, mm |  |  |  | trên sàng, g |  |  |  |  | tích lũy trên sàng, % | [5 empty] | lọt sàng tích lũy, % |  |  |  | 2.5 | 0% | 20% | 4.7% | 0% | 0% | 0.14 | 100%
1 | 5 |  |  |  | 0 |  |  |  |  | 0 | [5 empty] | 100 |  |  |  | 1.25 | 15% | 45% | 9.4% | 0% | 0% | 0.315 | 0%
2 | 2.5 |  |  |  | 47 |  |  |  |  | 4.7 | [5 empty] | 95.3 |  |  |  | 0.63 | 35% | 70% | 19.8% | 5% | 0% | 0.315 | 100%
3 | 1.25 |  |  |  | 94 |  |  |  |  | 9.4 | [5 empty] | 90.6 |  |  |  | 0.315 | 70% | 90% | 0% | 20% | 5% | 0.63 | 0%
4 | 0.63 |  |  |  | 198 |  |  |  |  | 19.8 | [5 empty] | 80.2 |  |  |  | 0.14 | 90% | 100% | 0% | 75% | 45% | 0.63 | 100%
5 | 0.315 |  |  |  | 255 | [14 empty] | <0.14 | [5 empty] | 1.25 | 0%
6 | 0.14 |  |  |  | 406 | [17 empty] | 0% |  |  | 1.25 | 100%
7 | < 0,140 |  |  |  | 1000 |  |  |  |  | 100 | [5 empty] | 0 | [6 empty] | 20% |  |  | 5 | 0%
Ký hiệu trên biểu đồ :
|  | Miền tiêu chuẩn |  |  |  |  | : | [7 empty] | Miền 1 : |  | Nhóm hạt to và vừa | [5 empty] | 40% |  |  | 5 | 100%
|  | Đường phân tích cỡ hạt mẫu TN |  |  |  |  | : | [7 empty] | Miền 2 : |  | Nhóm hạt nhỏ
[15 empty] | Miền 3 : |  | Nhóm hạt rất nhỏ | [5 empty] | 60%
|  | Mô đun độ lớn của cát |  |  |  |  | : | 2.61
TL.TRƯỞNG PHÒNG TN On behalf of Head of Testing Laboratory | [14 empty] | GIÁM ĐỐC Director | [7 empty] | 80%
100%
07.07WP09.R0-From07.07-TEW02.R0
Note on U22: Windows xp sp2 Full: không được nhập số liệu vào đây

## Bui, bun, set
1 | 2 | 3 | 4 | 5 | 6 | 7 | 8 | 9 | 10 | 11 | 12 | 13 | 14 | 15 | 16 | 17 | 18 | 19 | 20
CÔNG TY CỔ PHẦN TƯ VẤN KIỂM ĐỊNH XÂY DỰNG PHÍA NAM
SOUTH CONSTRUCTION INSPECTION CONSULTANT JOINT STOCK COMPANY
|  |  | Trụ sở & PTN: Phòng B01-Tòa nhà eTUNNEL | [14 empty] | Văn phòng đại diện: Phòng G01- Tòa nhà PLUG-IN | Văn phòng đại diện: Phòng G01- Tòa nhà PLUG-IN
|  |  | L11-L12 Miếu Nổi P.3 Bình Thạnh HCM, Việt Nam | [14 empty] | 223 Điện Biên Phủ P.15 BT HCM, Việt Nam | 223 Điện Biên Phủ P.15 BT HCM, Việt Nam
|  |  | ĐT: (84).8.5 170886 – Fax: (84).8. 5170335 | [14 empty] | ĐT: (84).8. 8404415~7 – Fax: (84).8. 8404412 | ĐT: (84).8. 8404415~7 – Fax: (84).8. 8404412
|  |  | E-mail: scic@dmc.vn | [14 empty] | Website: http://www.dangminh.vn | Website: http://www.dangminh.vn
HS Số: | [5 empty] | KẾT QUẢ THÍ NGHIỆM HÀM LƯỢNG BỤI, BÙN, SÉT, TẠP CHẤT HỮU CƠ, HÀM LƯỢNG MICA | [10 empty] | LAS-XD-506
Ngày: | [5 empty] | Ban Haønh Laàn 01 Soá Baûn 03 | [10 empty] | Trang 1/1
1. Khách hàng | [5 empty] | COÂNG TY TNHH MTV ÑAÀU TÖ VAØ KINH DOANH KHOAÙNG SAÛN VINACONEX
75 LEÂ HOÀNG PHONG, P7, TP VUÕNG TAØU
2. Công trình | [5 empty] | ÑÖÔØNG RA CAÛNG
3. Địa chỉ | [5 empty] | KCN MYÕ XUAÂN A, H. TAÂN THAØNH, TỈNH BAØ RÒA VUÕNG TAØU
4. Hạng mục | [5 empty] | CAÙT DUØNG CHO BEÂ TOÂNG XI MAÊNG
5. Nguồn gốc mẫu | [5 empty] | CAÙT ÑOÀNG NAI
6. Tiêu chuẩn | [5 empty] | TCVN 7572-6 : 2006
7. Yêu cầu TN | [5 empty] | HAØM LÖÔÏNG BUÏI BUØN SEÙT, TAÏP CHAÁT HÖÕU CÔ, HAØM LÖÔÏNG MICA
8. Ngày thử nghiệm | [5 empty] | 2008-04-08
9. Khối lượng mẫu thử nghiệm, g | [5 empty] | 1000
10. Kết quả thử nghiệm
10.1 Hàm lượng bụi, bùn, sét (TCVN 7572-6 : 2006): | [19 empty] | mắcsàng | đường3 | đường4 |  | đường2 | đường1
Số lần thí nghiệm |  |  |  | Khối lượng khô trước |  |  |  | Khối lượng sau khi rửa, | [6 empty] | Hàm lượng chung bụi, bùn, sét |  |  |  |  | 5 | 0% | 0% | 0% | 0% | 0% | 0.14 | 0%
|  |  |  | khi rửa, g |  |  |  | g | [6 empty] | Thí nghiệm |  |  | Trung bình |  | 2.5 | 0% | 20% | 0% | 0% | 0% | 0.14 | 100%
Lần 1 |  |  |  | 1000 |  |  |  | 989 | [6 empty] | 1.1 |  |  | 1.15 |  | 1.25 | 15% | 45% | 0% | 0% | 0% | 0.315 | 0%
Lần 2 |  |  |  | 1000 |  |  |  | 988 | [6 empty] | 1.2 |  |  |  |  | 0.63 | 35% | 70% | 0% | 5% | 0% | 0.315 | 100%
10.2 Hàm lượng tạp chất hữu cơ (TCVN 7572-9 : 2006) | [19 empty] | 0.315 | 70% | 90% | 0% | 20% | 5% | 0.63 | 0%
Số lần thí nghiệm |  |  |  |  | So sánh màu sau 24 giờ | [5 empty] | Kết luận | [5 empty] | Ghi chú |  |  | 0.14 | 90% | 100% | 0% | 75% | 45% | 0.63 | 100%
Lần 1 |  |  |  | Ngang màu số 1 |  |  | Ngang màu số 1 | [12 empty] | <0.14 | [5 empty] | 1.25 | 0%
Lần 2 |  |  |  | Ngang màu số 1 | [18 empty] | 0% |  |  | 1.25 | 100%
10.3 Hàm lượng Mica (TCVN 7572-20 : 2006) | [22 empty] | 20% |  |  | 5 | 0%
Số lần |  |  |  | Khối lượng |  |  |  | Khối lượng mica | [6 empty] | Hàm lượng mica, %
thí nghiệm | [7 empty] | của mẫu thử, g | [6 empty] | Thí nghiệm |  |  | Trung bình
Lần 1 |  |  |  | 100 |  |  |  | 0.14 | [6 empty] | 0.14 |  |  | 0.13
Lần 2 |  |  |  | 100 |  |  |  | 0.12 | [6 empty] | 0.12
TL.TRƯỞNG PHÒNG TN On behalf of Head of Testing Laboratory | [14 empty] | GIÁM ĐỐC Director | [7 empty] | 80%
100%
07.07WP09.R0-From07.07-TEW02.R0
Note on X22: Windows xp sp2 Full: không được nhập số liệu vào đây

## KLR
1 | 2 | 3 | 4 | 5 | 6 | 7 | 8 | 9 | 10 | 11 | 12 | 13 | 14 | 15 | 16 | 17 | 18 | 19 | 20
CÔNG TY CỔ PHẦN TƯ VẤN KIỂM ĐỊNH XÂY DỰNG PHÍA NAM
SOUTH CONSTRUCTION INSPECTION CONSULTANT JOINT STOCK COMPANY
|  |  | Trụ sở & PTN: Phòng B01-Tòa nhà eTUNNEL | [14 empty] | Văn phòng đại diện: Phòng G01- Tòa nhà PLUG-IN | Văn phòng đại diện: Phòng G01- Tòa nhà PLUG-IN
|  |  | L11-L12 Miếu Nổi P.3 Bình Thạnh HCM, Việt Nam | [14 empty] | 223 Điện Biên Phủ P.15 BT HCM, Việt Nam | 223 Điện Biên Phủ P.15 BT HCM, Việt Nam
|  |  | ĐT: (84).8.5 170886 – Fax: (84).8. 5170335 | [14 empty] | ĐT: (84).8. 8404415~7 – Fax: (84).8. 8404412 | ĐT: (84).8. 8404415~7 – Fax: (84).8. 8404412
|  |  | E-mail: scic@dmc.vn | [14 empty] | Website: http://www.dangminh.vn | Website: http://www.dangminh.vn
HS Số: | [5 empty] | KẾT QUẢ THÍ NGHIỆM KHỐI LƯỢNG RIÊNG, KHỐI LƯỢNG THỂ TÍCH XỐP, HÀM LƯỢNG SÉT | [10 empty] | LAS-XD-506
Ngày: | [5 empty] | Ban Haønh Laàn 01 Soá Baûn 03 | [10 empty] | Trang 1/1
1. Khách hàng | [5 empty] | CÔNG TY TNHH MTV ĐẦU TƯ VÀ KINH DOANH KHOÁNG SẢN VINACONEX
75 LÊ HỒNG PHONG, P7, TP VŨNG TÀU
2. Công trình | [5 empty] | ĐƯỜNG RA CẢNG
3. Địa chỉ | [5 empty] | KCN MỸ XUÂN A, H. TÂN THÀNH, TỈNH BÀ RỊA VŨNG TÀU
4. Hạng mục | [5 empty] | CÁT DÙNG CHO BÊ TÔNG XI MĂNG
5. Nguồn gốc mẫu | [5 empty] | CÁT ĐỒNG NAI
6. Tiêu chuẩn | [5 empty] | TCVN 7572-4, 6, 8 : 2006
7. Yêu cầu TN | [5 empty] | KHỐI LƯỢNG RIÊNG, KHỐI LƯỢNG THỂ TÍCH XỐP, HÀM LƯỢNG SÉT
8. Ngày thử nghiệm | [5 empty] | 2008-04-08
9. Kết quả thử nghiệm
9.1 Khối lượng riêng (TCVN 7572-4 : 2006): | [20 empty] | mắcsàng | đường3 | đường4 |  | đường2 | đường1
Khối lượng |  |  | Khối lượng |  |  | Khối lượng |  |  | Khối lượng |  |  | Khối lượng |  |  | Khối lượng | [5 empty] | 5 | 0% | 0% | 0% | 0% | 0% | 0.14 | 0%
bình, |  |  | bình + nước, |  |  | bình + cát, |  |  | bình + nước |  |  | riêng nước, |  |  | riêng, g/cm3 | [5 empty] | 2.5 | 0% | 20% | 0% | 0% | 0% | 0.14 | 100%
g |  |  | g |  |  | g |  |  | + cát, g |  |  | g/cm3 |  |  | Thí nghiệm |  |  | Trung bình |  |  | 1.25 | 15% | 45% | 0% | 0% | 0% | 0.315 | 0%
34.55 |  |  | 132.63 |  |  | 64.54 |  |  | 151.26 |  |  | 1 |  |  | 2.639965 |  |  | 2.645637 |  |  | 0.63 | 35% | 70% | 0% | 5% | 0% | 0.315 | 100%
45.53 |  |  | 142.51 |  |  | 74.88 |  |  | 160.79 |  |  | 1 |  |  | 2.65131 | [5 empty] | 0.315 | 70% | 90% | 0% | 20% | 5% | 0.63 | 0%
9.2 Khối lượng thể tích xốp (TCVN 7572-6 : 2006) | [20 empty] | 0.14 | 90% | 100% | 0% | 75% | 45% | 0.63 | 100%
Thể tích |  |  |  | Khối lượng |  |  |  | Khối lượng |  |  |  |  | Khối lượng | [6 empty] | 2948.192 | <0.14 | [5 empty] | 1.25 | 0%
thùng đong, |  |  |  | thùng đong, |  |  |  | cát + thùng đong, |  |  |  |  | thể tích xốp, g/cm3 |  |  |  |  | Ghi chú |  | 2956.096 |  |  |  | 0% |  |  | 1.25 | 100%
g |  |  |  | g |  |  |  | g |  |  |  |  | Thí nghiệm |  |  | Trung bình | [7 empty] | 20% |  |  | 5 | 0%
1976 |  |  |  | 1242 |  |  |  | 4190.192 |  |  |  |  | 1.492 |  |  | 1.494 |  |  |  | 1,435-1,478
1976 |  |  |  | 1242 |  |  |  | 4198.096 |  |  |  |  | 1.496
9.3 Hàm lượng sét (TCVN 7572-8 : 2006)
Khối lượng |  |  |  |  | Khối lượng ống nghiệm chứa 100ml | [7 empty] | Hàm lượng sét
mẫu thí nghiệm, |  |  |  |  | Nước đục, |  |  | Nước trong, |  |  |  |  | Thí nghiệm, |  |  |  | Trung bình,
g |  |  |  |  | g |  |  | g |  |  |  |  | % |  |  |  | %
250 |  |  |  |  | 221.48 |  |  | 221.46 |  |  |  |  | 0.13336 |  |  |  | 0.23338
250 |  |  |  |  | 221.51 |  |  | 221.46 |  |  |  |  | 0.3334
TL.TRƯỞNG PHÒNG TN On behalf of Head of Testing Laboratory | [14 empty] | GIÁM ĐỐC Director | [8 empty] | 80%
100%
07.07WP09.R0-From07.07-TEW02.R0
Note on X21: Windows xp sp2 Full: không được nhập số liệu vào đây