## PKQ THU TAM SAN
1 | 2 | 3 | 4 | 5 | 6 | 7 |  | 8 | 9
CÔNG TY CỔ PHẦN TƯ VẤN KIỂM ĐỊNH XÂY DỰNG PHÍA NAM
SOUTH CONSTRUCTION INSPECTION CONSULTANT JOINT STOCK COMPANY (SCIC)
|  | Trụ sở & PTN: Phòng B01-Tòa nhà eTUNNEL | [9 empty] | Văn phòng đại diện: Phòng G01- Tòa nhà PLUG-IN
|  | L11-L12 Miếu Nổi P.3 Bình Thạnh HCM, Việt Nam | [9 empty] | 226 Điện Biên Phủ P.15 BT HCM, Việt Nam
|  | ĐT: (84).8.5 170886~7 – Fax: (84).8. 5170335 | [9 empty] | ĐT: (84).8. 8404415~7 – Fax: (84).8. 8404415
|  | E-mail: scic@dmc.vn | [9 empty] | Website: http://www.dangminh.vn
Số HS: |  |  | BIỂU GHI TẤM NÂNG SÀN TEST REPORT | [6 empty] | LAS - XD - 506
Ngày : | [9 empty] | Trang 1/1
1. Tên mẫu / Name of sample |  |  | 2. Số lượng mẫu / Quantity |  |  |  | 4. Ngöôøi thöïc hieän |  |  | 6, Ngöôøi kieåm tra
3. Công trình / Project | [6 empty] | 5. Ngaøy nhaän maãu |  |  | 7. Ngaøy xong
Khách hàng / Customer
Địa chỉ / Address
Phương pháp thử / Test methods | [12 empty] | q
Điều kiện thử nghiệm / Test condition
-Mẫu thử do khách hàng mang tới và được thử nghiệm tại phòng thử nghiệm Công ty Cổ phần Tư Vấn Kiểm Định Xây Dựng Phía Nam (SCIC) vào ngày 10/04/2009;
-Số lượng mẫu thử, chỉ tiêu và phương pháp thử nghiệm theo yêu cầu của khách hàng;
2. Kết quả thử nghiệm / Test result
Ký hiệu mẫu |  | Chiều dày lớp mạ bằng phương pháp điện từ, µm
|  | 1 | 2 | 3 | 4 | 5 | 6 | 7 | 8 | 9 | 10 | Trung bình
M1 |  | 16 | 18 | 17 | 17 | 20 | 15 | 19 | 17 | 14 | 17 | 17,0
PT THÍ NGHIỆM |  | Chiều dày lớp mạ bằng phương pháp điện từ, µm 7: GIÁM ĐỐC
ForHead of Testing Laboratory | On Behalf of Head of Testing Laborotory | Chiều dày lớp mạ bằng phương pháp điện từ, µm 7: Director
Th.s Nguyễn Trường Hải |  | Chiều dày lớp mạ bằng phương pháp điện từ, µm 7: Ks. Nguyễn Đăng Khoa
1. Các kết quả thử nghiệm ghi trong phiếu này chỉ có giá trị đối với mẫu do khách hàng yêu cầu kiểm tra. | [11 empty] | 07.07WP09.R0-From07.07-REP50.R3