## Phieu Ket Qua Thep(07.07-REP02) (hidden)
CÔNG TY CỔ PHẦN TƯ VẤN KIỂM ĐỊNH XÂY DỰNG PHÍA NAM
SOUTH CONSTRUCTION INSPECTION CONSULTANT JOINT STOCK COMPANY
|  |  |  | Trụ sở & PTN: Phòng B02-Tòa nhà eTUNNEL | [13 empty] | Văn phòng đại diện: Phòng G01- Tòa nhà PLUG-IN
|  |  |  | L11-L12 Miếu Nổi P.3 Bình Thạnh HCM, Việt Nam | [13 empty] | 223 Điện Biên Phủ P.15 BT HCM, Việt Nam
|  |  |  | ĐT: (84).8.5 170886~7 – Fax: (84).8. 5170355 | [13 empty] | ĐT: (84).8. 8404415~7 – Fax: (84).8. 8404412
|  |  |  | E-mail: scic@dmc.vn | [13 empty] | Website: http://www.dangminh.vn
SỐ/Ref: |  |  |  |  | PHIẾU KẾT QUẢ THỬ NGHIỆM TEST REPORT | [10 empty] | LAS-XD-506
Ngày/Date:
1 | Tên và ký hiệu mẫu Notation and name of Sample | [5 empty] | THÉP XÂY DỰNG - REBAR
2 | Công trình/Hạng mục Project/Item
3 | Số lượng mẫu Quantity
4 | Ngày nhận mẫu Received date
5 | Khách hàng Customer
Địa chỉ Address
6 | Phương pháp thử nghiệm Test methods
7 | Thông tin mẫu thử Sample specification
|  | Mẫu do By | [5 empty] | lấy gia công, cung cấp The samples were sampled, made
8 | Tình trang mẫu khi nhận
Received sample condition
9 | Điều kiện thử nghiệm
Test conditions
[7 empty] | Nhiệt độ: | [5 empty] | Độ ẩm
[7 empty] | Temperature |  |  | ( ) |  | oC | Moisture | ( ) |  |  | %
10 | Kết quả thử nghiệm/Test result
Ký hiệu mẫu |  |  | Kích thước mẫu, mm | [7 empty] | Lực kéo chảy, kN | Giới hạn chảy, kN/cm2 | Lực kéo đứt kN |  | Giới hạn bền Mpa |  | Độ giãn dài tương đối %
|  |  | Khối lương, g |  |  | Chiều dài, cm |  |  | Đường kính, mm
#DIV/0!
TRƯỞNG PHÒNG TN Head of Testing Laboratory | [13 empty] | GIÁM ĐỐC Director
1. Các kế quả thử nghiệm ghi trong phiếu này chỉ có giá trị đối với mẫu do khách hàng gửi đến
2. Phiếu này thuộc quyền sở hữu hợp pháp của Khách hàng, mọi hoạt động sử dụng phiếu này do Khách hàng định.
07.07WP09.R0-From07.07-REP02.R0

## BCTN UON THEP
1 | 2 | 3 | 4 | 5 | 6 | 7 | 8 | 9 | 10 | 11 | 12 | 13 | 14 | 15 | 16 | 17 | 18 | 19 | 20 | 21 | 22
CÔNG TY CỔ PHẦN TƯ VẤN KIỂM ĐỊNH XÂY DỰNG PHÍA NAM
SOUTH CONSTRUCTION INSPECTION CONSULTANT JOINT STOCK COMPANY
|  |  | Trụ sở & PTN: Phòng B01-Tòa nhà eTUNNEL | [16 empty] | Văn phòng đại diện: Phòng G01- Tòa nhà PLUG-IN | Văn phòng đại diện: Phòng G01- Tòa nhà PLUG-IN
|  |  | L11-L12 Miếu Nổi P.3 Bình Thạnh HCM, Việt Nam | [16 empty] | 223 Điện Biên Phủ P.15 BT HCM, Việt Nam | 223 Điện Biên Phủ P.15 BT HCM, Việt Nam
|  |  | ĐT: (84).8.5 170886 – Fax: (84).8. 5170335 | [16 empty] | ĐT: (84).8. 8404415~7 – Fax: (84).8. 8404412 | ĐT: (84).8. 8404415~7 – Fax: (84).8. 8404412
|  |  | E-mail: scic@dmc.vn | [16 empty] | Website: http://www.dangminh.vn | Website: http://www.dangminh.vn
Số (Ref.No): | [5 empty] | / | [9 empty] | Ngày (Date):
BÁO CÁO KẾT QUẢ THỬ NGHIỆM UỐN THÉP (STEEL TEST REPORT)
1. Tên mẫu (Sample Code) |  |  |  | 3. Ngày Giao (Delivery Date) | [5 empty] | 5. Người thục hiện (Tested By) | [5 empty] | 7. Người chứng kiến (Witnessed By)
2. Số lượng (Quantity) |  |  |  | 4. Ngày xong (Finished Date) | [5 empty] | 6. Lưu ý (Notes) | [5 empty] | 8. Trưởng phòng (Chief Of Lab.)
10. PHƯƠNG PHÁP THỬ |  |  |  |  | TCVN 197-2002 |  |  |  |  | 11. Tình trạng mẫu trướckhi thử,
ISO 6892-1998
[5 empty] | TCVN 198-1995 |  |  |  |  | 12. Thông tin mẫu thử,
TCVN 1651-1-2 : 2008
13. ĐIỀU KIỆN THỬ NGHIỆM. |  |  |  | MÁYTHỬ KÉO UỐN VẠN NĂNG, THANG LỰC 200-500-1.000KN, ĐỘ CHÍNH XÁC 1%
NHIỆT ĐỘ/Temperature: 270C ĐỘ Ẩm/Humidity: 75 %
KẾT QUẢ THỬ NGHIỆM
STT | Ký hiệu mẫu |  |  | Kích thước mẫu | [5 empty] | Đường kính gối uốn, mm |  | Góc uốn độ, OO |  | Vết nứt sau khi uốn, mm |  | Đánh giá kết quả
|  |  |  | K/lượng,g |  | Chiều dài, mm |  | Đường kính, mm
1 | Φ | [6 empty] | #DIV/0!
| Φ | [6 empty] | #DIV/0!
| Φ | [6 empty] | #DIV/0!
2 | Φ | [6 empty] | #DIV/0!
| Φ | [6 empty] | #DIV/0!
| Φ | [6 empty] | #DIV/0!
3 | Φ | [6 empty] | #DIV/0!
| Φ | [6 empty] | #DIV/0!
| Φ | [6 empty] | #DIV/0!
4 | Φ | [6 empty] | #DIV/0!
| Φ | [6 empty] | #DIV/0!
| Φ | [6 empty] | #DIV/0!
5 | Φ | [6 empty] | #DIV/0!
| Φ | [6 empty] | #DIV/0!
| Φ | [6 empty] | #DIV/0!
6 | Φ | [6 empty] | #DIV/0!
| Φ | [6 empty] | #DIV/0!
| Φ | [6 empty] | #DIV/0!
7 | Φ | [6 empty] | #DIV/0!
| Φ | [6 empty] | #DIV/0!
Φ
8 | Φ
Φ
Φ
Φ
Φ
07.07WP08.R0-From07.07-REP17.R0