## Phieu Ket Qua BT(07.07-REP01)
1 | 2 | 3 | 4 | 5 | 6 | 7 | 9 | 10 | 11 | 12 | 13 | 16 | 20 | 22 | 23 | 24 | 25 | 26 | 27
CÔNG TY CỔ PHẦN TƯ VẤN KIỂM ĐỊNH XÂY DỰNG PHÍA NAM
SOUTH CONSTRUCTION INSPECTION CONSULTANT JOINT STOCK COMPANY
|  |  |  | Trụ sở & PTN: Phòng B01-Tòa nhà eTUNNEL | [14 empty] | Văn phòng đại diện: Phòng G01- Tòa nhà PLUG-IN
|  |  |  | L11-L12 Miếu Nổi P.3 Bình Thạnh HCM, Việt Nam | [14 empty] | 223 Điện Biên Phủ P.15 BT HCM, Việt Nam
|  |  |  | ĐT: (84).8.5 170886 – Fax: (84).8. 5170335 | [14 empty] | ĐT: (84).8. 8404415~7 – Fax: (84).8. 8404412
|  |  |  | E-mail: scic@dmc.vn | [14 empty] | Website: http://www.dangminh.vn
Số: |  |  |  |  | PHIẾU KẾT QUẢ THỬ BÊ TÔNG BẰNG BÚA THỬ | [11 empty] | LAS-XD-507
Ngày/Date: | [16 empty] | Trang 01/02
1. Tên và ký hiệu mẫu Notation and name of Sample |  |  |  |  | BÊ TÔNG MÓNG
2. Công trình/Hạng mục Project/Item |  |  |  |  | NHAØ ÔÛ TÖ NHAÂN
3. Địa chỉ CT/Address |  |  |  |  | 44/10/11Đường số 1, Phường 15, Quận Goø Vấp,TP.HCM
4. Số lượng mẫu/ Quantity |  |  |  |  | 2 mẫu
5. Ngày nhận mẫu/ Receiveddate |  |  |  |  | 23/26/2009
6. Khách hàng/ Customer |  |  |  |  | Phaïm Phöôùc Bình, 44/10/11, P15, Goø Vấp, TP HCM
7. Địa chỉ/Address |  |  |  |  | 44/10/11Đường số 1, Phường 15, Quận Goø Vấp,TP.HCM
8. Phương pháp thử nghiệm Test method |  |  |  |  | TCVN 162-2004
9. Thông tin mẫu thử Sample specification |  |  |  |  | Các vị trí thử theo chỉ định của khách hàng tại hai vị trí móng số 3 và số 2
12. Kết quả thử nghiệm/Test result
Ký hiệu mẫu Notation of sample | Ngày đúc Date of casting |  |  | Ngày thử Date of testing |  | Gía trị bật nảy (vạch) /strike value | [9 empty] | Gía trị trung bình từng mẫu thử | Cường độ ước tính của cấu kiện TB,Mpa, Average compressive strength
Moùng soá 3, M250 | 2009-06-16 |  |  | 2009-06-23 |  | 28 | 26 | 30 | 28 | 28 | 28 | 30 | 28 | 26 | 30 | 28.2 | 26.53333
| 2009-06-16 |  |  | 2009-06-23 |  | 28 | 26 | 26 | 24 | 24 | 22 | 28 | 28 | 22 | 26 | 25.4
| 2009-06-16 |  |  | 2009-06-23 |  | 26 | 26 | 28 | 26 | 24 | 26 | 24 | 28 | 26 | 26 | 26
Moùng soá 2, M250 | 2009-06-16 |  |  | 2009-06-23 |  | 26 | 28 | 26 | 24 | 22 | 24 | 26 | 26 | 24 | 26 | 25.2 | 25.2
| 2009-06-16 |  |  | 2009-06-23 |  | 28 | 24 | 22 | 26 | 24 | 26 | 24 | 26 | 22 | 24 | 24.6
| 2009-06-16 |  |  | 2009-06-23 |  | 26 | 26 | 28 | 26 | 26 | 28 | 24 | 26 | 24 | 24 | 25.8
PT PHÒNG TN For Head of Testing Laboratory | [13 empty] | Giám đốc Director
Th.s Nguyễn Trường Hải | [13 empty] | Ks. Nguyễn Đăng Khoa
2. Phiếu này thuộc quyền sở hữu hợp pháp của Khách hàng, mọi hoạt động sử dụng phiếu này do Khách hàng định.
1. Các kết quả thử nghiệm ghi trong phiếu này chỉ có giá trị đối với mẫu do khách hàng chỉ định. | [18 empty] | 07.07WP09.R0-From07.07-REP44.R0

## Phieu Ket Qua Thep(07.07-REP02) (hidden)
CÔNG TY CỔ PHẦN TƯ VẤN KIỂM ĐỊNH XÂY DỰNG PHÍA NAM
SOUTH CONSTRUCTION INSPECTION CONSULTANT JOINT STOCK COMPANY
|  |  |  | Trụ sở & PTN: Phòng B02-Tòa nhà eTUNNEL | [13 empty] | Văn phòng đại diện: Phòng G01- Tòa nhà PLUG-IN
|  |  |  | L11-L12 Miếu Nổi P.3 Bình Thạnh HCM, Việt Nam | [13 empty] | 223 Điện Biên Phủ P.15 BT HCM, Việt Nam
|  |  |  | ĐT: (84).8.5 170886~7 – Fax: (84).8. 5170355 | [13 empty] | ĐT: (84).8. 8404415~7 – Fax: (84).8. 8404412
|  |  |  | E-mail: scic@dmc.vn | [13 empty] | Website: http://www.dangminh.vn
SỐ/Ref: |  |  |  |  | PHIẾU KẾT QUẢ THỬ NGHIỆM TEST REPORT | [10 empty] | LAS-XD-506
Ngày/Date:
1 | Tên và ký hiệu mẫu Notation and name of Sample | [5 empty] | THÉP XÂY DỰNG - REBAR
2 | Công trình/Hạng mục Project/Item
3 | Số lượng mẫu Quantity
4 | Ngày nhận mẫu Received date
5 | Khách hàng Customer
Địa chỉ Address
6 | Phương pháp thử nghiệm Test methods
7 | Thông tin mẫu thử Sample specification
|  | Mẫu do By | [5 empty] | lấy gia công, cung cấp The samples were sampled, made
8 | Tình trang mẫu khi nhận
Received sample condition
9 | Điều kiện thử nghiệm
Test conditions
[7 empty] | Nhiệt độ: | [5 empty] | Độ ẩm
[7 empty] | Temperature |  |  | ( ) |  | oC | Moisture | ( ) |  |  | %
10 | Kết quả thử nghiệm/Test result
Ký hiệu mẫu |  |  | Kích thước mẫu, mm | [7 empty] | Lực kéo chảy, kN | Giới hạn chảy, kN/cm2 | Lực kéo đứt kN |  | Giới hạn bền Mpa |  | Độ giãn dài tương đối %
|  |  | Khối lương, g |  |  | Chiều dài, cm |  |  | Đường kính, mm
#DIV/0!
TRƯỞNG PHÒNG TN Head of Testing Laboratory | [13 empty] | GIÁM ĐỐC Director
1. Các kế quả thử nghiệm ghi trong phiếu này chỉ có giá trị đối với mẫu do khách hàng gửi đến
2. Phiếu này thuộc quyền sở hữu hợp pháp của Khách hàng, mọi hoạt động sử dụng phiếu này do Khách hàng định.
07.07WP09.R0-From07.07-REP02.R0