## KQ NHUA DUONG
1 | 2 |  | 3 | 4 | 5 | 6 | 7 | 8 | 9 | 10
CÔNG TY CỔ PHẦN TƯ VẤN KIỂM ĐỊNH XÂY DỰNG PHÍA NAM
SOUTH CONSTRUCTION INSPECTION CONSULTANT JOINT STOCK COMPANY
|  |  | Trụ sở & PTN: Phòng B01-Tòa nhà eTUNNEL | [6 empty] | Văn phòng đại diện: Phòng G01- Tòa nhà PLUG-IN
|  |  | L11-L12 Miếu Nổi P.3 Bình Thạnh HCM, Việt Nam | [6 empty] | 223 Điện Biên Phủ P.15 BT HCM, Việt Nam
|  |  | ĐT: (84).8.5 170886~7 – Fax: (84).8. 5170335 | [6 empty] | ĐT: (84).8. 8404415~7 – Fax: (84).8. 8404412
|  |  | E-mail: scic@dmc.vn | [6 empty] | Website: http://www.dangminh.vn
Số (Ref.No): |  |  |  | PHIẾU KẾT QUẢ THỬ NGHIỆM TEST REPORT |  |  |  |  | LAS-XD-506
Ngày (Date): |  | 2008-03-18 |  | Ban hành lần 01 số bản 03 |  |  |  |  | Trang 1/1
1 | Khách hàng/ Custommer
2 | Công trình/ Project
3 | Địa chỉ/Address
4 | Hạng mục/ Items
5 | Lớp/ Layer
6 | Vị trí/ Position
7 | Tiêu chuẩn / Test method |  |  |  | 22 TCN 249-98
8 | Yêu cầu thí nghiệm/ Test requirement |  |  |  | Kiểm tra độ chặt nền K98/ Compaction factor test
9 | Ngày thí nghiệm/ Testing date
10 | Kết quả/ Result
THEÅ TÍCH MAÅU CHEÁ BÒ TRONG PHOØNG THÍ NGHIEÄM
| Khoái löôïng maãu TN | [5 empty] | KLTT |  | KLTT trung bình
STT | KK - 1 |  | H20 |  | KK - 2 |  | g |  | gmax trung bình
| (g) |  | (g) |  | (g) |  | (g/cm³) |  | (g/cm³)
1 | 1234 |  | 710 |  | 1240 |  | 2.328302
2 | 1230 |  | 712 |  | 1241 |  | 2.325142 |  | 2.331591
3 | 1269 |  | 733 |  | 1275 |  | 2.341328
HEÄ SOÁ LEØN CHAËT K
STT | Vị trí 1 | Khối lượng mẫu TN | [5 empty] | KLTT | gmaxtb | Độ chặt
| khoan | KK - 1 |  | H20 |  | KK - 2 |  |  |  | K
|  | (g) |  | (g) |  | (g) |  | (g/cm³) | (g/cm³)
1 | Vị trí 1 | 1124 |  | 638.7541 |  | 1130 |  | 2.28806 | 2.33 | 0.982
PT Phòng TN | [6 empty] | Giám đốc
For Head of Testing Laboratory | [6 empty] | Director
Th.s Nguyễn Trường Hải | [6 empty] | Ks. Nguyễn Đăng Khoa
07.07WP09.R0-From07.07-REP11.R0