## PKQ DAM NEN DA
1 | 2 | 3 | 4 | 5 | 6 | 7 | 8 | 9 | 10 | 11 | 12 | 13 | 14 | 15 | 16 | 17 | 18 | 19 | 20
CÔNG TY CỔ PHẦN TƯ VẤN KIỂM ĐỊNH XÂY DỰNG PHÍA NAM
SOUTH CONSTRUCTION INSPECTION CONSULTANT JOINT STOCK COMPANY
|  |  | Trụ sở & PTN: Phòng B01-Tòa nhà eTUNNEL | [14 empty] | Văn phòng đại diện: Phòng G01- Tòa nhà PLUG-IN | Văn phòng đại diện: Phòng G01- Tòa nhà PLUG-IN
|  |  | L11-L12 Miếu Nổi P.3 Bình Thạnh HCM, Việt Nam | [14 empty] | 223 Điện Biên Phủ P.15 BT HCM, Việt Nam | 223 Điện Biên Phủ P.15 BT HCM, Việt Nam
|  |  | ĐT: (84).8.5 170886 – Fax: (84).8. 5170335 | [14 empty] | ĐT: (84).8. 8404415~7 – Fax: (84).8. 8404412 | ĐT: (84).8. 8404415~7 – Fax: (84).8. 8404412
|  |  | E-mail: scic@dmc.vn | [14 empty] | Website: http://www.dangminh.vn | Website: http://www.dangminh.vn
HS Số: |  | 00103-TN-0804/01.03 |  |  |  | PHIẾU KẾT QUẢ THỬ NGHIỆM ĐẦM NÉN TIÊU CHUẨN ĐẤT TRONG PHÒNG TN | [10 empty] | LAS-XD-506
PKQ-00138
Ngày: |  |  | 2008-04-15 |  |  | Ban Haønh Laàn 01 Soá Baûn 03 | [10 empty] | Trang 1/1
1. Khách hàng/ Custommer | [5 empty] | COÂNG TY TNHH MTV ÑAÀU TÖ VAØ KINH DOANH KHOAÙNG SAÛN VINACONEX
75 Leâ Hoàng Phong, P7, Tp. Vuõng Taøu
2. Công trình/ Project | [5 empty] | ÑÖÔØNG RA CAÛNG
3. Địa chỉ/Address | [5 empty] | KCN MYÕ XUAÂN A, HUYỆN TAÂN THAØNH, TỈNH BAØ RÒA VUÕNG TAØU
4. Hạng mục/ Items | [5 empty] | Ñaàm neùn tieâu chuaån trong phoøng thí nghieäm
5. Tiêu chuẩn / Test method | [5 empty] | 22TCN 333 : 2006
6. Yêu cầu TN/ Test requirement | [5 empty] | 01 | [14 empty] | 1837.58
7. Ngày thử nghiệm/ Testing date | [5 empty] | 2008-04-15 | [14 empty] | 1970.81
8. Kết quả thử nghiệm/ Testing Result | [20 empty] | 2079.97
STT |  | K/L mẫu, g |  | Độ ẩm mẫu | [8 empty] | KLTT ẩm g/cm3 |  |  |  | KLTT khô g/cm3 |  |  |  | 2018.02
|  |  |  | m1 |  | m2 |  | m3 |  | % | [9 empty] | 2124
1 |  | 4417 |  | 0 |  | 444.88 |  | 432.4 |  | 2.886216 |  |  | 2.079567 |  |  |  | 2.02123
2 |  | 4875 |  | 0 |  | 524.23 |  | 499.6 |  | 4.929944 |  |  | 2.295198 |  |  |  | 2.187362
3 |  | 5097 |  | 0 |  | 347.98 |  | 328.4 |  | 5.962241 |  |  | 2.399718 |  |  |  | 2.264691
4 |  | 5157 |  | 0 |  | 348.58 |  | 323.3 |  | 7.819363 |  |  | 2.427966 |  |  |  | 2.251883
[20 empty] | 7 | 1.9
[12 empty] | Soá lieäu hieäu chænh keát quaû: | [7 empty] | 7 | 2.29
[12 empty] | Haøm löôïng haït >19 mm, % | [5 empty] | 18.3 |  | 7 | 1.911
[12 empty] | Khoái löôïng rieâng cuûa haït, g/cm3 | [5 empty] | 2.69 |  | 3 | 2.29
[12 empty] | > |  | 19 mm | [5 empty] | 7 | 2.29
[12 empty] | Ñoä aåm toát nhaát, % | [5 empty] | 7
[12 empty] | Khoái löôïng theå tích khoâ | [5 empty] | 2.29
lôùn nhaát, g/cm3
Ñoä aåm toát nhaát sau hiệu chỉnh, %
[12 empty] | Khoái löôïng theå tích khoâ lôùn | [5 empty] | 2.354058
nhaát hiệu chỉnh, g/cm3
TL.TRƯỞNG PHÒNG TN On behalf of Head of Testing Laboratory | [14 empty] | GIÁM ĐỐC Director
07.07WP09.R0-From07.07-TEW02.R0

## Phieu Ket Qua TP hat
1 | 2 | 3 | 4 | 5 | 6 | 7 | 8 | 9 | 10 | 11 | 12 | 13 | 14 | 15
|  |  |  | CÔNG TY CỔ PHẦN TƯ VẤN KIỂM ĐỊNH XÂY DỰNG PHÍA NAM | [7 empty] | Đá 1x2
|  |  |  | SOUTH CONSTRUCTION INSPECTION CONSULTANT JOINT STOCK COMPANY | [6 empty] | Độ ẩm | m1
|  |  |  | Trụ sở & PTN: Phòng B01-Tòa nhà eTUNNEL |  |  |  | Văn phòng đại diện: Phòng G01- Tòa nhà PLUG-IN |  |  |  | m2
|  |  |  | L11-L12 Miếu Nổi P.3 Bình Thạnh HCM, Việt Nam |  |  |  | 223 Điện Biên Phủ P.15 BT HCM, Việt Nam |  |  |  | W
|  |  |  | ĐT: (84).8.5 170886~7 – Fax: (84).8. 5170335 |  |  |  | ĐT: (84).8. 8404415~7 – Fax: (84).8. 8404412 |  |  | Khối lượng thể tích xốp không lèn chặt | m
|  |  |  | E-mail:scic@dmc.vn |  | Website:http://www.dangminh.vn | [5 empty] | V
HSS |  |  |  |  | PHIẾU KẾT QUẢ THỬ NGHIỆM ĐÁ |  |  | LAS-XD-506 |  |  |  | KLTTX
No. |  |  |  |  | (THÀNH PHẦN HẠT 22 TCN 334-2006 )
Ngày | [7 empty] | Trang 1/1 |  |  | Khối lượng thể tích xốp lèn chặt | m
1. Khách hàng/ Custommer | [11 empty] | V
KLTTX
2. Công trình/ Project | [10 empty] | Khối lượng riêng | m1
3. Địa chỉ/Address | [11 empty] | m2
4. Hạng mục/ Items | [11 empty] | m3
5. Tiêu chuẩn / Test method | [11 empty] | m4
6. Yêu cầu TN/ Test requirement | [11 empty] | KLR
7. Ngày thí nghiệm/ Testing date | [10 empty] | Độ hút nước | m2
8. Kết quả/ Result | [11 empty] | m1 |  |  |  | du lieu do thi chuan |  |  | THAY SO LIEU NAY CHO DUONG CHUAN
Cỡ hạt, mm |  |  |  | Khối lượng trên từng sàng, g | Lượng sót trên từng sàng, % | Lượng sót tích lũy trên sàng, % | Lượng lọt qua sàng, % | Yêu cầu kỹ thuật |  |  | ĐHN | [5 empty] | Lượng lọt sàng, % | #66 | trên | dưới
50 |  |  |  | 0 | 0 | 0 | 100 | 100 | 4444.6 | Khối lượng thể tích | m3 |  |  |  | 50 | 50 | #REF! | 50 | 100 | 100 | 100 | 100 | 100
37.5 |  |  |  | 159 | 3.577375 | 3.577375 | 96.42263 | 95-100 |  |  | kltt |  |  |  | 37.5 | 37.5 | #REF! | 37.5 | 100 | 95 | 95-100 | 96.42263 | 100
19 |  |  |  | 856.4 | 19.26833 | 22.8457 | 77.1543 | 58-78 |  | Hàm lượng bui bùn sét | m1 |  |  |  | #REF! | 19 | #REF! | 19 | 78 | 58 | 58-78 | 77.1543 | 78
9.5 |  |  |  | 876 | 19.70931 | 42.55501 | 57.44499 | 39-58 | [6 empty] | 12.5 | 9.5 | #REF! | 9.5 | 59 | 39 | 39-58 | 57.44499 | 59
4.75 |  |  |  | 915.3 | 20.59353 | 63.14854 | 36.85146 | 24-39 | [6 empty] | 4.75 | 4.75 | #REF! | 4.75 | 39 | 24 | 24-39 | 36.85146 | 39
2.36 |  |  |  | 690.3 | 15.53121 | 78.67975 | 21.32025 | 15-30 | [6 empty] | 2 | 2.36 | #REF! | 2.36 | 30 | 15 | 15-30 | 21.32025 | 30
0.425 |  |  |  | 297.6 | 6.695766 | 85.37551 | 14.62449 | 7-19 | [6 empty] | 1 | 0.425 | #REF! | 0.425 | 19 | 7 | 7-19 | 14.62449 | 19
0.075 |  |  |  | 640 | 14.3995 | 99.77501 | 0.2249921 | 2-12 |  | 4787.5 |  |  |  |  | 0.43 | 0.075 | #REF! | 0.075 | 12 | 2 | 2-12 | 0.2249921 | 12
[11 empty] | m2 | [5 empty] | #REF! | 0 | 0 | 0 | #REF! | 0 | 0
[12 empty] | MM |  |  |  | #REF! | #REF! | #REF! |  |  |  | #REF!
[16 empty] | 0.075 | 0.075 | #REF! |  |  |  | #REF!
[9 empty] | Đường cấp phối đá 0x4 | [6 empty] | 0.314 | 0.31 | #REF! |  |  |  | #REF!
[16 empty] | 0.14 | 0.14 | #REF! |  |  |  | #REF!
[11 empty] | Hàm lượng hạt sét mềm yếu | m1 |  |  |  | 0.071 | 0.071 | #REF!
m2
MM
[11 empty] | Hàm lượng hạt nhẹ | m1
m2
HN
[11 empty] | Hàm lượng hạt nhỏ hơn 0,075 | m1
m1
>0,075
[10 empty] | Hàm lượng hạt nhỏ thôi dẹt | m
PT PHÒNG TN For Head of Testing Laboratory | [6 empty] | GIÁM ĐỐC Director |  |  |  | m1 |  | 4297
[11 empty] | TD |  | #REF! | #REF!
[10 empty] | ĐỘ NÉN DẬP TRONG XILANH | m1 |  | 406.98
[11 empty] | m2 |  | 383.26
[11 empty] | ND |  | 5.828296 | 5.828296
Th.s Nguyễn Trường Hải | [6 empty] | Ks. Nguyễn Đăng Khoa
1. Các kết quả thử nghiệm ghi trong phiếu này chỉ có giá trị đối với mẫu do khách hàng gửi đến. | [7 empty] | 07.07WP09.R0-From07.07-REP12.R0