## PKQ DAM NEN DAT
1 | 2 | 3 | 4 | 5 | 6 | 7 | 8 | 9 | 10 | 11 | 12 | 13 | 14 | 15 | 16 | 17 | 18 | 19
CÔNG TY CỔ PHẦN TƯ VẤN KIỂM ĐỊNH XÂY DỰNG PHÍA NAM
SOUTH CONSTRUCTION INSPECTION CONSULTANT JOINT STOCK COMPANY
|  |  | Trụ sở & PTN: Phòng B01-Tòa nhà eTUNNEL | [14 empty] | Văn phòng đại diện: Phòng G01- Tòa nhà PLUG-IN
|  |  | L11-L12 Miếu Nổi P.3 Bình Thạnh HCM, Việt Nam | [14 empty] | 223 Điện Biên Phủ P.15 BT HCM, Việt Nam
|  |  | ĐT: (84).8.5 170886 – Fax: (84).8. 5170335 | [14 empty] | ĐT: (84).8. 8404415~7 – Fax: (84).8. 8404412
|  |  | E-mail: scic@dmc.vn | [14 empty] | Website: http://www.dangminh.vn
HS Số/ Ref No: | [5 empty] | PHIẾU KẾT QUẢ THỬ NGHIỆM ĐẦM NÉN TIÊU CHUẨN ĐẤT TRONG PTN TEST RESULT OF STANDARD COMPACTION IN LABORATORY | [11 empty] | LAS-XD-506
Ngày/ Date: | [17 empty] | Trang/ Page:1/1
1. Khách hàng/ Customer
2. Địa chỉ/ Address
3. Tên và ký hiệu mẫu/ Notation and name of Sample
4. Công trình/ Project
5. Địa chỉ/Address
6. Hạng mục/ Items
7. Tiêu chuẩn / Test method
8. Yêu cầu TN/ Test requirement
9. Ngày thử nghiệm/ Testing date
10. Kết quả thử nghiệm/ Testing Result
10.1 Tương quan giữa độ ẩm và khối lượng thể tích/ Relative of moisture and density:
Stt. No. |  | Độ ẩm mẫu Sample moisture, % |  |  |  |  | KLTT ẩm Wet Density, g/cm3 | [6 empty] | KLTT khô Dry Density, g/cm3
1 |  | 10.4 |  |  |  |  | 1.886 | [6 empty] | 1.708333 |  |  |  |  | 1.708333 | 10.4
2 |  | 12.6 |  |  |  |  | 1.968 | [6 empty] | 1.74778 |  |  |  |  | 1.74778 | 12.6
3 |  | 14.8 |  |  |  |  | 2.042 | [6 empty] | 1.778746 |  |  |  |  | 1.778746 | 14.8
4 |  | 16.2 |  |  |  |  | 2.026 | [6 empty] | 1.743546 |  |  |  |  | 1.743546 | 16.2
5 |  | 17.6 |  |  |  |  | 1.986 | [6 empty] | 1.688776 |  |  |  |  | 1.688776 | 17.6
10.2 Biểu đồ Quan hệ giữa khối lượng thể tích khô và độ ẩm, Graphic Relative of moisture and density:
[12 empty] | 10.3 Số liệu hiểu chỉnh kết quả/ Correct factor : | [7 empty] | 14.8 | 0
[12 empty] | Haøm löôïng haït (Fraction content over)> 19 mm |  |  |  |  | ,% | 12.6 |  | 14.8 | 1.778746
[12 empty] | Khoái löôïng rieâng cuûa haït lớn hơn (Mass density of fraction over) >19mm |  |  |  |  | ,g/cm3 | 2.56
[20 empty] | 10 | 1.778746
[12 empty] | Ñoä aåm toát nhaát (Optimum moisture) |  |  |  |  | ,% | 14.8 |  | 14.8 | 1.778746
[12 empty] | Khoái löôïng theå tích khoâ lôùn nhaát (Maximum dry density) |  |  |  |  | ,g/cm3 | 1.778746
[12 empty] | Ñoä aåm toát nhaát sau hieäu chænh/ (Optimum moisture after correction) |  |  |  |  | ,% | 12.9352
[12 empty] | Khoái löôïng theå tích khoâ lôùn nhaát sau hieäu chænh Maximum dry density after correction |  |  |  |  | ,g/cm3 | 1.849878
PT PHÒNG TN For Head of Testing Laboratory | [13 empty] | GIÁM ĐỐC Director
Th.s Nguyễn Trường Hải | [13 empty] | Ks. Nguyễn Đăng Khoa
Kết quả trên chỉ có giá trị đối với mẫu do khách hàng chỉ định. Test results are valided for the namely and location assigned by customer only. | [17 empty] | 07.07WP09.R0-From07.07-REP15.R0