## Phieu Ket Qua Thep(07.07-REP02) (hidden)
CÔNG TY CỔ PHẦN TƯ VẤN KIỂM ĐỊNH XÂY DỰNG PHÍA NAM
SOUTH CONSTRUCTION INSPECTION CONSULTANT JOINT STOCK COMPANY
|  |  |  | Trụ sở & PTN: Phòng B02-Tòa nhà eTUNNEL | [13 empty] | Văn phòng đại diện: Phòng G01- Tòa nhà PLUG-IN
|  |  |  | L11-L12 Miếu Nổi P.3 Bình Thạnh HCM, Việt Nam | [13 empty] | 223 Điện Biên Phủ P.15 BT HCM, Việt Nam
|  |  |  | ĐT: (84).8.5 170886~7 – Fax: (84).8. 5170355 | [13 empty] | ĐT: (84).8. 8404415~7 – Fax: (84).8. 8404412
|  |  |  | E-mail: scic@dmc.vn | [13 empty] | Website: http://www.dangminh.vn
SỐ/Ref: |  |  |  |  | PHIẾU KẾT QUẢ THỬ NGHIỆM TEST REPORT | [10 empty] | LAS-XD-506
Ngày/Date:
1 | Tên và ký hiệu mẫu Notation and name of Sample | [5 empty] | THÉP XÂY DỰNG - REBAR
2 | Công trình/Hạng mục Project/Item
3 | Số lượng mẫu Quantity
4 | Ngày nhận mẫu Received date
5 | Khách hàng Customer
Địa chỉ Address
6 | Phương pháp thử nghiệm Test methods
7 | Thông tin mẫu thử Sample specification
|  | Mẫu do By | [5 empty] | lấy gia công, cung cấp The samples were sampled, made
8 | Tình trang mẫu khi nhận
Received sample condition
9 | Điều kiện thử nghiệm
Test conditions
[7 empty] | Nhiệt độ: | [5 empty] | Độ ẩm
[7 empty] | Temperature |  |  | ( ) |  | oC | Moisture | ( ) |  |  | %
10 | Kết quả thử nghiệm/Test result
Ký hiệu mẫu |  |  | Kích thước mẫu, mm | [7 empty] | Lực kéo chảy, kN | Giới hạn chảy, kN/cm2 | Lực kéo đứt kN |  | Giới hạn bền Mpa |  | Độ giãn dài tương đối %
|  |  | Khối lương, g |  |  | Chiều dài, cm |  |  | Đường kính, mm
#DIV/0!
TRƯỞNG PHÒNG TN Head of Testing Laboratory | [13 empty] | GIÁM ĐỐC Director
1. Các kế quả thử nghiệm ghi trong phiếu này chỉ có giá trị đối với mẫu do khách hàng gửi đến
2. Phiếu này thuộc quyền sở hữu hợp pháp của Khách hàng, mọi hoạt động sử dụng phiếu này do Khách hàng định.
07.07WP09.R0-From07.07-REP02.R0

## BCTN UON THEP
1 | 2 | 3 | 4 | 5 | 6 | 7 | 8 | 9 | 10 | 11 | 12 | 13 | 14 | 15 | 16 | 17 | 18 | 19 | 20 | 21 | 22
CÔNG TY CỔ PHẦN TƯ VẤN KIỂM ĐỊNH XÂY DỰNG PHÍA NAM
SOUTH CONSTRUCTION INSPECTION CONSULTANT JOINT STOCK COMPANY
|  |  | Trụ sở & PTN: Phòng B01-Tòa nhà eTUNNEL | [16 empty] | Văn phòng đại diện: Phòng G01- Tòa nhà PLUG-IN | Văn phòng đại diện: Phòng G01- Tòa nhà PLUG-IN
|  |  | L11-L12 Miếu Nổi P.3 Bình Thạnh HCM, Việt Nam | [16 empty] | 223 Điện Biên Phủ P.15 BT HCM, Việt Nam | 223 Điện Biên Phủ P.15 BT HCM, Việt Nam
|  |  | ĐT: (84).8.5 170886 – Fax: (84).8. 5170335 | [16 empty] | ĐT: (84).8. 8404415~7 – Fax: (84).8. 8404412 | ĐT: (84).8. 8404415~7 – Fax: (84).8. 8404412
|  |  | E-mail: scic@dmc.vn | [16 empty] | Website: http://www.dangminh.vn | Website: http://www.dangminh.vn
SỐ/Ref: |  |  |  | PHIẾU KẾT QUẢ THỬ NGHIỆM UỐN THÉP TEST REPORT | [14 empty] | LAS-XD-506
Trang 1/1
Ngày/Date:
1 | Khách hàng/ Customer |  |  |  |  | : | CÔNG TY CỔ PHẦN BÊ TÔNG LY TÂM THỦ ĐỨC 2
| Địa chỉ/ Address |  |  |  |  | : | Ấp 3, Xã An Thạnh, Huyện Bến Lức, Tỉnh Long An
2 | Công trình/ Project |  |  |  |  | : | Dự án mở rộng tổng kho xăng dầu Cần Thơ- Giai đoạn 2
| Địa chỉ/ Address |  |  |  |  | : | KCN Trà Nóc 2, TP Cần Thơ
3 | Hạng mục/ Item |  |  |  |  | : | Cọc BT, M600, R7
4 | Tên mẫu/ Name of sample |  |  |  |  | : | Bê tông (150x150x150)mm
5 | Số lượng mẫu/ Quantity |  |  |  |  | : | 1 tổ mẫu (03 viên )
6 | Nguồn gốc mẫu/ Samples origin |  |  |  |  | : | Do quý công ty cung cấp và chuyển đến thí nghiệm
7 | Ngày nhận mẫu/ Receiving date | [5 empty] | 2009-09-01 |  |  |  | :
8 | Yêu cầu thử nghiệm/ Test requirement |  |  |  |  | : | Xác định cường độ chịu nén của bê tông,M600-R7
9 | Phương pháp thử nghiệm/ Test method |  |  |  |  | : | TCVN 3118:1993
10 | Kết quả thử nghiệm/Test result
STT | Ký hiệu mẫu |  |  | Kích thước & khối lượng mẫu | [5 empty] | Đường kính gối uốn, mm |  | Góc uốn, OO |  | Vết nứt sau khi uốn, mm |  | Đánh giá kết quả
|  |  |  | K/lượng,g |  | Chiều dài mm |  | Đường kính, mm
| Φ | [6 empty] | #DIV/0!
| Φ | [6 empty] | #DIV/0!
| Φ | [6 empty] | #DIV/0!
| Φ | [6 empty] | #DIV/0!
| Φ | [6 empty] | #DIV/0!
| Φ | [6 empty] | #DIV/0!
| Φ | [6 empty] | #DIV/0!
| Φ | [6 empty] | #DIV/0!
| Φ | [6 empty] | #DIV/0!
| Φ | [6 empty] | #DIV/0!
| Φ | [6 empty] | #DIV/0!
| Φ | [6 empty] | #DIV/0!
| Φ | [6 empty] | #DIV/0!
NGƯỜI THỰC HIỆN Tested by | [5 empty] | PHÒNG TN XÂY DỰNG | [9 empty] | GIÁM ĐỐC
[6 empty] | Head of Laboratory | [9 empty] | Director
[6 empty] | Th.s Nguyễn Trường Hải | [9 empty] | Ks. Nguyễn Đăng khoa
Các kế quả thử nghiệm ghi trong phiếu này chỉ có giá trị đối với mẫu do khách hàng gửi tới. | [20 empty] | 07.07WP09.R0-From07.07-REP16.R0