## PKQ DAM NEN DA 0x4
1 | 2 | 3 | 4 | 5 | 6 | 7 | 8 | 9 | 10 | 11 | 12 | 13 | 14 | 15 | 16 | 17 | 18 | 19 | 20
CÔNG TY CỔ PHẦN TƯ VẤN KIỂM ĐỊNH XÂY DỰNG PHÍA NAM
SOUTH CONSTRUCTION INSPECTION CONSULTANT JOINT STOCK COMPANY
|  |  | Trụ sở & PTN: Phòng B01-Tòa nhà eTUNNEL | [14 empty] | Văn phòng đại diện: Phòng G01- Tòa nhà PLUG-IN | Văn phòng đại diện: Phòng G01- Tòa nhà PLUG-IN
|  |  | L11-L12 Miếu Nổi P.3 Bình Thạnh HCM, Việt Nam | [14 empty] | 223 Điện Biên Phủ P.15 BT HCM, Việt Nam | 223 Điện Biên Phủ P.15 BT HCM, Việt Nam
|  |  | ĐT: (84).8.5 170886 – Fax: (84).8. 5170335 | [14 empty] | ĐT: (84).8. 8404415~7 – Fax: (84).8. 8404412 | ĐT: (84).8. 8404415~7 – Fax: (84).8. 8404412
|  |  | E-mail: scic@dmc.vn | [14 empty] | Website: http://www.dangminh.vn | Website: http://www.dangminh.vn
HS Số: | [5 empty] | PHIẾU KẾT QUẢ THỬ NGHIỆM ĐẦM NÉN TIÊU CHUẨN ĐÁ 0-4 | [10 empty] | LAS-XD-506
Ngày/Date | [16 empty] | Trang 1/1 |  |  |  | 152.43 | 116.4 | 2124141.3
1. Khách hàng/ Custommer
2. Tên mẫu/ Name of sample
3,. Công trình/ Project | [19 empty] | 5125
4. Địa chỉ/Address | [19 empty] | 2124
5. Hạng mục/ Items | [20 empty] | 7 | 2.29 | 0 | 0
6. Tiêu chuẩn / Test method | [20 empty] | 7 | 2 | 0 | 0 | Laàn TN | KL khuoân & maãu ẩm, g | Độ ẩm trong khuoân W(%)
7. Yêu cầu TN/ Test requirement | [20 empty] | 7 | 2.29 |  |  |  |  | m0, g | m1, g | m2, g | W, %
8 Ngày thử nghiệm/ Testing date | [20 empty] | 3 | 2.29 |  |  | 1 | 9634 | 46.95 | 611.12 | 577.82 | 6.272722
9. Kết quả thử nghiệm/ Testing Result | [24 empty] | 2 | 10202 | 48.14 | 511.53 | 473.37 | 8.973967
| 8.1 Tương quan giữa độ ẩm và khối lượng thể tích: | [23 empty] | 3 | 10374 | 46.93 | 538.69 | 491.62 | 10.5849
STT |  | Độ ẩm mẫu, % |  |  |  |  | KLTT ẩm, g/cm3 | [6 empty] | KLTT khô, g/cm3 | [10 empty] | 4 | 10305 | 45.56 | 514.82 | 462.18 | 12.63502
1 |  | 2.9 |  |  |  |  | 2.094 | [6 empty] | 2.034985 | [8 empty] | 0 | 0
2 |  | 4.9 |  |  |  |  | 2.295 | [6 empty] | 2.187798 | [8 empty] | 0 | 0
3 |  | 6 |  |  |  |  | 2.4 | [6 empty] | 2.264151
4 |  | 7.8 |  |  |  |  | 2.442 | [6 empty] | 2.265306
5 |  | 9 |  |  |  |  | 2.42 | [6 empty] | 2.220183 | [6 empty] | Wopt | 0
| 8.2 Biểu đồ Quan hệ giữa khối lượng thể tích khô và độ ẩm: | [19 empty] | % HC | 0
[12 empty] | 8.3 Số liệu hiệu chỉnh kết quả: | [8 empty] | D hc | 0
[12 empty] | Haøm löôïng haït > 19mm, % | [5 empty] | 31.4 |  |  | Gmaxhc, | 0
[21 empty] | Wopt hc | 0
[12 empty] | Khoái löôïng rieâng cuûa haït, g/cm3 | [5 empty] | 2.69 |  |  | 0,98 dmax | 0
[13 empty] | > | 19mm
[12 empty] | Ñoä aåm toát nhaát, % | [5 empty] | 7
[12 empty] | Khoái löôïng theå tích khoâ | [5 empty] | 2.29
lôùn nhaát, g/cm3
[12 empty] | Ñoä aåm toát nhaát sau hiệu chỉnh, % | [5 empty] | 4.802
[12 empty] | Khoái löôïng theå tích khoâ lôùn | [5 empty] | 2.40216
nhaát sau hiệu chỉnh, g/cm3
PT PHÒNG TN For Head of Testing Laboratory | [12 empty] | GIÁM ĐỐC Director
Th.s Nguyễn Trường Hải | [12 empty] | Ks. Nguyễn Đăng Khoa
Kết quả thử nghiệm trên chỉ có giá trị đối với mẫu do khách hàng gửi tới. | [17 empty] | 07.07WP09.R0-From07.07-TEW017.R0