## TONG HOP
1 | 2 | 3 | 4 | 5 | 6 | 7 | 8 | 9 | 10 | 11 | 12 | 13 | 14 | 15 | 16 | 17 | 18 | 19 | 20
CÔNG TY CỔ PHẦN TƯ VẤN KIỂM ĐỊNH XÂY DỰNG PHÍA NAM
SOUTH CONSTRUCTION INSPECTION CONSULTANT JOINT STOCK COMPANY
|  |  | Trụ sở & PTN: Phòng B01-Tòa nhà eTUNNEL | [14 empty] | Văn phòng đại diện: Phòng G01- Tòa nhà PLUG-IN | Văn phòng đại diện: Phòng G01- Tòa nhà PLUG-IN
|  |  | L11-L12 Miếu Nổi P.3 Bình Thạnh HCM, Việt Nam | [14 empty] | 223 Điện Biên Phủ P.15 BT HCM, Việt Nam | 223 Điện Biên Phủ P.15 BT HCM, Việt Nam
|  |  | ĐT: (84).8.5 170886 – Fax: (84).8. 5170335 | [14 empty] | ĐT: (84).8. 8404415~7 – Fax: (84).8. 8404412 | ĐT: (84).8. 8404415~7 – Fax: (84).8. 8404412
|  |  | E-mail: scic@dmc.vn | [14 empty] | Website: http://www.dangminh.vn | Website: http://www.dangminh.vn
Soá/ Ref: | [5 empty] | PHIEÁU KEÁT QUAÛ THÖÛ NGHIEÄM TEST REPORT | [10 empty] | LAS-XD 506
0620-03
Ngaøy/ Date |  |  | 2009-06-20 |  |  | Ban Haønh Laàn 01 Soá Baûn 10/ 01st issue-10 Copies | [10 empty] | Trang 1/1
1. Khaùch haøng/ Customer | [5 empty] | COÂNG TY COÅ PHAÀN BEÂ TOÂNG LY TAÂM THUÛ ÑÖÙC 2
2. Ñòa chæ/ Address | [5 empty] | Aáp 3, Xaõ An Thaïnh - Huyeän Beán Löùc - Tænh Long An
3. Coâng trình/ Project | [5 empty] | XD caên cöù ñoùng môi vaø söûa chöûa giaøn khoan Daàu Khí - Goùi thaàu xaây laép 1
4. Teân maãu/ Name of samples | [5 empty] | Ñaù 1X2 moû ñaù Hoaù An
5. Soá löôïng maãu/ Quantity | [5 empty] | 01 maãu
6. Ngaøy nhaän maãu/ Date of receiving | [5 empty] | 2009-06-17
7. Tieâu chuaån/ Test method | [5 empty] | TCVN 7572 : 2006
8. Yeâu caàu TN/Test requirement | [5 empty] | Caùc chæ tieâu cô lyù ñaù 1x2
9. Ngaøy thöû nghieäm/Testing date | [5 empty] | 2009-06-18
10. Keát quaû thöû nghieäm/ Test Result
STT | CHÆ TEÂU THÖÛ NGHIEÄM/ Characteristic | [6 empty] | Phöông phaùp thöû Test method | [5 empty] | ÑVT |  | Keát quaû thöû nghieäm Test result
1 | Khoái löôïng theå tích xoáp leøn chaët | [6 empty] | TCVN 7572-6 : 2006 | [5 empty] | kg/m3 |  | 1460
2 | Khoái löôïng theå tích xoáp khoâng leøn chaët | [6 empty] | TCVN 7572-6 : 2006 | [5 empty] | kg/m3 |  | 1370
3 | Khoái löôïng rieâng | [6 empty] | TCVN 7572-4 : 2006 | [5 empty] | g/cm3 |  | 2.69
4 | Khoái löôïng theå tích ôû traïng thaùi khoâ | [6 empty] | TCVN 7572-4 : 2006 | [5 empty] | g/cm3 |  | 2.66
5 | KLTT ôû traïng thaùi baõo hoøa nöôùc khoâ beà maët | [6 empty] | TCVN 7572-4 : 2006 | [5 empty] | g/cm3 |  | 2.67
7 | Ñoä huùt nöôùc | [6 empty] | TCVN 7572-4 : 2006 | [5 empty] | % |  | 0.2
8 | Haøm löôïng buïi, buøn, seùt | [6 empty] | TCVN 7572-8 : 2006 | [5 empty] | % |  | 0.2
9 | Haøm löôïng haït thoi deït | [6 empty] | TCVN 7572-13 : 2006 | [5 empty] | % |  | 12.054
10 | Ñoä neùn daäp trong xi lanh | [6 empty] | TCVN 7572-8 : 2006 | [5 empty] | % |  | 6.704
11 | Thaønh phaàn côõ haït | [6 empty] | TCVN 7572-2 : 2006 | [5 empty] | - |  | Xem bieåu ñoà
Kích thöôùc |  | Khoái löôïng |  | KL tích luõy |  | Löôïng soùt tích
maét saøng, |  | treân saøng, |  | treân saøng |  | luõy treân saøng,
mm |  | g |  | g |  | % | [15 empty] | Miền dưới | Miền trên | TPH
40 |  | 0 |  | 0 |  | 0 | [14 empty] | 40 | 0 | 0 | 0
20 |  | 10.2 |  | 10.2 |  | 1.411179 | [14 empty] | 20 | 0 | 10 | 1.411179
10 |  | 388.1 |  | 398.3 |  | 55.10515 | [14 empty] | 10 | 40 | 70 | 55.10515
5 |  | 292.4 |  | 690.7 |  | 95.55894 | [14 empty] | 5 | 90 | 100 | 95.55894
< 5,0 |  | 32.1 |  | 722.8 |  | 100 | [14 empty] | < 5
PT PHOØNG TN Head of Laboratory | [12 empty] | GIAÙM ÑOÁC Director
Th.s Nguyeãn Tröôøng Haûi | [12 empty] | K.s Nguyeãn Ñaêng Khoa
Keát quaû treân chæ coù giaù trò ñoái vôùi maãu do khaùch haøng göûi ñeán | [17 empty] | 07.07WP09.R0-From07.07-REP19.R0
[25 empty] | QUATEST 3 |  |  |  | Soá :…………………………………
Phòng NV6
BAÙO CAÙO THÖÛ NGHIEÄM ÑAÙ
[25 empty] | 1.Teân vaø kyù hieäu maãu |  | 2. Soá löôïng | 3. Ngaøy giao | 4. Ngaøy xong
[27 empty] | 5.Thöïc hieän | 6. Kieåm tra | 7. PT. Ñôn vò
[25 empty] | 8. Phöông phaùp thöû nghieäm : |  | 9. Caùc löu yù khaùc
KEÁT QUAÛ THÖÛ NGHIEÄM
[25 empty] | Teân chæ tieâu |  | Phương pháp thử | Keát quaû thöû nghieäm
Trung Bình
[25 empty] | 1. Khoái löôïng theå tích xoáp |  | TCVN 7572-6
[20 empty] | 5 | 0 |  |  |  | Ø Leøn chaët, kg/m3 |  |  | 1590 | 1590 | 1590
[20 empty] | 5 | 100 |  |  |  | · m, g |  |  | 11140 | 11156
[20 empty] | 20 | 0 |  |  |  | · V, dm3 |  |  | 7 | 7
[20 empty] | 20 | 100 |  |  |  | Ø Khoâng leøn chaët, kg/m3 |  |  | 1400 | 1400 | 1400
[20 empty] | 30 | 0 |  |  |  | · m, g |  |  | 9810 | 9822
[20 empty] | 30 | 100 |  |  |  | · V, dm3 |  |  | 7 | 7
[25 empty] | 2. Khoái löôïng rieâng, g/cm3 |  | TCVN 7572-4 | 2.71 | 2.7 | 2.71
[25 empty] | · m1, (KL maãu ở trạng thái SSD) g |  |  | 1006.36 | 1007.98
[25 empty] | · m2, (KL bình + nöôùc) g |  |  | 1436.07 | 1436.07
[25 empty] | · m3, (KL bình + nöôùc + maãu) g |  |  | 2067.88 | 2068.54
[25 empty] | · m4, (KL mẫu khô ) g |  |  | 1002.15 | 1004.05
[25 empty] | 3. Tỷ khối ở trạng thái khô, g/cm3 |  | TCVN 7572-4 | 2.675611 | 2.67383 | 2.67
[25 empty] | 4. Tỷ khối ở trạng thái bão hoà nước, g/cm3 |  | TCVN 7572-4 | 2.69 | 2.68 | 2.69
[25 empty] | 5. Ñoä huùt nöôùc, % |  | TCVN 7572-4 | 0.4 | 0.4 | 0.4
[25 empty] | · B , KL mẫu ở tt SSD, g |  |  | 1006.36 | 1007.98
[25 empty] | · A, KL mẫu khô, g |  |  | 1002.15 | 1004.05
[25 empty] | 6. Ñoä rổng, % |  | TCVN 7572-6
[25 empty] | 7. Hàm lượng bụi bùn sét , % |  | TCVN 7572-7 | 0.2 | 0.2 | 0.2
[25 empty] | · m1, g |  |  | 5010 | 5014
[25 empty] | · m2, g |  |  | 5001 | 5003
[25 empty] | 8. Haøm löôïng seùt mềm yếu, % |  | TCVN 7572-8
· m1, g
· m2, g
[25 empty] | 9. Haøm löôïng mica, % |  | TCVN 7572-20
· m1, g
· m2, g
[25 empty] | M01-HDN6-212 SÑ0 (05/07) |  |  |  |  | Trang 1/2
[25 empty] | Teân chæ tieâu |  | Phương pháp thử | Keát quaû thöû nghieäm
[25 empty] | 9. Thaønh phaàn côõ haït, mm | Lượng lọt sàng, % | TCVN 7572-2 | Khoái löôïng treân saøng, g | Löôïng soùt treân saøng, % | Löôïng soùt tích luõy treân saøng, %
[25 empty] | 100 |  |  | 0 | #REF!
[25 empty] | 70 |  |  | 0 | #REF!
[25 empty] | 40 |  |  | 0 | #REF! | #REF!
[25 empty] | 30 |  |  | #REF! | #REF! | #REF!
[25 empty] | 20 |  |  | 10.2 | #REF! | #REF!
[25 empty] | 10 |  |  | 388.1 | #REF! | #REF!
[25 empty] | 5 |  |  | 292.4 | #REF! | #REF!
[25 empty] | Nhoû hôn 5,0 |  |  | 32.1 | #REF! | #REF!
[28 empty] | tong | #REF!
[25 empty] | 10. Haøm löôïng haït thoi deït, % TCVN 7572-12 |  | Hạt từ 4,75 - 9,5 | Hạt từ 9,5 - 19 | Hạt từ 19 - 37,5 | TB
[27 empty] | 0 | 19 | 15 | #REF!
[25 empty] | Hàm lượng của cỡ hạt |  | #REF! | #REF! | #REF!
[25 empty] | · khoái löôïng haït thoi deït, g |  | 0 | 197 | 816
[25 empty] | · khoái löôïng kieåm tra, g |  | 253.4 | 1030 | 5415
[25 empty] | 13. Độ nén dập ở trạng thái khô, % ( TCVN 7572-11) |  | Hạt từ 4,75 - 9,5 | Hạt từ 9,5 - 19 | Hạt từ 19 - 37,5 | TB
[27 empty] | #DIV/0! | #DIV/0! | #DIV/0! | #DIV/0!
[25 empty] | Hàm lượng của cỡ hạt |  | 0 | 0 | 0
· m1, KL mẫu ban đầu, g
· m2, KL mẫu còn lại, g
[25 empty] | 13. Độ nén dập ở trạng thái bão hoà nước, % ( TCVN 7572-11) |  | Hạt từ 4,75 - 9,5 | Hạt từ 9,5 - 19 | Hạt từ 19 - 37,5 | TB
[27 empty] | 0 | 10 | 13 | #REF!
[25 empty] | Hàm lượng của cỡ hạt |  | #REF! | #REF! | #REF!
[25 empty] | · m1, KL mẫu ban đầu , g |  | 505 | 3054 | 3019
[25 empty] | · m2, KL mẫu còn lại, g |  | 505 | 2751 | 2630
[25 empty] | 14. Heä soá meàm hoùa |  | TCVN 7572-11

## 068
Soá :…………………………………
BAÙO CAÙO THÖÛ NGHIEÄM ÑAÙ
1.Teân vaø kyù hieäu maãu |  | 2. Soá löôïng | 3. Ngaøy giao | 4. Ngaøy xong
|  | 5.Thöïc hieän | 6. Kieåm tra | 7. PT. Ñôn vò
8. Phöông phaùp thöû nghieäm : |  | 9. Caùc löu yù khaùc
KEÁT QUAÛ THÖÛ NGHIEÄM
Teân chæ tieâu |  | Phương pháp thử | Keát quaû thöû nghieäm
Trung Bình
1. Khoái löôïng theå tích xoáp |  | TCVN 7572-6
Ø Leøn chaët, kg/m3 |  |  | 1460 | 1460 | 1460
· m, g |  |  | 10234 | 10220
· V, dm3 |  |  | 7 | 7
Ø Khoâng leøn chaët, kg/m3 |  |  | 1370 | 1370 | 1370
· m, g |  |  | 9566 | 9589
· V, dm3 |  |  | 7 | 7
2. Khoái löôïng rieâng, g/cm3 |  | TCVN 7572-4 | 2.69 | 2.68 | 2.69
· m1, (KL maãu ở trạng thái SSD) g |  |  | 1006.36 | 1007.98
· m2, (KL bình + nöôùc) g |  |  | 1434.07 | 1436.07
· m3, (KL bình + nöôùc + maãu) g |  |  | 2067.88 | 2068.54
· m4, (KL mẫu khô ) g |  |  | 1007.9 | 1008.9
3. Tỷ khối ở trạng thái khô, g/cm3 |  | TCVN 7572-4 | 2.66 | 2.65 | 2.66
4. Tỷ khối ở trạng thái bão hoà nước, g/cm3 |  | TCVN 7572-4 | 2.67 | 2.66 | 2.67
5. Ñoä huùt nöôùc, % |  | TCVN 7572-4 | 0.2 | 0.2 | 0.2
· B , KL mẫu ở tt SSD, g |  |  | 1006.36 | 1007.98
· A, KL mẫu khô, g |  |  | 1004.2 | 1005.9
6. Ñoä rổng, % |  | TCVN 7572-6
7. Hàm lượng bụi bùn sét , % |  | TCVN 7572-7 | 0.2 | 0.2 | 0.2
· m1, g |  |  | 5000 | 5001
· m2, g |  |  | 4990.2 | 4992.6
8. Haøm löôïng seùt mềm yếu, % |  | TCVN 7572-8
· m1, g
· m2, g
9. Haøm löôïng mica, % |  | TCVN 7572-20
· m1, g
· m2, g
M01-HDN6-212 SÑ0 (05/07) |  |  |  |  | Trang 1/2
Teân chæ tieâu |  | Phương pháp thử | Keát quaû thöû nghieäm
9. Thaønh phaàn côõ haït, mm | Lượng lọt sàng, % | TCVN 7572-2 | Khoái löôïng treân saøng, g | Löôïng soùt treân saøng, % | Löôïng soùt tích luõy treân saøng, %
100 |  |  | 0 | 0
70 |  |  | 0 | 0
40 |  |  | 0 | 0 | 0
30 |  |  | 0 | 0 | 0
20 |  |  | 3.2 | 0.4 | 0.4
10 |  |  | 389.6 | 54.3 | 54.7
5 |  |  | 292.9 | 40.9 | 95.6
Nhoû hôn 5,0 |  |  | 31.2 | 4.4 | 100
|  |  | tong | 100
10. Haøm löôïng haït thoi deït, % TCVN 7572-12 |  | Hạt từ 4,75 - 9,5 | Hạt từ 9,5 - 19 | Hạt từ 19 - 37,5 | TB
|  | 0 | 22 | 27 | 12.054 |  | 5 | 0
Hàm lượng của cỡ hạt |  | 40.9 | 54.3 | 0.4 |  |  | 5 | 100
· khoái löôïng haït thoi deït, g |  | 0 | 229 | 1456 |  |  | 20 | 0
· khoái löôïng kieåm tra, g |  | 253.4 | 1030 | 5415 |  |  | 20 | 100
13. Độ nén dập ở trạng thái khô, % ( TCVN 7572-11) |  | Hạt từ 4,75 - 9,5 | Hạt từ 9,5 - 19 | Hạt từ 19 - 37,5 | TB |  | 30 | 0
|  | 7 | 7 | 10 | 6.704 |  | 30 | 100
Hàm lượng của cỡ hạt |  | 40.9 | 54.3 | 0.4
· m1, KL mẫu ban đầu, g |  | 502.6 | 999.6 | 1249.6
· m2, KL mẫu còn lại, g |  | 466.8 | 934.2 | 1126.6
13. Độ nén dập ở trạng thái bão hoà nước, % ( TCVN 7572-11) |  | Hạt từ 4,75 - 9,5 | Hạt từ 9,5 - 19 | Hạt từ 19 - 37,5 | TB
|  | 0 | 6 | 13 | 3.31 | 9
Hàm lượng của cỡ hạt |  | 40.9 | 54.3 | 0.4
· m1, KL mẫu ban đầu , g |  | 505 | 3054 | 3019
· m2, KL mẫu còn lại, g |  | 505 | 2859 | 2630
14. Heä soá meàm hoùa |  | TCVN 7572-11
M01-HDN6-212 SÑ0 (01/06)