## M15
1 | 2 | 3 | 4 | 5 | 6 | 7 | 8 | 9 | 10 | 11 | 12 | 13 | 14 | 15 | 16 | 17 | 18 | 19 | 20
CÔNG TY CỔ PHẦN TƯ VẤN KIỂM ĐỊNH XÂY DỰNG PHÍA NAM
SOUTH CONSTRUCTION INSPECTION CONSULTANT JOINT STOCK COMPANY
|  |  | Trụ sở & PTN: Phòng B01-Tòa nhà eTUNNEL | [14 empty] | Văn phòng đại diện: Phòng G01- Tòa nhà PLUG-IN | Văn phòng đại diện: Phòng G01- Tòa nhà PLUG-IN
|  |  | L11-L12 Miếu Nổi P.3 Bình Thạnh HCM, Việt Nam | [14 empty] | 223 Điện Biên Phủ P.15 BT HCM, Việt Nam | 223 Điện Biên Phủ P.15 BT HCM, Việt Nam
|  |  | ĐT: (84).8.5 170886 – Fax: (84).8. 5170335 | [14 empty] | ĐT: (84).8. 8404415~7 – Fax: (84).8. 8404412 | ĐT: (84).8. 8404415~7 – Fax: (84).8. 8404412
|  |  | E-mail: scic@dmc.vn | [14 empty] | Website: http://www.dangminh.vn | Website: http://www.dangminh.vn
HS Số: | [5 empty] | PHIẾU KẾT QUẢ THÍ NGHIỆM TESTE REPORT | [10 empty] | LAS-XD-506
090813-04
Ngày: |  |  | 2009-08-13 |  |  | Ban Haønh Laàn 01 Soá Baûn 10 | [10 empty] | Trang 1/1
1. Khách hàng | [5 empty] | Coâng ty CP DIC 4( THUOÄC Toång Coâng ty CP Ñaàu tö phaùt trieån XD- DICogrup
2. Công trình | [5 empty] | Truï sôû cô quan khoái chính quyeàn- TT haønh chính, chính trò Tænh BR Vuõng Taøu
3. Hạng mục | [5 empty] | Coïc BTCT (350X350)mm
4. Địa chỉ | [5 empty] | Tænh Baø Ròa Vuõng Taøu
5. Tiêu chuẩn | [5 empty] | TCVN
6. Yêu cầu TN | [5 empty] | Thieát keá caáp phoái maùc beâ toâng M40 (400daN/cm2) | [14 empty] | 1837.58
7. Ngày thử nghiệm | [5 empty] | 2008-08-06
8. Điều kiện thiết kế | [5 empty] | - Vaät lieäu duøng cho thieát keá do khaùch haøng cung caáp vaø göõi tôùi | [14 empty] | 1970.81
-Caùt CamPuChia
- Khoái löôïng rieâng cuûa caùt 2,59 g/cm3
- Moâ ñun ñoä lôùn cuûa caùt: 2,59
- Ñaù daêm 10x20 mm - Moû ñaù Hoaù An
- Khoái löôïng rieâng cuûa ñaù 2,69 g/cm3
- Khoái löôïng theå tích xoáp leøn chaët cuûa ñaù 1470 kg/cm3
- Xi maêng PCB 40 - Nghi Sôn
- Nöôùc thuyû cuïc
- Ñoä suït thieát keá yeâu caàu: (5 + 1) cm
- Maãu laäp phöông kích thöôùc (150x150x150) mm do Coâng ty Coå Phaàn
Tö Vaán Kieåm Ñònh Xaây Döïng Phía Nam ñuùc vaøo ngaøy 06/08/2008
9. Kết quả thử nghiệm | [20 empty] | 2079.97
9.1 Thành phần vật liệu cho 1 m3 hỗn hợp bê tông và các đặc tính kỹ thuật của nó | [20 empty] | 2018.02
Ký hiệu Mac |  |  |  | Xi măng, |  |  | Đá dăm 1x2 |  |  |  | Cát, |  |  | Nước, |  |  | Phụ gia, L |  |  | 956
|  |  |  | kg |  |  | kg |  |  |  | kg |  |  | L |  |  | Mighty,L | MGSF, kg
M40 |  |  |  | 400 |  |  | 1230 |  |  |  | 735 |  |  | 114 |  |  | 4,2 | 20,0
9.2 Kết quả thử nghiệm
Tên chỉ tiêu | [13 empty] | Kết quả thử nghiệm
- Độ sụt của hỗn hợp bê tông,cm | [13 empty] | 5 | [5 empty] | 13.7 | 1.755
- Khối lượng thể tích, kg/cm3 | [13 empty] | 2479 | [5 empty] | 13.7 | 1.844
- Cường độ nén, MPa(daN/cm2) | [19 empty] | 13.7 | 1.911
| + 7 ngày | [12 empty] | 40,8 (408)
NGƯỜI THỰC HIỆN Tested by | [5 empty] | PHÒNG TN XÂY DỰNG Head of Laboratory | [8 empty] | GIÁM ĐỐC Director
[7 empty] | Ths, Nguyễn Trường Hải | [7 empty] | Ks. Nguyễn Đăng Khoa
Các kết quả ghi trong phiếu này chỉ có giá trị đối với mẫu do khách hàng gửi đến. | [17 empty] | 07.07WP09.R0-From07.07-REP21.R0

## CP15-DS18
QUATEST 3 | BÁO CÁO THỬ NGHIỆM CẤP PHỐI BÊ TÔNG | [7 empty] | Số: | 765XD4/1
PTN Xây dựng | [8 empty] | Trang: | 01/01
1. Tên mẫu | 2. Số lượng 6 VIÊN |  | 9. Kích thước mẫu |  |  | 10. Chỉ tiêu yêu cầu: |  |  | 11. Mác thiết kế
M30-ĐS 18
3. Ngày giao | 4. Ngày yêu cầu
5. Ngày xong | 6. Thực hiện
7. Kiểm tra | 8. Trưởng phòng |  | 11. Lưu ý
1. Tính toán thành phần cấp phối |  |  | Mbt thiết kế |  | 15 | Hệ số an toàn |  | 1.15 | Mbt tính toán |  | 17.25
1.1 Thông tin về vật liệu |  |  | K/l riêng, g/cm3 |  | K/l thể tích, g/cm3
Xi măng | Mác | 42 | 3.1
Đá | Dmax | 20 | 2.72 |  | 1590 |  | Độ rỗng của đá |  | 0.4154412
Cát | Độ ẩm | 3% | 2.61 |  |  |  | Mođun | 2.2 | 2
Nước |  |  | 1 |  |  |  | Độ hút nước |  | Cát | 1.1%
Phụ Gia 1 |  | 0% | 1 | [5 empty] | Đá | 0.5%
Phụ Gia 2 |  | 0% | 1
Độ sụt yêu cầu, cm |  | 8 |  |  | Tỉ lệ ximăng/nước |  | 1.140714 | Hệ số cốt liệu S/A |  | 0.41 |  | 0.8766437
Tuổi yêu cầu thử nghiệm | [7 empty] | Số lượng viên |  | 6
1.2 Tính toán | [11 empty] | N | 200 |  | 304.5806
Thể tích hồ xi măng |  | 275 | Hệ số dư vữa |  | 1.32 | [6 empty] | RN | 30
|  | Tính theo độ rỗng của đá (P1) | Khô | Ẩm | 1 mẻ = | 0.03 | Tính theo hệ số cốt liệu (P2) | Khô | Ẩm | 1 mẻ = | 0.03 | RX | 42
Xi măng | kg |  | 222.4 | 222.4 |  | 6.672 |  | 223 | 223 |  | 6.69 | A | 0.5
Đá | kg |  | 1403 | 1403 |  | 42.09 |  | 1175 | 1175 |  | 35.25 | N/X | 1.781429
Cát | kg |  | 568 | 578.792 |  | 17.36376 |  | 785 | 799.915 |  | 23.99745 | X | 356.2857
Nước | L |  | 194.9768 | 177.1698 |  | 5.315094 |  | 194.9768 | 174.1868 |  | 5.225604 | VH | 314.9309
Phụ Gia 1 | mL |  | 0 | 0 |  | 0 |  | 0 | 0 |  | 0 | KD | 1.32
Phụ Gia 2 | kg |  | 0 | 0 |  | 0 |  | 0 | 0 |  | 0 | Đ | 1405.587
Khối lượng thể tích tính toán |  |  | 2388.3768 | kg/m3 |  |  |  | 2377.9768 | kg/m3 | W/C= | 0.8743354 | C | 418.3535
Kiểm tra việc tính toán |  |  | Tính lại | (kiểm tra theo điều kiện đủ 1m3 bê tông) |  |  |  | Tính lại |  | kiểm tra S/A | Tính lại
2. Hiệu chỉnh thành phần cấp phối |  |  | Thêm | Nước | 0 | Ximăng |  | Cát |  | Đá
| Độ sụt | Thực tế |  | Khối lượng thể tích BT thực tế |  |  | 2365 | kg/m3 | [5 empty] | 0.7361111
Xi măng | kg | 6.672 | Hệ số hiệu chỉnh thực tế tính theo (P1) | 220.2232 | 220.2232 | Kiểm tra lại theo điều kiện đủ 1m3 bê tông | Hệ số hiệu chỉnh thực tế tính theo (P2) | 6.69 | 221.7831 | 225 | Kiểm tra lại theo điều kiện đủ 1m3 bê tông
Đá | kg | 42.09 |  | 1389.268 | 1389.268 |  |  | 35.25 | 1168.588 | 1170
Cát | kg | 17.36376 |  | 573.1269 | 565 |  |  | 23.99745 | 795.5498 | 780
Nước | L | 5.315094 |  | 175.4357 | 186.3251 |  |  | 5.225604 | 173.2362 | 188.3517
Phụ Gia 1 | mL | 0 |  | 0 | 0 |  |  | 0 | 0 | 0
Phụ Gia 2 | kg | 0 | 0.9902123 | 0 | 0 | Tính lại | 0.9945429 | 0 | 0 | 0 | Tính lại
|  |  |  | ẩm | khô |  |  | Thực tế | ẩm | khô
[9 empty] | Kiểm tra S/A |  | Tính lại
Cường độ nén
D = 150mm, H = 300mm
Khối lượng thể tích
Độ sụt
(150 x 150 x 150) mm
D = 100mm, H = 200mm
(150 x 150 x 600) mm
Cường độ uốn
Hàm lượng bọt khí
M20 (20 MPa)
M30 (30MPa)
M40 (40 MPa)
M50 (50 MPa)
M25 (25MPa)
3 ngày
7 ngày
28 ngày
21 ngày

## tk
A : Soá lieäu thieát keá: |  |  | CÔNG TY CỔ PHẦN DT |  |  |  |  | ( N/X = 67%)
- Maùc beâ toâng :
|  | M | = | 15 | Mpa
|  |  | Rn mục tiêu = | 16.5 | Mpa |  | ( đổi ra mẫu lập phương)
| - Ñoä suït: | 8 | cm
| - Loïai xi maêng : |  |  | PCB40 | Cảm phả
| - Mac xi maêng: |  | Rx = | 48 | Mpa |  | ( TCVN 6016-95)
| - Khoái löôïng rieâng xi maêng : | [5 empty] | 3.1 | g/cm3 |  | 3,1-3,15
| - Khoái löôïng theå tích ñaù : | [5 empty] | 1.4 | g/cm3 |  | 1,33-1,4
| - Khoái löôïng rieâng ñaù : |  |  |  | Dñ |  | 2.71 | g/cm3 |  | 2,7-2,75
| - Ñoä roãng ñaù : |  |  |  | r ñ | = | 0.4833948
| - Khoái löôïng theå tích caùt : | [5 empty] | 1.35 | g/cm3 |  | 1,35-1,4
| - Khoái löôïng rieâng caùt : |  |  |  | Dc |  | 2.6 | g/cm3 |  | 2,55-2,65
| - Moâ ñun ñoä lôùn caùt: |  |  |  | Mdl | = | 2.2
1/ Löôïng nöôùc cho 1m3 beâ toâng :
| Ñoä suït : | ÑS | = | 8 | cm
|  | N | = | 220 | lit
2/ Löôïng xi maêng cho 1m3 beâ toâng:
a/ X/N < 2.5 :
|  | X | = | Rn | + | 0.5 | = | 1.1875
|  | N |  | A . Rx
b/ X/N > 2.5 :
|  | X | = | Rn | - | 0.5 | = | 0.57421875
|  | N |  | A1. Rx
| Löôïng xi maêng cho 1m3 beâ toâng : |  |  |  |  | Chọn X/N = |  |  | 1.06875
|  | X | = | 235.125 | kg
3/ Löôïng ñaù cho 1m3 beâ toâng:
gvñ
| Ñ | = | ---------------
rñ(kd -1) + 1
- Xaùc ñònh heä soá dö vöõa (kd):
Theå tích hoà xi maêng(VH):
|  | VH = (X/gx) + N = |  |  | 295.8468
| Suy ra : | Kd = | 1.377694
|  | Ñ | = | 1179.857 | kg
4/ Löôïng caùt cho 1m3 beâ toâng:
C = [ 1000 - ( X/Dx + Ñ/Dñ + N/Dn)]xDc
|  | C | = | 699.8321 | kg |  |  |  | 0.3723127
B/ Lieàu löôïng cho 1m3 beâ toâng:
| CAÁP PHOÁI BTXM MAÙC : |  |  | 15 | Mpa
| Ximaêng PCB40 | Ñaù 1x2.5 | Caùt | Nöôùc | Phuï gia | [6 empty] | 0.845
| X, kg | Ñ, kg | C, kg | N, kg | PG, lit |  |  | 37.23%
| 235.125 | 1179.857 | 699.8321 | 220 | 0 |  |  | 2334.814 |  | 1.002221
| 235.6472 | 1182.478 | 701.3865 | 220.4886 | 0
0.1366875
Tính cho 3 vieân: |  | 20.25 | lít | 1.35
0.02025 | X | D | C | N | PG
0.0273375 | 6.42773 | 32.25434 | 19.13166 | 6.01425 | 0 |  |  | 63.82799 |  |  |  | 4.5
|  |  | 19.70561 | 5.4403