## TONG HOP
1 | 2 | 3 | 4 | 5 | 6 | 7 | 8 | 9 | 10 | 11 | 12 | 13 | 14 | 15 | 16 | 17 | 18 | 19 | 20
CÔNG TY CỔ PHẦN TƯ VẤN KIỂM ĐỊNH XÂY DỰNG PHÍA NAM
SOUTH CONSTRUCTION INSPECTION CONSULTANT JOINT STOCK COMPANY
|  |  | Trụ sở & PTN: Phòng B01-Tòa nhà eTUNNEL | [14 empty] | Văn phòng đại diện: Phòng G01- Tòa nhà PLUG-IN | Văn phòng đại diện: Phòng G01- Tòa nhà PLUG-IN
|  |  | L11-L12 Miếu Nổi P.3 Bình Thạnh HCM, Việt Nam | [14 empty] | 223 Điện Biên Phủ P.15 BT HCM, Việt Nam | 223 Điện Biên Phủ P.15 BT HCM, Việt Nam
|  |  | ĐT: (84).8.5 170886 – Fax: (84).8. 5170335 | [14 empty] | ĐT: (84).8. 8404415~7 – Fax: (84).8. 8404412 | ĐT: (84).8. 8404415~7 – Fax: (84).8. 8404412
|  |  | E-mail: scic@dmc.vn | [14 empty] | Website: http://www.dangminh.vn | Website: http://www.dangminh.vn
HS Số: | [5 empty] | PHIẾU KẾT QUẢ THỬ NGHIỆM TERT REPORT | [10 empty] | LAS-XD-506
Ngày: | [5 empty] | Ban Haønh Laàn 01 Soá Baûn 03 | [10 empty] | Trang 1/1
1. Khách hàng | [5 empty] | COÂNG TY TNHH MTV ÑAÀU TÖ & KINH DOANH KHOAÙNG SAÛN VINACOMEX
175 LEÂ HOÀNG PHONG, P7, TP VUÕNG TAØU
2. Công trình | [5 empty] | NAÂNG CAÁP ,CAÛI TAÏO ,SÖÕA CHÖÕA TRAÏM NGHIEÀN XI MAÊNG CAÅM PHAÛ
3. Hạng mục | [5 empty] | ĐƯỜNG RA CẢNG, SAÂN TENNIS,NHAØ HAØNH CHAÍNH
4. Địa chỉ | [5 empty] | KCN MYÕ XUAÂN A. H TAÂN THAØNH, BAØ RÒA VUÕNG TAØU
5. Nguồn gốc mẫu | [5 empty] | XI MAÊNG CAÅM PHAÛ PCB 40
6. Tiêu chuẩn | [5 empty] | TCVN
7. Yêu cầu TN | [5 empty] | CAÙC CHÆ TIEÂU CÔ LYÙ | [14 empty] | 1837.58
8. Ngày thử nghiệm | [5 empty] | 01-02-2008 | [14 empty] | 1970.81
9. Kết quả thử nghiệm | [20 empty] | 2079.97
STT | CHỈ TÊU THỬ NGHIỆM | [5 empty] | PHƯƠNG PHÁP THỬ NGHIỆM | [6 empty] | ĐVT |  | KẾT QUẢ THỬ NGHIỆM |  |  |  | 956
1 | Cường độ chịu nén | [5 empty] | TCVN 6016 : 1995 | [6 empty] | - |  | -
| - 72 giờ | [5 empty] | TCVN 6016 : 1995 | [6 empty] | N/mm2 |  | 20.8125
| - 28 ngày | [5 empty] | TCVN 6016 : 1995 | [6 empty] | N/mm2 |  | 48.125
2 | Thời gian đông kết | [5 empty] | TCVN 6017 : 1995 | [6 empty] | - |  | -
| - Bắt đầu | [5 empty] | TCVN 6017 : 1995 | [6 empty] | phút |  | 110 |  |  |  | 13.7 | 1.755
| - Kết thúc | [5 empty] | TCVN 6017 : 1995 | [6 empty] | phút |  | 175 |  |  |  | 13.7 | 1.844
3 | Độ nghiền mịn (trên sàng 0.08mm) | [5 empty] | TCVN 4030 : 1985 | [6 empty] | % |  | 1.627106 |  |  |  | 13.7 | 1.911
4 | Độ ổn định thể tích | [5 empty] | TCVN 6017 : 1995 | [6 empty] | mm |  | 0.5
NGƯỜI THÍ NGHIỆM Tested by | [5 empty] | PHÒNG TN XÂY DỰNG Head of Laboratory | [8 empty] | GIÁM ĐỐC Director
[6 empty] | Th.s Nguyễn Trường Hải | [7 empty] | Ks. Nguyễn Đăng Khoa
Kết quả tên chỉ có giá trị đối với mẩu do khách hàng gữi tới ! | [17 empty] | 07.07WP09.R0-From07.07-REP23.R0

## NEN
1 | 2 | 3 | 4 | 5 | 6 | 7 | 8 | 9 | 10 | 11 | 12 | 13 | 14 | 15 | 16 | 17 | 18 | 19 | 20
CÔNG TY CỔ PHẦN TƯ VẤN KIỂM ĐỊNH XÂY DỰNG PHÍA NAM
SOUTH CONSTRUCTION INSPECTION CONSULTANT JOINT STOCK COMPANY
|  |  | Trụ sở & PTN: Phòng B01-Tòa nhà eTUNNEL | [14 empty] | Văn phòng đại diện: Phòng G01- Tòa nhà PLUG-IN | Văn phòng đại diện: Phòng G01- Tòa nhà PLUG-IN
|  |  | L11-L12 Miếu Nổi P.3 Bình Thạnh HCM, Việt Nam | [14 empty] | 223 Điện Biên Phủ P.15 BT HCM, Việt Nam | 223 Điện Biên Phủ P.15 BT HCM, Việt Nam
|  |  | ĐT: (84).8.5 170886 – Fax: (84).8. 5170335 | [14 empty] | ĐT: (84).8. 8404415~7 – Fax: (84).8. 8404412 | ĐT: (84).8. 8404415~7 – Fax: (84).8. 8404412
|  |  | E-mail: scic@dmc.vn | [14 empty] | Website: http://www.dangminh.vn | Website: http://www.dangminh.vn
HS Số: | [5 empty] | KẾT QUẢ THÍ NGHIỆM ĐỘ BỀN NÉN CỦA XI MĂNG | [10 empty] | LAS-XD-506
Ngày: | [5 empty] | Ban Haønh Laàn 01 Soá Baûn 03 | [10 empty] | Trang 1/1
1. Khách hàng | [5 empty] | CÔNG TY TNHH MTV ĐẦU TƯ & KINH DOANH KHOÁNG SẢN VINACONEX
75 LÊ HỒNG PHONG, P7, TP VŨNG TÀU
2. Công trình | [5 empty] | ĐƯỜNG RA CẢNG
3. Địa chỉ | [5 empty] | KCN MỸ XUÂN A, H. TÂN THÀNH, TỈNH BÀ RỊA VŨNG TÀU
4. Hạng mục
5. Nguồn gốc mẫu | [5 empty] | XIMĂNG CẨM PHẢ PCB 40
6. Tiêu chuẩn | [5 empty] | TCVN
7. Yêu cầu TN | [5 empty] | ĐỘ BỀN NÉN
8. Ngày thử nghiệm | [5 empty] | 23/02/2008
9. Kết quả thử nghiệm
9.1 Độ bền nén sau 72 giờ (3 ngày) | [19 empty] | mắcsàng | đường3 | đường4 |  | đường2 | đường1
STT | Ngày đúc |  |  | Ngày nén |  |  | Ngày tuổi |  |  | Tiết diện mẫu |  |  | Lực nén |  | Độ bền nén, (N/mm2) |  |  |  |  | 5 | 0% | 0% | 1600% | 0% | 0% | 0.14 | 0%
[7 empty] | (ngày) |  |  | (mm2) |  |  | (N) |  | Thí nghiệm |  |  | Trung bình |  | 2.5 | 0% | 20% | 1600% | 0% | 0% | 0.14 | 100%
1 | 23/02/2008 |  |  | 26/02/2008 |  |  | 3 |  |  | 1600 |  |  | 31680 |  | 19.8 |  |  |  |  | 1.25 | 15% | 45% | 1600% | 0% | 0% | 0.315 | 0%
2 | 23/02/2008 |  |  | 26/02/2008 |  |  | 3 |  |  | 1600 |  |  | 33120 |  | 20.7 |  |  |  |  | 0.63 | 35% | 70% | 1600% | 5% | 0% | 0.315 | 100%
3 | 23/02/2008 |  |  | 26/02/2008 |  |  | 3 |  |  | 1600 |  |  | 32480 |  | 20.3 |  |  |  |  | 0.315 | 70% | 90% | 1600% | 20% | 5% | 0.63 | 0%
4 | 23/02/2008 |  |  | 26/02/2008 |  |  | 3 |  |  | 1600 |  |  | 31200 |  | 19.5 |  |  | 20.8125 |  | 0.14 | 90% | 100% | 1600% | 75% | 45% | 0.63 | 100%
5 | 23/02/2008 |  |  | 26/02/2008 |  |  | 3 |  |  | 1600 |  |  | 34080 |  | 21.3 |  |  |  |  | <0.14 | [5 empty] | 1.25 | 0%
6 | 23/02/2008 |  |  | 26/02/2008 |  |  | 3 |  |  | 1600 |  |  | 35840 |  | 22.4 | [7 empty] | 0% |  |  | 1.25 | 100%
7 | 23/02/2008 |  |  | 26/02/2008 |  |  | 3 |  |  | 1600 |  |  | 33120 |  | 20.7 | [7 empty] | 20% |  |  | 5 | 0%
8 | 23/02/2008 |  |  | 26/02/2008 |  |  | 3 |  |  | 1600 |  |  | 34880 |  | 21.8
9.2 Độ bền nén sau 28 ngày
STT | Ngày đúc |  |  | Ngày nén |  |  | Ngày tuổi |  |  | Tiết diện mẫu |  |  | Lực nén |  | Độ bền nén, (N/mm2)
[7 empty] | (ngày) |  |  | (mm2) |  |  | (N) |  | Thí nghiệm |  |  | Trung bình
1 | 23/02/2008 |  |  | 22/03/2008 |  |  | 28 |  |  | 1600 |  |  | 80000 |  | 50
2 | 23/02/2008 |  |  | 22/03/2008 |  |  | 28 |  |  | 1600 |  |  | 78400 |  | 49
3 | 23/02/2008 |  |  | 22/03/2008 |  |  | 28 |  |  | 1600 |  |  | 75200 |  | 47
4 | 23/02/2008 |  |  | 22/03/2008 |  |  | 28 |  |  | 1600 |  |  | 78400 |  | 49 |  |  | 48.125
5 | 23/02/2008 |  |  | 22/03/2008 |  |  | 28 |  |  | 1600 |  |  | 83200 |  | 52
6 | 23/02/2008 |  |  | 22/03/2008 |  |  | 28 |  |  | 1600 |  |  | 75200 |  | 47
7 | 23/02/2008 |  |  | 22/03/2008 |  |  | 28 |  |  | 1600 |  |  | 73600 |  | 46
8 | 23/02/2008 |  |  | 22/03/2008 |  |  | 28 |  |  | 1600 |  |  | 72000 |  | 45
[23 empty] | 40% |  |  | 5 | 100%
60%
TL.TRƯỞNG PHÒNG TN On behalf of Head of Testing Laboratory | [14 empty] | GIÁM ĐỐC Director | [7 empty] | 80%
100%
07.07WP09.R0-From07.07-TEW02.R0
Note on X21: Windows xp sp2 Full: không được nhập số liệu vào đây

## Dong ket
1 | 2 | 3 | 4 | 5 | 6 | 7 | 8 | 9 | 10 | 11 | 12 | 13 | 14 | 15 | 16 | 17 | 18 | 19 | 20
CÔNG TY CỔ PHẦN TƯ VẤN KIỂM ĐỊNH XÂY DỰNG PHÍA NAM
SOUTH CONSTRUCTION INSPECTION CONSULTANT JOINT STOCK COMPANY
|  |  | Trụ sở & PTN: Phòng B01-Tòa nhà eTUNNEL | [14 empty] | Văn phòng đại diện: Phòng G01- Tòa nhà PLUG-IN | Văn phòng đại diện: Phòng G01- Tòa nhà PLUG-IN
|  |  | L11-L12 Miếu Nổi P.3 Bình Thạnh HCM, Việt Nam | [14 empty] | 223 Điện Biên Phủ P.15 BT HCM, Việt Nam | 223 Điện Biên Phủ P.15 BT HCM, Việt Nam
|  |  | ĐT: (84).8.5 170886 – Fax: (84).8. 5170335 | [14 empty] | ĐT: (84).8. 8404415~7 – Fax: (84).8. 8404412 | ĐT: (84).8. 8404415~7 – Fax: (84).8. 8404412
|  |  | E-mail: scic@dmc.vn | [14 empty] | Website: http://www.dangminh.vn | Website: http://www.dangminh.vn
HS Số: | [5 empty] | KẾT QUẢ THÍ NGHIỆM THỜI GIAN ĐÔNG KẾT, ĐỘ NGHIỀN MỊN, ĐỘ ỔN ĐỊNH THỂ TÍCH | [10 empty] | LAS-XD-506
Ngày: | [5 empty] | Ban Haønh Laàn 01 Soá Baûn 03 | [10 empty] | Trang 1/1
1. Khách hàng | [5 empty] | CÔNG TY TNHH MTV ĐẦU TƯ & KINH DOANH KHOÁNG SẢN VINACONEX
75 LÊ HỒNG PHONG, P7, TP VŨNG TÀU
2. Công trình | [5 empty] | ĐƯỜNG RA CẢNG
3. Địa chỉ | [5 empty] | KCN MỸ XUÂN A, H. TÂN THÀNH, TỈNH BÀ RỊA VŨNG TÀU
4. Hạng mục
5. Nguồn gốc mẫu | [5 empty] | XIMĂNG CẨM PHẢ PCB 40
6. Tiêu chuẩn | [5 empty] | TCVN 6017 : 1995, TCVN 4030 : 1985
7. Yêu cầu TN | [5 empty] | THỜI GIAN ĐÔNG KẾT, ĐỘ NGHIỀN MỊN, ĐỘ ỔN ĐỊNH THỂ TÍCH
8. Ngày thử nghiệm | [5 empty] | 23/02/2008
9. Kết quả thử nghiệm
9.1 Độ dẻo tiêu chuẩn (TCVN 6017 : 1995): | [19 empty] | mắcsàng | đường3 | đường4 |  | đường2 | đường1
Tổng khối lượng | [5 empty] | Khoảng cách mũi kim xuyên | [6 empty] | Lượng nước của hồ xi măng | [6 empty] | 5 | 0% | 0% | 0% | 0% | 0% | 0.14 | 0%
bộ phận xuyên, g | [5 empty] | đến tấm đế, g | [6 empty] | % | [6 empty] | 2.5 | 0% | 20% | 0% | 0% | 0% | 0.14 | 100%
300 | [5 empty] | 5 | [6 empty] | 32 | [6 empty] | 1.25 | 15% | 45% | 0% | 0% | 0% | 0.315 | 0%
9.2 Thời gian đông kết (TCVN 6017 : 1995) | [19 empty] | 0.63 | 35% | 70% | 0% | 5% | 0% | 0.315 | 100%
Thời điểm tạo mẫu |  |  |  |  | Thời gian bắt đầu đông kết | [6 empty] | Thời gian kết thúc đông kết | [7 empty] | 0.315 | 70% | 90% | 0% | 20% | 5% | 0.63 | 0%
(Thời điểm 'không') |  |  |  |  | Thời điểm đo |  |  | Thời gian, phút |  |  |  | Thời điểm đo |  |  |  | Thời gian, phút |  |  |  | 0.14 | 90% | 100% | 0% | 75% | 45% | 0.63 | 100%
8h 30' |  |  |  |  | 10h 30' |  |  | 110 |  |  |  | 11h25' |  |  |  | 175 |  |  |  | <0.14 | [5 empty] | 1.25 | 0%
9.3 Độ nghiền mịn (TCVN 4030 : 1985) | [22 empty] | 0% |  |  | 1.25 | 100%
Khối lượng mẫu thí nghiệm | [6 empty] | Khối lượng mẫu còn lại trên rây | [7 empty] | Độ mịn | [7 empty] | 20% |  |  | 5 | 0%
g | [6 empty] | g | [7 empty] | %
52.24 | [6 empty] | 0.85 | [7 empty] | 1.627106
9.4 Độ ổn định thể tích (TCVN 6017 : 1995)
Lần thử |  |  | Khoảng cách giữa 2 điểm chóp của càng khuôn | [11 empty] | Độ ổn định thể tích
nghiệm |  |  | Sau 24 giờ |  | Sau khi đun |  |  | Sau khi đun để nguội | [6 empty] | Thí nghiệm |  |  | Trung bình
Lần 1 |  |  | 10.5 |  | 11.5 |  |  | 11 | [6 empty] | 0.5 |  |  | 0.5
Lần 2 |  |  | 10.5 |  | 11 |  |  | 11 | [6 empty] | 0.5
TL.TRƯỞNG PHÒNG TN On behalf of Head of Testing Laboratory | [14 empty] | GIÁM ĐỐC Director | [7 empty] | 80%
100%
07.07WP09.R0-From07.07-TEW02.R0
Note on X21: Windows xp sp2 Full: không được nhập số liệu vào đây