## PKQ SIÊU ÂM CỐT THÉP
1 | 2 | 3 | 4 | 5 | 6 | 7 | 9
CÔNG TY CỔ PHẦN TƯ VẤN KIỂM ĐỊNH XÂY DỰNG PHÍA NAM
SOUTH CONSTRUCTION INSPECTION CONSULTANT JOINT STOCK COMPANY (SCIC)
|  | Trụ sở & PTN: Phòng B01-Tòa nhà eTUNNEL |  |  |  |  | Văn phòng đại diện: Phòng G01- Tòa nhà PLUG-IN
|  | L11-L12 Miếu Nổi P.3 Bình Thạnh HCM, Việt Nam |  |  |  |  | 223 Điện Biên Phủ P.15 BT HCM, Việt Nam
|  | ĐT: (84).8.5 170886~7 – Fax: (84).8. 5170335 |  |  |  |  | ĐT: (84).8. 8404415~7 – Fax: (84).8. 8404412
|  | E-mail: scic@dmc.vn |  |  |  |  | Website: http://www.dangminh.vn
SHS |  |  | PHIẾU KẾT QUẢ THỬ NGHIỆM TEST REPORT |  |  |  | LAS - XD - 506
Ngày : | 2008-09-19 |  | Ban Haønh Laàn 01 Soá Baûn 07 |  |  |  | Trang 1/1
1 | Tên và ký hiệu mẫu / Notation and name of Sample |  |  | Dầm B-B1/6; móng A/8 và móng B1/6)
2 | Công trình / Project |  |  | NHAØ LOÀNG CHÔÏ CAÀU XAÙNG
3 | Hạng mục / Item: |  |  | Coät, Daàm, Moùng, Nhaø loàng chôï Caàu Xaùng
4 | Địa chỉ / Address |  |  | XAÕ PHAÏM VAÊN HAI, HUYEÄN BÌNH CHAÙNH, TP HCM
5 | Số lượng mẫu / Quantity |  |  | 3
6 | Ngày thử nghiệm / Testing date |  |  | 2008-09-16
7 | Khách hàng / Customer |  |  | COÂNG TY COÅ PHAÀN TÖ VAÁN- KIEÅM ÑÒNH XAÂY DÖÏNG BAÙCH VIEÄT
8 | Địa chỉ / Address |  |  | 3.09B, Chung Cö Myõ thuaän, P 18,Q 8, TP HCM
9 | Phương pháp thử nghiệm / Test methods |  |  | TCXD 240:2000;
10 | Thông tin về thử nghiệm / Information of Testing |  |  | Caùc vò trí thöû nghieäm do khaùch haøng chæ ñònh Thieát bò doø coát theùp: PROFORMETER 5 - Haõng PROCEQ Thuïy Só
11 | Kết quả thử nghiệm / Test results
Stt/ No. | Ký hiệu mẫu/ Notation of Samples |  |  | Vị trí Cốt thép/Rebar Position | Đ/kính danh nghĩa, Norminal Diameter, mm | Chiều dày lớp BTBVcốt thép/ Depth of Rebar,mm | Ghi chú/ Depth of Rebar,mm
1 | Dầm B-B1/6 |  |  | Thanh 1 | 16 |  | Kiểm tra trực tiếp
|  |  |  | Thanh 2 | 16 |  | Kiểm tra trực tiếp
|  |  |  | Thanh 3 | 16
|  |  |  | Thanh 4 | 16
|  |  |  | Thanh 5 | 6
|  |  |  | Thép đai | 16 |  | Kiểm tra trực tiếp
2 | Móng B1/6 |  |  | Thép móng | 8 |  | Kiểm tra trực tiếp
3 | Móng A/8 |  |  | Thép móng | 8 |  | Kiểm tra trực tiếp
NGƯỜI THÍ NGHIỆM Testsd by |  |  | PHÒNG TN XÂY DỰNG Head of Laboratory |  |  | GIÁM ĐỐC DIRECTOR
|  |  | Th.s Nguyễn Trường Hải |  |  | Ks. Nguyễn Đăng Khoa
1. Các kết quả thử nghiệm ghi trong phiếu này chỉ có giá trị đối với mẫu do khách hàng chỉ định. | [6 empty] | 07.07.WP09.R0-From07.07REP29.R0
Kiểm tra đ/ kính cốt thép trong bê tông
Kiểm tra chiều dày lớp bảo vệ bê tông