## PKQ gach xay
1 | 2 | 3 | 4 | 5 | 6 | 7 | 8 | 9 | 10 | 11 | 12
CÔNG TY CỔ PHẦN TƯ VẤN KIỂM ĐỊNH XÂY DỰNG PHÍA NAM
SOUTH CONSTRUCTION INSPECTION CONSULTANT JOINT STOCK COMPANY
|  |  | Trụ sở & PTN: Phòng B01-Tòa nhà eTUNNEL | [7 empty] | Văn phòng đại diện: Phòng G01- Tòa nhà PLUG-IN
|  |  | L11-L12 Miếu Nổi P.3 Bình Thạnh HCM, Việt Nam | [7 empty] | 225 Điện Biên Phủ P.15 BT HCM, Việt Nam
|  |  | ĐT: (84).8.5 170886~7 – Fax: (84).8. 5170335 | [7 empty] | ĐT: (84).8. 8404415~7 – Fax: (84).8. 8404414
|  |  | E-mail: scic@dmc.vn | [7 empty] | Website: http://www.dangminh.vn
HSS |  |  | PHIEÁU KEÁT QUAÛ THÖÛ NGHIEÄM TEST REPORT | [5 empty] | LAS-XD 506
Ngày / / | [8 empty] | Trang…../
1. Khách hàng
2. Địa chỉ
3. Công trình
4. Địa chỉ
5.Tên và ký hiệu mẫu |  |  | Gaïch 4 loå (80x80x180)mm- Gaïch roãng ñaát seùt nung
6. Nguồn gốc mẫu
7. Tiêu chuẩn |  |  | TCVN 1450-1998
8. Ngày nhận mẫu
9. Số lượng mẫu
10. Kết quả thử nghiệm
STT | Chỉ tiêu thử nghiệm |  |  |  | Phương pháp thử |  |  | Kết quả thử nghiệm
1
2 | Khối lượng thể tích, Kg/m3 |  |  |  | TCVN 6355:1998 |  |  | 1595
3 | Khối lượng rieâng, |  |  | g/cm3 | TCVN 6355:1998 |  |  | 2,55
4 | Ñoä huùt nöôùc, |  |  | % | TCVN 6355:1998 |  |  | 10,00
5 | Cöôøng ñoä neùn, |  |  | MPa (daN/cm2) | TCVN 6355:1998 |  |  | 5,90 (59)
6 | Cöôøng ñoä uoán, |  |  | MPa (daN/cm2) | TCVN 6355:1998 |  |  | 2,20 (22)
7 | Ñoä roãng, |  |  | % | TCVN 6355:1998
8 | Veát troùc do voâi, |  |  | % | TCVN 6355:1998 |  |  | 0
NGƯỜI THÍ NGHIỆM Tested by |  |  |  | PHÒNG TN XÂY DỰNG Head of Laboratory |  |  | GIÁM ĐỐC Director
|  |  |  | Th.s Nguyễn Trường Hải |  |  | Ks. Nguyễn Đăng Khoa
1. Các kết quả thử nghiệm ghi trong phiếu này chỉ có giá trị đối với mẫu do khách hàng gửi đến. | [10 empty] | 07.07WP09.R0-From07.07-REP30.R1
2. Keát quaû thöû nghieäm trung bình cho 05 vieân gaïch
KLTT=
KLöôïng vieân,Kg
Theå tích, m3