## Sheet1
Số / Ref: |  | PHIEÁU KEÁT QUAÛ THÖÛ NGHIEÄM COÄT BEÂTOÂNG TREO CAÙP CONCRETE POLE TEST REPORT |  |  |  |  | LAS-XD 506
Ngày | [6 empty] | Trang 1/2
1 | Tên mẫu |  | : CỘT BÊ TÔNG TREO CÁP THÔNG TIN
2 | Đơn vị yêu cầu
Địa chỉ
3 | Địa điểm thử
Địa chỉ
4 | Số lượng mẫu
5 | Thời gian kiểm tra |  | : 17/10/2008
6 | Phương pháp thử nghiệm |  | : TCVN 5847 : 1994; TC 05-04-2003 .
7 | Điều kiện thử nghiệm
- Số lượng cột thử nghiệm được lấy ngẫu nhiên trong lô sản phẩm theo chỉ định của khách hàng;
- Mẫu thử được thử nghiệm tại Xưởng sản xuất Công ty TNHH Xây dựng Tuấn Đức Huyện An Nhơn, tỉnh Bình Định
| - Thử kéo đầu cột được thực hiện ở 02 giai đoạn: |  |  | - Giai đoạn 1 tại 378 kG (110% Mômen uốn thiết kế);
- Giai đoạn 2 tại 482 kG (140% Mômen uốn thiết kế);
- Cường độ nén bê tông cột theo thiết kế: 30,0 MPa;
- Ký hiệu mẫu:
|  |  | 6AV6508 – M1; |  | 6AV6508 – M3; |  | 6AV6508 – M5;
|  |  | 6AV6508 – M2; |  | 6AV6508 – M4; |  | 6AV6508 – M6.
8 | Kết quả thử nghiệm (Xem Trang 2 và 3)
NGƯỜI THÍ NGHIỆM |  |  | PHÒNG TN XÂY DỰNG |  |  | Giám đốc
Tested by |  |  | Head of Laboratory |  |  | Director
|  |  | Th.s Nguyễn Trường Hải |  |  | Ks. Nguyễn Đăng Khoa
8 | Kết quả thử nghiệm
8.1. Kích thước hình học và cường độ bê tông:
TT | Ký hiệu mẫu | Chỉ tiêu kiểm tra |  |  | Yêu cầu (1) | Kết quả | Đánh giá
1 | 6AV6508 – M1 | Chiều dài, mm |  |  | 6000 ± 3 | 6000 | Đạt
|  | Chiều dày đáy, mm |  |  | 70 ± 3 | 69 | Đạt
|  | Kích thước đỉnh cột, mm |  |  | (100x100) ± 3 | 95x105 | Không đạt
|  | Kích thước đáy cột, mm |  |  | (250x190) ± 3 | 255x195 | Không đạt
|  | Khoảng cách lỗ lắp bu lông, mm |  |  | 100 ± 3 | 150 | Không đạt
|  | Đường kính lỗ lắp bu lông, mm |  |  | 18 ± 2 | 18 | Đạt
|  | Cường độ bê tông, MPa |  |  | min 25,5 | 30,4 | Đạt
2 | 6AV6508 – M2 | Chiều dài, mm |  |  | 6000 ± 3 | 6003 | Đạt
|  | Chiều dày đáy, mm |  |  | 70 ± 3 | 72 | Đạt
|  | Kích thước đỉnh cột, mm |  |  | (100x100) ± 3 | 97x105 | Không đạt
|  | Kích thước đáy cột, mm |  |  | (250x190) ± 3 | 252x195 | Không đạt
|  | Khoảng cách lỗ lắp bu lông, mm |  |  | 100 ± 3 | 150 | Không đạt
|  | Đường kính lỗ lắp bu lông, mm |  |  | 18 ± 2 | 18 | Đạt
|  | Cường độ bê tông, MPa |  |  | min 25,5 | 30,4 | Đạt
3 | 6AV6508 – M3 | Chiều dài, mm |  |  | 6000 ± 3 | 6 000 | Đạt
|  | Chiều dày đáy, mm |  |  | 70 ± 3 | 74 | Không đạt
|  | Kích thước đỉnh cột, mm |  |  | (100x100) ± 3 | 97x104 | Không đạt
|  | Kích thước đáy cột, mm |  |  | (250x190) ± 3 | 252x194 | Không đạt
|  | Khoảng cách lỗ lắp bu lông, mm |  |  | 100 ± 3 | 150 | Không đạt
|  | Đường kính lỗ lắp bu lông, mm |  |  | 18 ± 2 | 18 | Đạt
|  | Cường độ bê tông, MPa |  |  | min 25,5 | 30,4 | Đạt
4 | 6AV6508 – M4 | Chiều dài, mm |  |  | 6000 ± 3 | 6003 | Đạt
|  | Chiều dày đáy, mm |  |  | 70 ± 3 | 72 | Đạt
|  | Kích thước đỉnh cột, mm |  |  | (100x100) ± 3 | 97x100 | Đạt
|  | Kích thước đáy cột, mm |  |  | (250x190) ± 3 | 255x194 | Không đạt
|  | Khoảng cách lỗ lắp bu lông, mm |  |  | 100 ± 3 | 150 | Không đạt
|  | Đường kính lỗ lắp bu lông, mm |  |  | 18 ± 2 | 18 | Đạt
|  | Cường độ bê tông, MPa |  |  | min 25,5 | 31,4 | Đạt
07.07WP09.R0-From07.07-REP36.R1
Trang 2/2
TT | Ký hiệu mẫu | Chỉ tiêu kiểm tra |  |  | Yêu cầu (1) | Kết quả | Đánh giá
5 | 6AV6508 – M5 | Chiều dài, mm |  |  | 6000 ± 3 | 6003 | Đạt
|  | Chiều dày đáy, mm |  |  | 70 ± 3 | 75 | Không đạt
|  | Kích thước đỉnh cột, mm |  |  | (100x100) ± 3 | 97x105 | Không đạt
|  | Kích thước đáy cột, mm |  |  | (250x190) ± 3 | 252x194 | Không đạt
|  | Khoảng cách lỗ lắp bu lông, mm |  |  | 100 ± 3 | 150 | Không đạt
|  | Đường kính lỗ lắp bu lông, mm |  |  | 18 ± 2 | 18 | Đạt
|  | Cường độ bê tông, MPa |  |  | min 25,5 | 30,4 | Đạt
6 | 6AV6508 – M6 | Chiều dài, mm |  |  | 6 000 ± 3 | 6003 | Đạt
|  | Chiều dày đáy, mm |  |  | 70 ± 3 | 76 | Không đạt
|  | Kích thước đỉnh cột, mm |  |  | (100x100) ± 3 | 98x105 | Không đạt
|  | Kích thước đáy cột, mm |  |  | (250x190) ± 3 | 256x195 | Không đạt
|  | Khoảng cách lỗ lắp bu lông, mm |  |  | 100 ± 3 | 150 | Không đạt
|  | Đường kính lỗ lắp bu lông, mm |  |  | 18 ± 2 | 18 | Đạt
|  | Cường độ bê tông, MPa |  |  | min 25,5 | 30,4 | Đạt
Ghi chú: (1) : Theo Mục 5.3 và 5.5.a của TC 05-04-2003 - Tiêu chuẩn cột bê tông treo cáp thông tin do khách hàng cung cấp
8.2. Lực kéo ngang cầu cột:
TT | Ký hiệu mẫu | Chỉ tiêu kiểm tra |  |  | Yêu cầu (2) | Kết quả | Đánh giá
| 6AV6508 – M1 | - Chiều rộng lớn nhất của vết nứt khi lực kéo đạt, 110% Ptk = 392 N (400 kG), mm |  |  | 0,30 | 0 | Đạt
|  | - Lực kéo gãy 140% Ptk , N (kG) |  |  | 5000 | 5000 | Đạt
[5 empty] | (510) | (510)
| 6AV6508 – M2 | - Chiều rộng lớn nhất của vết nứt khi lực kéo đạt, 110% Ptk = 392 N (400 kG), mm |  |  | 0,30 | 0,10 | Đạt
|  | - Lực kéo gãy 140% Ptk, N (kG) |  |  | 5000 | 5000 | Đạt
[5 empty] | (510) | (510)
Ghi chú: (2) : Mức yêu cầu chất lượng theo Mục 5.6 của TC 05-04-2003 - Tiêu chuẩn cột bê tông treo cáp thông tin do khách hàng cung cấp
07.07WP09.R0-From07.07-REP36.R1