## PKQ TP HH R722
1 | 2 | 3 | 4 | 5 | 6 | 7 | 8 | 9 | 10 | 11 | 12
CÔNG TY CỔ PHẦN TƯ VẤN KIỂM ĐỊNH XÂY DỰNG PHÍA NAM
SOUTH CONSTRUCTION INSPECTION CONSULTANT JOINT STOCK COMPANY
|  |  |  | Trụ sở & PTN: Phòng B01-Tòa nhà eTUNNEL | [6 empty] | Văn phòng đại diện: Phòng G01- Tòa nhà PLUG-IN
|  |  |  | L11-L12 Miếu Nổi P.3 Bình Thạnh HCM, Việt Nam | [6 empty] | 223 Điện Biên Phủ P.15 BT HCM, Việt Nam
|  |  |  | ĐT: (84).8.5 170886~7 – Fax: (84).8. 5170335 | [6 empty] | ĐT: (84).8. 8404415~7 – Fax: (84).8. 8404412
|  |  |  | E-mail:scic@dmc.vn |  |  |  |  | Website:http://www.dangminh.vn
|  |  |  | PHIẾU KẾT QUẢ KIỂM NGHIỆM | [5 empty] | LAS-XD506
No. | 0421-02 |  |  | NƯỚC DÙNG CHO BÊ TÔNG VÀ VỮA
Ngày | 2009-04-21 |  |  | Ban Haønh Laàn 01 Soá Baûn 06/ 01 issue-06 Copies | [5 empty] | Trang 1/1
1. Đơn vị yêu cầu/ Client |  |  |  |  | COÂNG TY COÅ PHAÀN LY TAÂM THUÛ ÑÖÙC 2
2. Địa chỉ/Address |  |  |  |  | Ap 3, Xaõ An Thaïch, Huyeän Beán Löùc, Tænh Long An
3. Công Tình/ Profect |  |  |  |  | Saûn xuaát coïc beâ toâng öùng löïc tröôùc
4.Tên và ký hiệu mẫu/ Notation and name of Samnle |  |  |  |  | Nöôùc duøng cho beâ toâng
5. Nguồn góc mẫu/ Source of sample |  |  |  |  | Do khaùch haøng cung caáp
6. Số lượng mẫu/Quantity |  |  |  |  | 01 maãu
7. Ngày nhận mẫu/ Received date |  |  |  |  | 2009-04-14
8. Ngày thí nghiệm/ Testing date |  |  |  |  | 2009-04-16
9. Kết quả kiểm nghiệm/Testing Result
Stt/No | Tên chỉ tiêu/ Norms | [5 empty] | Đơn vị/ Unit | Phương pháp thử/ Test method |  | Kết quả thử nghiệm/ Testing Result
1 | Độ Ph/ Ph value | [5 empty] | _" | TCVN 6492 - 1999 |  | 6,80
2 | Màu sắc/ Color | [5 empty] | _" | _" |  | Không màu/ No color
3 | Hàm lương cặn không tan/ Suspended solid content | [5 empty] | mg/ l | TCVN 4560 - 1988 |  | 5,10
4 | Hàm lương muối hoà tan/ Dissolved solid content | [5 empty] | mg/ l | TCVN 4560 - 1988 |  | 49,00
5 | Hàm lương clorua(CL2)/ Chloride content | [5 empty] | mg/ l | TCVN 6194 - 1996 |  | 21,50
6 | Hàm lương Sunfat(SO42)/ Sulfat content | [5 empty] | mg/ l | TCVN 6200 - 1996 |  | 2,30
7 | Váng dầu mỡ/ Film of oil | [5 empty] | _" | _" |  | Không có/ No observd
8 | Tạp chất hữu cơ/ Organic impurity content | [5 empty] | mg/ l | TCVN 2671 - 1978 |  | 2,45
NGƯỜI THÍ NGHIỆM Tested by |  |  |  | PT PHÒNG TN For Head of Testing Laboratory |  |  |  |  | GIÁM ĐỐC Director
|  |  |  | Th.s Nguyễn Trường Hải |  |  |  |  | Ks. Nguyễn Đăng Khoa
Kết quả trên chỉ có giá trị đối với mẫu khách hàng gửi tới. | [8 empty] | 07.07WP09.R0-From07.07-REP43.R0