## 19.11-3
1 | 2 | 3 | 4 | 5 | 6 | 7 | 8 | 9 | 10 | 11
CÔNG TY CỔ PHẦN TƯ VẤN KIỂM ĐỊNH XÂY DỰNG PHÍA NAM
SOUTH CONSTRUCTION INSPECTION CONSULTANT JOINT STOCK COMPANY
|  |  | Trụ sở & PTN: Phòng B01-Tòa nhà eTUNNEL | [6 empty] | Văn phòng đại diện: Phòng G01- Tòa nhà PLUG-IN
|  |  | L11-L12 Miếu Nổi P.3 Bình Thạnh HCM, Việt Nam | [6 empty] | 223 Điện Biên Phủ P.15 BT HCM, Việt Nam
|  |  | ĐT: (84).8.5 170886~7 – Fax: (84).8. 5170335 | [6 empty] | ĐT: (84).8. 8404415~7 – Fax: (84).8. 8404412
|  |  | E-mail: scic@dmc.vn | [6 empty] | Website: http://www.dangminh.vn
Số (Ref.No): |  |  |  | PHIẾU KẾT QUẢ THỬ NGHIỆM ĐẤT 2 TEST REPORT OF SOIL |  |  |  |  | LAS-XD-506
Ngày (Date): | [8 empty] | Trang/ Page 1/1
1 | Khách hàng/ Customer
2 | Địa chỉ/Address
3 | Công trình/ Project
4 | Địa chỉ công trình/ Location
5 | Hạng mục/ Items
6 | Lớp/ Layer
7 | Vị trí/ Position | [9 empty] | Töø vò trí 1 ñeán vò trí 20 / Form Position 1 to 20
8 | Tiêu chuẩn / Test method
9 | Yêu cầu thí nghiệm/ Test requirement | [9 empty] | Kiểm tra độ chặt nền / Compaction factor test K95
10 | Ngày thí nghiệm/ Testing date
11 | Kết quả/ Test Result
STT. No. | Lý trình thí nghiệm/ Test Location |  |  | Vị trí điểm thí nghiệm | Thể tích | KL mẫu | KLTT mẫu | Độ ẩm | KLTT mẫu | Độ chặt
[5 empty] | dao vòng | trong Dao | ướt gw | thực tế | khô gk | K =
[5 empty] | Volume | Weight | Wet | Moisture | Dry | Compaction
[5 empty] | of hole | of sample | density | content | density | factor
[5 empty] | Vh(cm³) | G(g) | (g/cm³) | W(%) | (g/cm³) | gk/gk,max
1 | Vị trí / Position 1 |  |  | 1453 | 1453 | 2960 | 2.037164 | 14.8 | 1.774534 | 0.9592073
2 | Vị trí / Position 2 |  |  | 1596 | 1596 | 3214 | 2.013784 | 15.4 | 1.745047 | 0.9432688
3 | Vị trí / Position 3 |  |  | 1682 | 1682 | 3381 | 2.010107 | 14.2 | 1.760164 | 0.9514399
4 | Vị trí / Position 4 |  |  | 1725 | 1725 | 3414 | 1.97913 | 13.2 | 1.748348 | 0.9450532
5 | Vị trí / Position 5 |  |  | 1804 | 1804 | 3779 | 2.094789 | 16.6 | 1.79656 | 0.9711137
6 | Vị trí / Position 6 |  |  | 1521 | 1521 | 3104 | 2.040763 | 14.2 | 1.787008 | 0.96595
7 | Vị trí / Position 7 |  |  | 1761 | 1761 | 3586 | 2.036343 | 16 | 1.755468 | 0.9489017
8 | Vị trí / Position 8 |  |  | 1781 | 1781 | 3683 | 2.067939 | 16.6 | 1.773533 | 0.9586664
9 | Vị trí / Position 9 |  |  | 1735 | 1735 | 3603 | 2.076657 | 16.8 | 1.77796 | 0.9610594
10 | Vị trí / Position 10 |  |  | 1597 | 1597 | 3366 | 2.107702 | 17.6 | 1.792264 | 0.9687911
11 | Vị trí / Position 11 |  |  | 1612 | 1612 | 3282 | 2.03598 | 15.2 | 1.767344 | 0.955321
12 | Vị trí / Position 12 |  |  | 1620 | 1620 | 3312 | 2.044444 | 16.2 | 1.759419 | 0.9510371
13 | Vị trí / Position 13 |  |  | 1719 | 1719 | 3609 | 2.099476 | 16.2 | 1.806778 | 0.9766369
14 | Vị trí / Position 14 |  |  | 1626 | 1626 | 3174 | 1.95203 | 10.8 | 1.761759 | 0.9523024
15 | Vị trí / Position 15 |  |  | 1600 | 1600 | 3325 | 2.078125 | 16.6 | 1.782268 | 0.9633883
16 | Vị trí / Position 16 |  |  | 1566 | 1566 | 3223 | 2.05811 | 15.5 | 1.781913 | 0.9631964
17 | Vị trí / Position 17 |  |  | 1586 | 1586 | 3192 | 2.01261 | 14.8 | 1.753145 | 0.9476459
18 | Vị trí / Position 18 |  |  | 1586 | 1586 | 3306 | 2.084489 | 16.2 | 1.793881 | 0.9696652
19 | Vị trí / Position 19 |  |  | 1498 | 1498 | 2998 | 2.001335 | 14.2 | 1.752483 | 0.9472879
20 | Vị trí / Position 20 |  |  | 1498 | 1498 | 3050 | 2.036048 | 15.6 | 1.761287 | 0.9520472
Ghi chú/ Notes:
- KLTT khô lớn nhất của mẫu khi đầm chặt tiêu chuẩn/ Maximum dry density of the standard compacted sample | [8 empty] | 1.85 | g/cm3:
- KLTT của cát tiêu chuẩn/ Density of standard sand, | [8 empty] | 1.398 | g/cm3:
NGƯỜI THÍ NGHIỆM |  |  |  | PHÒNG TN XÂY DỤNG |  |  | Giám đốc
Tested by |  |  |  | Head of Laboratory |  |  | Director
|  |  |  | Th.S Nguyễn Trường Hải |  |  | Ks. Nguyễn Đăng Khoa
Các kết quả thử nghiệm ghi trong phiếu này chỉ có giá trị đối với mẫu do khách hàng chỉ định. | [9 empty] | 07.07WP09.R0-From07.07-REP04.R0
Test result are valided for namely and position assigned by customer only