## Phieu Ket Qua BT(07.07-REP01)
1 | 2 | 3 | 4 | 5 | 6 | 7 | 8 | 9 | 10 | 11 | 12 | 13 | 14 | 15 | 16 | 17 | 18 | 19 | 20 | 21 | 22 | 23 | 24 | 25 | 26 | 27
CÔNG TY CỔ PHẦN TƯ VẤN KIỂM ĐỊNH XÂY DỰNG PHÍA NAM
SOUTH CONSTRUCTION INSPECTION CONSULTANT JOINT STOCK COMPANY
|  |  |  | Trụ sở & PTN: Phòng B01-Tòa nhà eTUNNEL | [21 empty] | Văn phòng đại diện: Phòng G01- Tòa nhà PLUG-IN
|  |  |  | L11-L12 Miếu Nổi P.3 Bình Thạnh HCM, Việt Nam | [21 empty] | 223 Điện Biên Phủ P.15 BT HCM, Việt Nam
|  |  |  | ĐT: (84).8.5 170886 – Fax: (84).8. 5170335 | [21 empty] | ĐT: (84).8. 8404415~7 – Fax: (84).8. 8404412
|  |  |  | E-mail: scic@dmc.vn | [21 empty] | Website: http://www.dangminh.vn
SỐ/Ref: | [6 empty] | PHIẾU KẾT QUẢ THỬ NGHIỆM TEST REPORT | [15 empty] | LAS-XD-506
0825-01
Ngày/Date: |  |  | 2009-08-25 |  |  |  | Ban Haønh Laàn 01 Soá Baûn 07/ 01 issue-07 Copies | [15 empty] | Trang 01/01
1. Tên và ký hiệu mẫu | [6 empty] | CỌC BÊ TÔNG LY TÂM ƯNG LỰC TRƯỚC D500, L=14m; Số - 311 ngày 07/08/09
2. Công trình/Hạng mục | [6 empty] | TRÖÔØNG QUOÁC TEÁ MYÕ NHAØ BEØ
Địa chỉ công trình | [6 empty] | HUYEÄN NHAØ BEØ - TP HCM
3. Số lượng mẫu | [6 empty] | 01 CỌC
4. Ngày nhận mẫu | [6 empty] | 2009-08-20
5. Đơn vị yêu cầu | [6 empty] | COÂNG TY COÅ PHAÀN SAÛN XUAÁT VAØ XAÂY DÖÏNG HÖNG LONG PHÖÙÔC
Địa chỉ đơn vị yêu cầu | [6 empty] | Loâ B4, KCN Hieäp Phöôùc, Huyeän Nhaø Beø, TP HCM
6. Phương pháp thử nghiệm | [6 empty] | TCVN 7888 : 2008
7. Nội dung kiểm tra | [6 empty] | Kiểm tra momen uốn gây nứt
8. Địa điểm kiểm tra | [6 empty] | Mẫu thử nghiệm tại Chi nhánh Công ty CP 3D Long Hậu vào ngày 20/08/2009 có sự chứng kiến của khách hàng và các bên liên quan
9. Ngày kiểm tra | [6 empty] | 2009-08-20
10. Điều kiện kiểm tra
- Mẫu thử, chỉ tiêu thử nghiệm và phương pháp thử được thực hiện theo yêu càu của khách hàng.
- Cọc ống bê tông ly tâm ứng lực trước sản xuất theo bản vẽ của Công ty CP Sản xuất và Xây dựng Hưng Long Phước. Số HLP/PHC - D500/01
- Bộ kích thuỷ lực có thang đo 200kN, có vạch chia 1 kN
- Thước thép 20 m, có vạch chia 1 mm
- Thước kẹp dài 200mm, vạch chia 0,05 mm
11. Căn cứ kiểm tra
- Yêu cầu kiểm tra số 090825 - 01 ngày 20/08/2009 của công ty CP Sản xuất và Xây dựng Hưng Long Phước
- Tiêu chuẩn thử nghiệm TCVN 7888 : 2008
- Bản vẽ số HLP/PHC - D500/01 của công ty CP Sản xuất và Xây dựng Hưng Long Phước cung cấp
12. Kết quả kiểm tra
- Kích thước của cọc D500,L14000 mm đã kiểm tra phù hợp với bảng 2- mục 3.3 của tiêu chuẩn TCVN 7888 : 2008 và bản vẽ thiết kế. Số HLP/PHC - D500/01
- Sức chịu tải của cọc thử nghiệm tại mômen gây nứt phù hợp với qui trình cọc D500 - A - L14m tại mục 6.5.4 của tiêu chuẩn TCVN 7888 : 2008
SƠ ĐỒ THỬ UỐN CỌC ỐNG
NGƯỜI THÍ NGHIỆM Testedby | [8 empty] | PHÒNG TN XÂY DỰNG Head of Laboratory | [8 empty] | GIÁM ĐỐC Director
[9 empty] | Ths. Nguyễn Trường Hải | [8 empty] | Ks. Nguyễn Đăng Khoa
1. Các kết quả thử nghiệm ghi trong phiếu này chỉ có giá trị đối với mẫu do khách hàng chỉ định. | [25 empty] | 07.07WP09.R0-From07.07-REP31.R0
KQS 0825-02 |  |  |  |  | PHỤ LỤC | [18 empty] | Trang 02/02
12.1 | Tên mẫu |  |  |  | : Cọc ống bê tông cốt thép ly tâm ứng suất trước - D=500mm; L=14m
| Số hiệu cọc |  |  |  | : No. 311 (Ngày sản xuất: 07/08/2009)
12.2 | Mô tả thử nghiệm
- Mẫu thử uốn được thử nghiệm tại Chi nhánh Công ty CP 3D Long Hậu vào ngày 20/08/2009, có sự chứng khiến của khách hàng và các bên liên quan ;
- Số lượng và loại mẫu thử theo chí định của khách hàng;
- Cọc ống được sản xuất theo bản vẽ do Công ty Cổ phần Sản xuất Xây dựng Hưng Long Phước cung cấp
- Moment uốn gây nứt thiết kế không nhỏ hơn 105,0kN.m
- Việc thử nghiệm được thực hiện theo sơ đồ trên:
12.3 | Thiết bị thử nghiệm chính :
- Kích thuỷ lực có thang đo 2000 KN, vạch chia 1 KN
- Thước thép 20m, có vạch chia 1mm;
- Thước kẹp dài 200mm, vạch chia 0.05mm;
12.4 | Kích thước cơ bản |  |  |  |  | :
Tên chỉ tiêu | [6 empty] | Yêu cầu(1) |  |  |  |  | Kết quả thử nghiệm | [6 empty] | Đánh giá
● Chiều dài mm | [6 empty] | 14000 -42+42 |  |  |  |  | 14003 | [6 empty] | Đạt
● Chiều dày mm | [6 empty] | 100 không yêu cầu |  |  |  |  | 100 | [6 empty] | Đạt
● Đường kính ngoài mm | [6 empty] | 500-2+5 |  |  |  |  | 501 | [6 empty] | Đạt
12.5 | Thử nghiệm độ bền uốn nứt gây nứt
Tên chỉ tiêu | [7 empty] | Mức tăng tải,%
[8 empty] | 40 |  |  | 60 |  | 80 |  |  | 90 |  | 100 |  |  | Dỡ tải
● Lực thử uốn kN | [7 empty] | 14,2 |  |  | 25,6 |  | 36,9 |  |  | 42,6 |  | 48,3 |  |  | 0
● Momen uốn thử kN.m | [7 empty] | 42 |  |  | 63 |  | 84 |  |  | 94,5 |  | 105 |  |  | 0
● Độ võng tại điểm giữa cọc mm | [7 empty] | 5 |  |  | 7 |  | 9 |  |  | 10 |  | 11 |  |  | 2
● Bề rộng của vết nứt lớn nhất mm | [7 empty] | 0 |  |  | 0 |  | 0 |  |  | 0 |  | 0 |  |  | 0
12.6 | Đánh giá kết quả thử uốn | [5 empty] | :
Chu kỳ |  |  | Moment uốn |  |  |  |  | Kết quả thử nghiệm |  |  |  |  | Yêu cầu(2) | [6 empty] | Đánh giá
1 |  |  | Momen gây nứt ( tương ứng 105,0 kN.m) |  |  |  |  | Không có vết nứt |  |  |  |  | Vết nứt không lớn hơn 0,1mm | [6 empty] | Đạt
Ghi chú: (1) Yêu cầu này được quy định tại bảng 2 - phụ lục 3.3 của TCVN 7888 : 2008 và bản vẽ thiết kế
(2) Yêu cầu này được quy định tại mục lục 6.5.4 của TCVN 7888 : 2008
1. Các kết quả thử nghiệm ghi trong phiếu này chỉ có giá trị đối với mẫu do khách hàng chỉ định. | [25 empty] | 07.07WP09.R0-From07.07-REP31.R0

## Phieu Ket Qua Thep(07.07-REP02) (hidden)
CÔNG TY CỔ PHẦN TƯ VẤN KIỂM ĐỊNH XÂY DỰNG PHÍA NAM
SOUTH CONSTRUCTION INSPECTION CONSULTANT JOINT STOCK COMPANY
|  |  |  | Trụ sở & PTN: Phòng B02-Tòa nhà eTUNNEL | [13 empty] | Văn phòng đại diện: Phòng G01- Tòa nhà PLUG-IN
|  |  |  | L11-L12 Miếu Nổi P.3 Bình Thạnh HCM, Việt Nam | [13 empty] | 223 Điện Biên Phủ P.15 BT HCM, Việt Nam
|  |  |  | ĐT: (84).8.5 170886~7 – Fax: (84).8. 5170355 | [13 empty] | ĐT: (84).8. 8404415~7 – Fax: (84).8. 8404412
|  |  |  | E-mail: scic@dmc.vn | [13 empty] | Website: http://www.dangminh.vn
SỐ/Ref: |  |  |  |  | PHIẾU KẾT QUẢ THỬ NGHIỆM TEST REPORT | [10 empty] | LAS-XD-506
Ngày/Date:
1 | Tên và ký hiệu mẫu Notation and name of Sample | [5 empty] | THÉP XÂY DỰNG - REBAR
2 | Công trình/Hạng mục Project/Item
3 | Số lượng mẫu Quantity
4 | Ngày nhận mẫu Received date
5 | Khách hàng Customer
Địa chỉ Address
6 | Phương pháp thử nghiệm Test methods
7 | Thông tin mẫu thử Sample specification
|  | Mẫu do By | [5 empty] | lấy gia công, cung cấp The samples were sampled, made
8 | Tình trang mẫu khi nhận
Received sample condition
9 | Điều kiện thử nghiệm
Test conditions
[7 empty] | Nhiệt độ: | [5 empty] | Độ ẩm
[7 empty] | Temperature |  |  | ( ) |  | oC | Moisture | ( ) |  |  | %
10 | Kết quả thử nghiệm/Test result
Ký hiệu mẫu |  |  | Kích thước mẫu, mm | [7 empty] | Lực kéo chảy, kN | Giới hạn chảy, kN/cm2 | Lực kéo đứt kN |  | Giới hạn bền Mpa |  | Độ giãn dài tương đối %
|  |  | Khối lương, g |  |  | Chiều dài, cm |  |  | Đường kính, mm
#DIV/0!
TRƯỞNG PHÒNG TN Head of Testing Laboratory | [13 empty] | GIÁM ĐỐC Director
1. Các kế quả thử nghiệm ghi trong phiếu này chỉ có giá trị đối với mẫu do khách hàng gửi đến
2. Phiếu này thuộc quyền sở hữu hợp pháp của Khách hàng, mọi hoạt động sử dụng phiếu này do Khách hàng định.
07.07WP09.R0-From07.07-REP02.R0