## PKQ THU TAM SAN
1 | 2 | 3 | 4 | 5 | 6 | 7 |  | 8 | 9
CÔNG TY CỔ PHẦN TƯ VẤN KIỂM ĐỊNH XÂY DỰNG PHÍA NAM
SOUTH CONSTRUCTION INSPECTION CONSULTANT JOINT STOCK COMPANY (SCIC)
|  | Trụ sở & PTN: Phòng B01-Tòa nhà eTUNNEL | [9 empty] | Văn phòng đại diện: Phòng G01- Tòa nhà PLUG-IN
|  | L11-L12 Miếu Nổi P.3 Bình Thạnh HCM, Việt Nam | [9 empty] | 226 Điện Biên Phủ P.15 BT HCM, Việt Nam
|  | ĐT: (84).8.5 170886~7 – Fax: (84).8. 5170335 | [9 empty] | ĐT: (84).8. 8404415~7 – Fax: (84).8. 8404415
|  | E-mail: scic@dmc.vn | [9 empty] | Website: http://www.dangminh.vn
Số HS: |  |  | PHIẾU KẾT QUẢ KÉO THỬ NGHIỆM TEST REPORT | [6 empty] | LAS - XD - 506
Ngày : | [9 empty] | Trang 1/1
Tên mẫu / Name of sample |  |  |  | TAÁM SAØN NAÂNG
Công trình / Project |  |  |  | Nhaø maùy FUJITSU môû roäng 2008
Số lượng mẫu / Quantity |  |  |  | 01 mẩu
Phương pháp thử / Test methods |  |  |  | ASTM E 376 - 03
Ngày nhận mẫu / Received date |  |  |  | 2009-03-31
Khách hàng / Customer |  |  |  | CHI NHAÙNH CTY TNHH QUOÁC TE LIEÂN DOANH VINATA
Địa chỉ / Address |  |  |  | 171 Voõ Thò Saùu, Q.3, TP HCM | [8 empty] | q | uan 3, | TP HCM
Điều kiện thử nghiệm / Test condition
-Mẫu thử do khách hàng mang tới và được thử nghiệm tại phòng thử nghiệm Công ty Cổ phần Tư Vấn Kiểm Định Xây Dựng Phía Nam (SCIC) vào ngày 10/04/2009;
-Số lượng mẫu thử, chỉ tiêu và phương pháp thử nghiệm theo yêu cầu của khách hàng;
2. Kết quả thử nghiệm / Test result
Ký hiệu mẫu |  | Chiều dày lớp mạ bằng phương pháp điện từ, µm
|  | 1 | 2 | 3 | 4 | 5 | 6 | 7 | 8 | 9 | 10 | Trung bình
M1 |  | 16 | 18 | 17 | 17 | 20 | 15 | 19 | 17 | 14 | 17 | 17,0
NGƯỜI THÍ NGHIỆM |  | Chiều dày lớp mạ bằng phương pháp điện từ, µm 3: PHÒNG TN XÂY DỰNG; Chiều dày lớp mạ bằng phương pháp điện từ, µm 7: GIÁM ĐỐC
Tested by |  | Chiều dày lớp mạ bằng phương pháp điện từ, µm 3: Head of Laboratory; Chiều dày lớp mạ bằng phương pháp điện từ, µm 7: Director
|  |  |  | Th.s Nguyễn Trường Hải |  |  |  | Ks. Nguyễn Đăng Khoa
1. Các kết quả thử nghiệm ghi trong phiếu này chỉ có giá trị đối với mẫu do khách hàng yêu cầu kiểm tra. | [11 empty] | 07.07WP09.R0-From07.07-REP50.R3