## THUAN
TOÅNG HOÄI ÑÒA CHAÁT VIEÄT NAM
LIEÂN HIEÄP ÑÒA KYÕ THUAÄT XAÂY DÖÏNG
UNION OF GEOTECHNIC & CONSTRUCTION
Phoøng thí nghieäm : 72 Leâ Trung Nghóa - Phöôøng 12 - Quaän Taân Bình - Thaønh phoá Hoà Chí Minh
Soá TN:……..……………./ LAS - XD 377 | [9 empty] | TP. Hoà Chí Minh, ngaøy 31 thaùng 12 naêm 2008
KEÁT QUAÛ KIEÅM TRA ÑOÄ CHAËT (K)
- Ñôn vò yeâu caàu |  |  | : | COÂNG TY COÅ PHAÀN XAÂY DÖÏNG SOÁ 5
- Coâng trình |  |  | : | DÖÏ AÙN ÑAÀU TÖ DI DÔØI COÂNG TY THUOÁC LAÙ SAØI GOØN GOÙI THAÀU SOÁ 1
- Ñòa ñieåm |  |  | : | KCN VÓNH LOÄC - TP. HOÀ CHÍ MINH
- Haïng muïc |  |  | : | Phaân Xöôûng sôïi
- Ngöôøi thí nghieäm |  |  | : | Phaïm Xuaân Vieät, Nguyeãn Cao Voïng, Ñaëng Tuaán | [9 empty] | LÔÙP 1 | 1.602
- Phöông phaùp TN |  |  | : | 22 TCN 02-71 | [9 empty] | LÔÙP 2 | 1.611
- Ngaøy thí nghieäm |  |  | : | 30÷31/12/2008
- Theå tích dao voøng |  |  | : | 225 | [5 empty] | (cm3)
KEÁT QUAÛ THÍ NGHIEÄM CUÏ THEÅ
STT | Vò trí thí nghieäm |  |  |  | KL maãu (g) | Hoäp soá | KL hoäp (g) | KL hoäp + VL öôùt (g) | KL hoäp + VL khoâ (g) | Ñoä aåm (%) | Dung troïng öôùt (g/cm3) | Dung troïng khoâ (g/cm3) | Ñoä chaët K = gk / g k max | W | WHC | K | Khc
LÔÙP 1
1 | Coù sô hoïa ñính keøm |  |  |  | 310 | 1 | 25.08 | 186.3 | 168.1851 | 12.65848 | 1.377778 | 1.222969 | 0.7634011 | 12.68 | 12.65848 | 0.989 | 0.987716 | 401.6874
2 | " |  |  |  | 305 | 2 | 19.57 | 179.8 | 160.3245 | 13.83648 | 1.355556 | 1.190792 | 0.7433158 | 13.86 | 13.83648 | 0.963 | 0.9617497 | 395.2233
3 | " |  |  |  | 335.8 | 3 | 32.15 | 205.4 | 182.7832 | 15.01448 | 1.492444 | 1.297614 | 0.8099965 | 15.04 | 15.01448
4 | " |  |  |  | 340.5 | 4 | 16.29 | 172.5 | 152.9976 | 14.26575 | 1.513333 | 1.324398 | 0.8267154 | 14.29 | 14.26575
5 | " |  |  |  | 338.1 | 5 | 22.67 | 182.9 | 164.2939 | 13.13767 | 1.502667 | 1.328175 | 0.8290733 | 13.16 | 13.13767
6 | " |  |  |  | 333.4 | 6 | 20.37 | 179.6 | 158.9458 | 14.90466 | 1.481778 | 1.289572 | 0.804976 | 14.93 | 14.90466
7 | " |  |  |  | 341.1 | 7 | 19.72 | 195.4 | 175.6603 | 12.65848 | 1.516 | 1.34566 | 0.8399875 | 12.68 | 12.65848
8 | " |  |  |  | 338.7 | 8 | 21.34 | 206.3 | 183.2932 | 14.20585 | 1.505333 | 1.318088 | 0.8227764 | 14.23 | 14.20585
9 | " |  |  |  | 339.8 | 9 | 18.01 | 211.4 | 187.4038 | 14.16592 | 1.510222 | 1.322831 | 0.8257372 | 14.19 | 14.16592
10 | " |  |  |  | 331.2 | 10 | 26.92 | 165.2 | 148.6487 | 13.59689 | 1.472 | 1.29581 | 0.8088703 | 13.62 | 13.59689
11 | " |  |  |  | 337.62 | 11 | 22.56 | 179.8 | 160.7001 | 13.82649 | 1.500533 | 1.318264 | 0.8228862 | 13.85 | 13.82649
12 | " |  |  |  | 337.7836 | 12 | 18.34 | 193.5 | 171.9404 | 14.03614 | 1.501261 | 1.316478 | 0.8217715 | 14.06 | 14.03614
13 | " |  |  |  | 337.9473 | 13 | 19.83 | 157.2 | 141.2163 | 13.16762 | 1.501988 | 1.327224 | 0.8284795 | 13.19 | 13.16762
14 | " |  |  |  | 338.1109 | 14 | 29.04 | 182.4 | 162.6581 | 14.77488 | 1.502715 | 1.309272 | 0.8172733 | 14.8 | 14.77488
15 | " |  |  |  | 338.2745 | 15 | 26.71 | 190.3 | 171.189 | 13.22751 | 1.503442 | 1.327807 | 0.8288431 | 13.25 | 13.22751
16 | " |  |  |  | 338.4382 | 16 | 17.29 | 177.6 | 160.2079 | 12.16931 | 1.50417 | 1.340981 | 0.8370671 | 12.19 | 12.16931
17 | " |  |  |  | 338.6018 | 17 | 19.42 | 164.2 | 145.3107 | 15.00449 | 1.504897 | 1.308555 | 0.8168258 | 15.03 | 15.00449
18 | " |  |  |  | 338.7655 | 18 | 22.03 | 183.9 | 162.4641 | 15.26405 | 1.505624 | 1.306239 | 0.8153803 | 15.29 | 15.26405
19 | " |  |  |  | 338.9291 | 19 | 20.39 | 177.5 | 157.4064 | 14.66507 | 1.506352 | 1.313697 | 0.8200355 | 14.69 | 14.66507
20 | " |  |  |  | 339.0927 | 20 | 30.49 | 190.8 | 170.8839 | 14.18588 | 1.507079 | 1.319847 | 0.8238744 | 14.21 | 14.18588
21 | " |  |  |  | 339.2564 | 21 | 17.34 | 206.5 | 183.6686 | 13.72666 | 1.507806 | 1.325816 | 0.8276004 | 13.75 | 13.72666
22 | " |  |  |  | 339.42 | 22 | 25.92 | 212.4 | 189.1756 | 14.22582 | 1.508533 | 1.320659 | 0.8243813 | 14.25 | 14.22582
23 | " |  |  |  | 339.5836 | 23 | 18.37 | 205.9 | 181.9159 | 14.66507 | 1.509261 | 1.316234 | 0.8216192 | 14.69 | 14.66507
24 | " |  |  |  | 339.7473 | 24 | 32.59 | 180.3 | 160.4845 | 15.49366 | 1.509988 | 1.307421 | 0.8161177 | 15.52 | 15.49366
25 | " |  |  |  | 339.9109 | 25 | 19.43 | 191.7 | 169.6153 | 14.705 | 1.510715 | 1.317044 | 0.8221247 | 14.73 | 14.705
26 | " |  |  |  | 340.0745 | 26 | 18.68 | 188.5 | 168.6083 | 13.26745 | 1.511442 | 1.334401 | 0.8329597 | 13.29 | 13.26745
27 | Coù sô hoïa ñính keøm |  |  |  | 340.2382 | 27 | 20.68 | 163.2 | 145.7127 | 13.98622 | 1.51217 | 1.326625 | 0.8281055 | 14.01 | 13.98622
28 | " |  |  |  | 340.4018 | 28 | 17.02 | 152.9 | 136.636 | 13.59689 | 1.512897 | 1.331812 | 0.8313433 | 13.62 | 13.59689
29 | " |  |  |  | 340.5655 | 29 | 19.08 | 159.7 | 142.2839 | 14.13597 | 1.513624 | 1.326159 | 0.8278145 | 14.16 | 14.13597
30 | " |  |  |  | 340.7291 | 30 | 17.48 | 180.3 | 161.2283 | 13.26745 | 1.514352 | 1.33697 | 0.8345629 | 13.29 | 13.26745
31 | " |  |  |  | 340.8927 | 31 | 19.2 | 201.6 | 179.5423 | 13.75661 | 1.515079 | 1.33186 | 0.8313733 | 13.78 | 13.75661
32 | " |  |  |  | 341.0564 | 32 | 19.72 | 189.6 | 168.0411 | 14.53529 | 1.515806 | 1.32344 | 0.8261175 | 14.56 | 14.53529
33 | " |  |  |  | 341.22 | 33 | 23.61 | 177.4 | 159.2903 | 13.34731 | 1.516533 | 1.337953 | 0.8351764 | 13.37 | 13.34731
34 | " |  |  |  | 341.3836 | 34 | 34.08 | 163.1 | 146.0822 | 15.19417 | 1.517261 | 1.317133 | 0.8221805 | 15.22 | 15.19417
35 | " |  |  |  | 341.5473 | 35 | 19.11 | 180.6 | 160.562 | 14.16592 | 1.517988 | 1.329633 | 0.8299832 | 14.19 | 14.16592
36 | " |  |  |  | 341.7109 | 36 | 18.51 | 179.5 | 158.338 | 15.13427 | 1.518715 | 1.319082 | 0.8233968 | 15.16 | 15.13427
37 | " |  |  |  | 341.8745 | 37 | 18.06 | 160.2 | 143.5617 | 13.25746 | 1.519442 | 1.341583 | 0.8374423 | 13.28 | 13.25746
38 | " |  |  |  | 342.0382 | 38 | 17.03 | 163.9 | 146.9026 | 13.08775 | 1.52017 | 1.344239 | 0.8391005 | 13.11 | 13.08775
39 | " |  |  |  | 342.2018 | 39 | 16.59 | 158.2 | 140.1641 | 14.59519 | 1.520897 | 1.327191 | 0.8284588 | 14.62 | 14.59519
40 | " |  |  |  | 342.3655 | 40 | 30.57 | 173.4 | 155.5681 | 14.26575 | 1.521624 | 1.331654 | 0.8312446 | 14.29 | 14.26575
41 | " |  |  |  | 342.5291 | 41 | 19.01 | 180.5 | 163.4168 | 11.82989 | 1.522352 | 1.36131 | 0.8497566 | 11.85 | 11.82989
42 | " |  |  |  | 342.6927 | 42 | 22.76 | 193.7 | 173.0546 | 13.73665 | 1.523079 | 1.339128 | 0.8359098 | 13.76 | 13.73665
43 | " |  |  |  | 342.8564 | 43 | 17.71 | 186.2 | 166.8717 | 12.95797 | 1.523806 | 1.349003 | 0.8420741 | 12.98 | 12.95797
44 | " |  |  |  | 343.02 | 44 | 22.06 | 172.4 | 155.6852 | 12.50874 | 1.524533 | 1.355036 | 0.8458399 | 12.53 | 12.50874
45 | " |  |  |  | 343.1836 | 45 | 18.03 | 159.6 | 141.3543 | 14.79485 | 1.525261 | 1.328684 | 0.8293907 | 14.82 | 14.79485
46 | " |  |  |  | 343.3473 | 46 | 25.07 | 150.2 | 134.7984 | 14.03614 | 1.525988 | 1.338162 | 0.8353069 | 14.06 | 14.03614
47 | " |  |  |  | 343.5109 | 47 | 21.31 | 173.9 | 155.459 | 13.74663 | 1.526715 | 1.342207 | 0.837832 | 13.77 | 13.74663
48 | " |  |  |  | 343.6745 | 48 | 25.94 | 206.1 | 182.5676 | 15.02446 | 1.527442 | 1.327928 | 0.8289191 | 15.05 | 15.02446
49 | " |  |  |  | 343.8382 | 49 | 16.29 | 220.5 | 193.6568 | 15.13427 | 1.52817 | 1.327293 | 0.8285228 | 15.16 | 15.13427
50 | " |  |  |  | 344.0018 | 50 | 17.02 | 193.4 | 170.6546 | 14.80483 | 1.528897 | 1.331736 | 0.8312957 | 14.83 | 14.80483
51 | " |  |  |  | 344.1655 | 51 | 15.58 | 182.7 | 161.8356 | 14.26575 | 1.529624 | 1.338655 | 0.8356149 | 14.29 | 14.26575
52 | " |  |  |  | 344.3291 | 52 | 17.24 | 168.2 | 150.4118 | 13.35729 | 1.530352 | 1.350025 | 0.8427121 | 13.38 | 13.35729
53 | " |  |  |  | 344.4927 | 53 | 23.61 | 160.3 | 142.9948 | 14.49536 | 1.531079 | 1.337241 | 0.8347322 | 14.52 | 14.49536
54 | " |  |  |  | 344.6564 | 54 | 15.93 | 172.5 | 153.3609 | 13.92633 | 1.531806 | 1.344558 | 0.8392999 | 13.95 | 13.92633
55 | " |  |  |  | 344.82 | 55 | 18.64 | 182.4 | 162.7229 | 13.65678 | 1.532533 | 1.348387 | 0.8416898 | 13.68 | 13.65678
56 | " |  |  |  | 344.9836 | 56 | 17.24 | 180.1 | 159.8546 | 14.19587 | 1.533261 | 1.342659 | 0.838114 | 14.22 | 14.19587
57 | " |  |  |  | 345.1473 | 57 | 36.27 | 167.5 | 150.3984 | 14.98453 | 1.533988 | 1.334082 | 0.8327603 | 15.01 | 14.98453
58 | " |  |  |  | 345.3109 | 58 | 15.09 | 149.8 | 132.5406 | 14.69502 | 1.534715 | 1.338084 | 0.8352581 | 14.72 | 14.69502
59 | " |  |  |  | 345.4745 | 59 | 14.68 | 177.1 | 157.5714 | 13.66677 | 1.535442 | 1.350828 | 0.8432134 | 13.69 | 13.66677
60 | " |  |  |  | 345.6382 | 60 | 19.24 | 203.4 | 179.9868 | 14.56524 | 1.53617 | 1.340869 | 0.8369968 | 14.59 | 14.56524
61 | " |  |  |  | 345.8018 | 61 | 20.58 | 200.1 | 177.9211 | 14.09604 | 1.536897 | 1.34702 | 0.8408367 | 14.12 | 14.09604
62 | " |  |  |  | 345.9655 | 62 | 23.68 | 219.6 | 196.5293 | 13.34731 | 1.537624 | 1.35656 | 0.8467915 | 13.37 | 13.34731
63 | " |  |  |  | 346.1291 | 63 | 24.06 | 163.5 | 144.7209 | 15.56354 | 1.538352 | 1.331174 | 0.8309449 | 15.59 | 15.56354
64 | " |  |  |  | 346.2927 | 64 | 25.13 | 168.4 | 150.4256 | 14.34561 | 1.539079 | 1.345988 | 0.8401926 | 14.37 | 14.34561
65 | " |  |  |  | 346.4564 | 65 | 19.27 | 177 | 157.7434 | 13.90636 | 1.539806 | 1.351817 | 0.8438311 | 13.93 | 13.90636
66 | " |  |  |  | 346.62 | 66 | 18.53 | 159.3 | 142.1898 | 13.83648 | 1.540533 | 1.353286 | 0.8447479 | 13.86 | 13.83648
67 | " |  |  |  | 346.7836 | 67 | 28.42 | 164.2 | 147.2898 | 14.22582 | 1.541261 | 1.34931 | 0.8422661 | 14.25 | 14.22582
68 | " |  |  |  | 346.9473 | 68 | 19.34 | 172.9 | 153.0277 | 14.86473 | 1.541988 | 1.342438 | 0.8379763 | 14.89 | 14.86473
69 | " |  |  |  | 347.1109 | 69 | 21.63 | 168.1 | 150.4552 | 13.69672 | 1.542715 | 1.356869 | 0.8469842 | 13.72 | 13.69672
70 | Coù sô hoïa ñính keøm |  |  |  | 347.2745 | 70 | 30.48 | 179.2 | 159.5055 | 15.26405 | 1.543442 | 1.339049 | 0.835861 | 15.29 | 15.26405
71 | " |  |  |  | 347.4382 | 71 | 25.88 | 180.3 | 160.3398 | 14.84476 | 1.54417 | 1.344571 | 0.8393079 | 14.87 | 14.84476
72 | " |  |  |  | 347.6018 | 72 | 26.71 | 177.9 | 158.7475 | 14.50534 | 1.544897 | 1.349192 | 0.8421923 | 14.53 | 14.50534
LÔÙP 2
1 | Coù sô hoïa ñính keøm |  |  |  | 377.1435 | 1 | 25.08 | 182.6 | 160.6365 | 16.20246 | 1.676193 | 1.442477 | 0.8953922 | 16.23 | 16.20246
2 | " |  |  |  | 347.9291 | 2 | 19.57 | 179.5 | 157.9016 | 15.61346 | 1.546352 | 1.337519 | 0.8302412 | 15.64 | 15.61346
3 | " |  |  |  | 348.0927 | 3 | 32.15 | 193.6 | 171.5676 | 15.80313 | 1.547079 | 1.335956 | 0.8292712 | 15.83 | 15.80313
4 | " |  |  |  | 348.2564 | 4 | 16.29 | 188.5 | 163.276 | 17.16083 | 1.547806 | 1.321095 | 0.8200467 | 17.19 | 17.16083
5 | " |  |  |  | 348.42 | 5 | 22.67 | 172.4 | 151.401 | 16.31227 | 1.548533 | 1.331359 | 0.8264175 | 16.34 | 16.31227
6 | " |  |  |  | 348.5836 | 6 | 20.37 | 153.2 | 135.6697 | 15.20415 | 1.549261 | 1.344796 | 0.8347584 | 15.23 | 15.20415
7 | " |  |  |  | 348.7473 | 7 | 19.72 | 190.6 | 165.8447 | 16.9412 | 1.549988 | 1.325442 | 0.8227449 | 16.97 | 16.9412
8 | " |  |  |  | 348.9109 | 8 | 21.34 | 204.6 | 180.0154 | 15.49366 | 1.550715 | 1.342684 | 0.8334477 | 15.52 | 15.49366
9 | " |  |  |  | 349.0745 | 9 | 18.01 | 211.5 | 187.2251 | 14.34561 | 1.551442 | 1.356801 | 0.8422104 | 14.37 | 14.34561
10 | " |  |  |  | 349.2382 | 10 | 26.92 | 203.9 | 180.9567 | 14.89468 | 1.55217 | 1.35095 | 0.8385785 | 14.92 | 14.89468
11 | " |  |  |  | 349.4018 | 11 | 22.56 | 212.7 | 186.9508 | 15.66337 | 1.552897 | 1.3426 | 0.8333957 | 15.69 | 15.66337
12 | " |  |  |  | 349.5655 | 12 | 18.34 | 183.4 | 160.875 | 15.80313 | 1.553624 | 1.341608 | 0.8327797 | 15.83 | 15.80313
13 | " |  |  |  | 349.7291 | 13 | 19.83 | 196.7 | 173.7844 | 14.8847 | 1.554352 | 1.352967 | 0.8398303 | 14.91 | 14.8847
14 | " |  |  |  | 349.8927 | 14 | 29.04 | 180.4 | 159.3514 | 16.15254 | 1.555079 | 1.338825 | 0.8310519 | 16.18 | 16.15254
15 | " |  |  |  | 350.0564 | 15 | 26.71 | 151.3 | 133.178 | 17.02106 | 1.555806 | 1.329509 | 0.8252697 | 17.05 | 17.02106
16 | " |  |  |  | 350.22 | 16 | 17.29 | 164.9 | 144.4385 | 16.09264 | 1.556533 | 1.340768 | 0.8322584 | 16.12 | 16.09264
17 | " |  |  |  | 350.3836 | 17 | 19.42 | 199.7 | 176.4108 | 14.83478 | 1.557261 | 1.356088 | 0.8417678 | 14.86 | 14.83478
18 | " |  |  |  | 350.5473 | 18 | 22.03 | 185.8 | 164.1248 | 15.25407 | 1.557988 | 1.351786 | 0.8390972 | 15.28 | 15.25407
19 | " |  |  |  | 350.7109 | 19 | 20.39 | 166.2 | 144.8959 | 17.11091 | 1.558715 | 1.330973 | 0.8261784 | 17.14 | 17.11091
20 | " |  |  |  | 350.8745 | 20 | 30.49 | 180.3 | 160.0124 | 15.66337 | 1.559442 | 1.34826 | 0.8369085 | 15.69 | 15.66337
21 | " |  |  |  | 351.0382 | 21 | 17.34 | 175.7 | 155.1586 | 14.90466 | 1.56017 | 1.357795 | 0.8428274 | 14.93 | 14.90466
22 | " |  |  |  | 351.2018 | 22 | 25.92 | 201.5 | 178.3145 | 15.21414 | 1.560897 | 1.354779 | 0.8409553 | 15.24 | 15.21414
23 | " |  |  |  | 351.3655 | 23 | 18.37 | 209.6 | 182.7526 | 16.33224 | 1.561624 | 1.342383 | 0.8332608 | 16.36 | 16.33224
24 | " |  |  |  | 351.5291 | 24 | 32.59 | 216.4 | 190.8388 | 16.15254 | 1.562352 | 1.345086 | 0.8349385 | 16.18 | 16.15254
25 | " |  |  |  | 351.6927 | 25 | 19.43 | 198.6 | 174.9674 | 15.19417 | 1.563079 | 1.356908 | 0.8422768 | 15.22 | 15.19417
26 | " |  |  |  | 351.8564 | 26 | 18.68 | 180.3 | 158.9093 | 15.25407 | 1.563806 | 1.356834 | 0.8422307 | 15.28 | 15.25407
27 | " |  |  |  | 352.02 | 27 | 20.68 | 179.5 | 158.3487 | 15.36388 | 1.564533 | 1.356173 | 0.8418204 | 15.39 | 15.36388
28 | " |  |  |  | 352.1836 | 28 | 17.02 | 164.6 | 143.8155 | 16.39213 | 1.565261 | 1.344816 | 0.8347713 | 16.42 | 16.39213
29 | " |  |  |  | 352.3473 | 29 | 19.08 | 166.2 | 144.5868 | 17.22072 | 1.565988 | 1.335931 | 0.8292557 | 17.25 | 17.22072
30 | " |  |  |  | 352.5109 | 30 | 17.48 | 172.8 | 151.4887 | 15.90296 | 1.566715 | 1.351747 | 0.8390734 | 15.93 | 15.90296
31 | " |  |  |  | 352.6745 | 31 | 19.2 | 183.2 | 161.989 | 14.85475 | 1.567442 | 1.364717 | 0.8471242 | 14.88 | 14.85475
32 | " |  |  |  | 352.8382 | 32 | 19.72 | 194.1 | 171.0467 | 15.2341 | 1.56817 | 1.360856 | 0.8447272 | 15.26 | 15.2341
33 | " |  |  |  | 353.0018 | 33 | 23.61 | 179.8 | 160.4436 | 14.14595 | 1.568897 | 1.374466 | 0.8531755 | 14.17 | 14.14595
34 | " |  |  |  | 353.1655 | 34 | 34.08 | 168.2 | 150.9044 | 14.80483 | 1.569624 | 1.367211 | 0.8486722 | 14.83 | 14.80483
35 | " |  |  |  | 353.3291 | 35 | 19.11 | 140.6 | 123.8222 | 16.02276 | 1.570352 | 1.353486 | 0.8401525 | 16.05 | 16.02276
36 | " |  |  |  | 353.4927 | 36 | 18.51 | 162.5 | 144.4133 | 14.36558 | 1.571079 | 1.373734 | 0.8527213 | 14.39 | 14.36558
37 | " |  |  |  | 353.6564 | 37 | 18.06 | 173.4 | 151.6716 | 16.26235 | 1.571806 | 1.351948 | 0.8391977 | 16.29 | 16.26235
38 | " |  |  |  | 353.82 | 38 | 17.03 | 187.1 | 163.866 | 15.8231 | 1.572533 | 1.357703 | 0.8427701 | 15.85 | 15.8231
39 | " |  |  |  | 353.9836 | 39 | 16.59 | 196.3 | 171.9231 | 15.69332 | 1.573261 | 1.359854 | 0.8441057 | 15.72 | 15.69332
40 | Coù sô hoïa ñính keøm |  |  |  | 354.1473 | 40 | 30.57 | 165.4 | 146.6202 | 16.18249 | 1.573988 | 1.354755 | 0.8409403 | 16.21 | 16.18249
41 | " |  |  |  | 354.3109 | 41 | 19.01 | 180.3 | 159.3298 | 14.94459 | 1.574715 | 1.369978 | 0.8503895 | 14.97 | 14.94459
42 | " |  |  |  | 354.4745 | 42 | 22.76 | 172.9 | 153.892 | 14.49536 | 1.575442 | 1.375988 | 0.8541204 | 14.52 | 14.49536
43 | " |  |  |  | 354.6382 | 43 | 17.71 | 177.7 | 155.2149 | 16.3522 | 1.57617 | 1.354654 | 0.8408777 | 16.38 | 16.3522
44 | " |  |  |  | 354.8018 | 44 | 22.06 | 160.5 | 142.2501 | 15.18419 | 1.576897 | 1.369022 | 0.8497965 | 15.21 | 15.18419
45 | " |  |  |  | 354.9655 | 45 | 18.03 | 148.3 | 131.3432 | 14.96456 | 1.577624 | 1.37227 | 0.8518126 | 14.99 | 14.96456
46 | " |  |  |  | 355.1291 | 46 | 25.07 | 182.6 | 161.9403 | 15.09434 | 1.578352 | 1.371355 | 0.8512443 | 15.12 | 15.09434
47 | " |  |  |  | 355.2927 | 47 | 21.31 | 149.5 | 132.8042 | 14.97454 | 1.579079 | 1.373416 | 0.8525239 | 15 | 14.97454
48 | " |  |  |  | 355.4564 | 48 | 25.94 | 170.6 | 152.4402 | 14.3556 | 1.579806 | 1.381486 | 0.8575329 | 14.38 | 14.3556
49 | " |  |  |  | 355.62 | 49 | 16.29 | 163.9 | 144.297 | 15.31397 | 1.580533 | 1.370635 | 0.8507975 | 15.34 | 15.31397
50 | " |  |  |  | 355.7836 | 50 | 17.02 | 182.1 | 158.7172 | 16.50195 | 1.581261 | 1.357283 | 0.8425093 | 16.53 | 16.50195
51 | " |  |  |  | 355.9473 | 51 | 15.58 | 193.5 | 170.4349 | 14.89468 | 1.581988 | 1.376903 | 0.8546882 | 14.92 | 14.89468
52 | " |  |  |  | 356.1109 | 52 | 17.24 | 159.6 | 142.1651 | 13.95627 | 1.582715 | 1.388879 | 0.8621225 | 13.98 | 13.95627
53 | " |  |  |  | 356.2745 | 53 | 23.61 | 154.2 | 137.6273 | 14.53529 | 1.583442 | 1.382493 | 0.8581583 | 14.56 | 14.53529
54 | " |  |  |  | 356.4382 | 54 | 15.93 | 182.5 | 160.4667 | 15.24409 | 1.58417 | 1.374621 | 0.853272 | 15.27 | 15.24409
55 | " |  |  |  | 356.6018 | 55 | 18.64 | 176.3 | 153.276 | 17.10093 | 1.584897 | 1.353445 | 0.8401274 | 17.13 | 17.10093
56 | " |  |  |  | 356.7655 | 56 | 17.24 | 186.4 | 162.402 | 16.5319 | 1.585624 | 1.360678 | 0.8446172 | 16.56 | 16.5319
57 | " |  |  |  | 356.9291 | 57 | 36.27 | 193.4 | 173.4233 | 14.56524 | 1.586352 | 1.384671 | 0.8595102 | 14.59 | 14.56524
58 | " |  |  |  | 357.0927 | 58 | 15.09 | 182.1 | 159.1971 | 15.89298 | 1.587079 | 1.369435 | 0.8500526 | 15.92 | 15.89298
59 | " |  |  |  | 357.2564 | 59 | 14.68 | 176.3 | 153.7051 | 16.25237 | 1.587806 | 1.365827 | 0.847813 | 16.28 | 16.25237
60 | " |  |  |  | 357.42 | 60 | 19.24 | 185.9 | 163.5548 | 15.48368 | 1.588533 | 1.375548 | 0.8538473 | 15.51 | 15.48368
61 | " |  |  |  | 357.5836 | 61 | 20.58 | 192.3 | 170.2988 | 14.69502 | 1.589261 | 1.38564 | 0.860112 | 14.72 | 14.69502
62 | " |  |  |  | 357.7473 | 62 | 23.68 | 176.5 | 155.0451 | 16.33224 | 1.589988 | 1.366765 | 0.8483952 | 16.36 | 16.33224
63 | " |  |  |  | 357.9109 | 63 | 24.06 | 189.6 | 167.0095 | 15.80313 | 1.590715 | 1.373637 | 0.8526613 | 15.83 | 15.80313
64 | " |  |  |  | 358.0745 | 64 | 25.13 | 208.6 | 183.0725 | 16.16252 | 1.591442 | 1.370014 | 0.8504119 | 16.19 | 16.16252
65 | " |  |  |  | 358.2382 | 65 | 19.27 | 211.3 | 186.4057 | 14.89468 | 1.59217 | 1.385765 | 0.860189 | 14.92 | 14.89468
66 | " |  |  |  | 358.4018 | 66 | 18.53 | 204.7 | 180.3404 | 15.05441 | 1.592897 | 1.384473 | 0.8593872 | 15.08 | 15.05441
67 | " |  |  |  | 358.5655 | 67 | 28.42 | 180.6 | 160.0596 | 15.60347 | 1.593624 | 1.378526 | 0.855696 | 15.63 | 15.60347
68 | " |  |  |  | 358.7291 | 68 | 19.34 | 169.3 | 149.9163 | 14.84476 | 1.594352 | 1.388267 | 0.8617422 | 14.87 | 14.84476
69 | " |  |  |  | 358.8927 | 69 | 21.63 | 153.7 | 135.5003 | 15.98283 | 1.595079 | 1.375271 | 0.8536757 | 16.01 | 15.98283
70 | " |  |  |  | 359.0564 | 70 | 30.48 | 158.8 | 140.7564 | 16.36218 | 1.595806 | 1.371413 | 0.8512805 | 16.39 | 16.36218
71 | " |  |  |  | 359.22 | 71 | 25.88 | 174.1 | 154.494 | 15.24409 | 1.596533 | 1.385349 | 0.8599314 | 15.27 | 15.24409
72 | " |  |  |  | 359.3836 | 72 | 26.71 | 190.6 | 169.3041 | 14.93461 | 1.597261 | 1.389712 | 0.8626396 | 14.96 | 14.93461
| Ghi chuù: | Dung troïng khoâ cöïc ñaïi Lôùp 1 g k max = 1.616 g/cm3 vaø ñoä aåm toát nhaát 14.98%
Dung troïng khoâ cöïc ñaïi Lôùp 2 g k max = 1.616 g/cm3 vaø ñoä aåm toát nhaát 14.98%
[5 empty] | (Xem Phuï luïc keøm theo) | [11 empty] | (Laáy gmax theo KQTN soá: 526 / LAS-XD 377 ngaøy 25/9/2008 cuûa Lieân Hieäp Ñòa Kyõ Thuaät Xaây Döïng)
[11 empty] | LIEÂN HIEÄP ÑÒA KYÕ THUAÄT XAÂY DÖÏNG |  |  |  | Ghi chuù: Dung troïng khoâ cöïc ñaïi g k max = 1.602 g/cm3 vaø ñoä aåm toát nhaát 15.08% (Xem Phuï luïc keøm theo)
Thí nghieäm |  | Ngöôøi soaùt |  |  | P. Phoøng Thí nghieäm | [5 empty] | GIAÙM ÑOÁC
Phaïm Xuaân Vieät |  | Ñaëng Tuaán |  |  | Leâ Vieät Höng
Note on G21: 1-120
Note on P13: Nhaäp giaù trò gmax

## NGUOC
TOÅNG HOÄI ÑÒA CHAÁT VIEÄT NAM
LIEÂN HIEÄP ÑÒA KYÕ THUAÄT XAÂY DÖÏNG
UNION OF GEOTECHNIC & CONSTRUCTION
Phoøng thí nghieäm : 72 Leâ Trung Nghóa - Phöôøng 12 - Quaän Taân Bình - Thaønh phoá Hoà Chí Minh
Soá TN:……..……………./ LAS - XD 377 | [9 empty] | TP. Hoà Chí Minh, ngaøy 26 thaùng 12 naêm 2008
KEÁT QUAÛ KIEÅM TRA ÑOÄ CHAËT (K)
- Ñôn vò yeâu caàu |  |  | : | DOANH NGHIEÄP TÖ NHAÂN TRUNG QUYEÂN
- Coâng trình |  |  | : | SAN LAÁP CAÙT MAËT BAÈNG KHU ÑOÂ THÒ TAÂN ÑÖÙC
- Ñòa ñieåm |  |  | : | XAÕ ÑÖÙC HOØA HAÏ - HUYEÄN ÑÖÙC HOØA - TÆNH LONG AN
- Ngöôøi thí nghieäm |  |  | : | Phaïm Xuaân Vieät, Nguyeãn Cao Voïng, Ñaëng Tuaán
- Phöông phaùp TN |  |  | : | 22 TCN 02-71 | [9 empty] | LÔÙP 1 | 1.604
- Ngaøy laáy maãu |  |  | : | 2008-12-24 | [9 empty] | LÔÙP 2 | 1.612
- Ngaøy thí nghieäm |  |  | : | 25÷26/12/2008
- Theå tích dao voøng |  |  | : | 225 | [5 empty] | (cm3) |  |  |  | Thöù 4
KEÁT QUAÛ THÍ NGHIEÄM CUÏ THEÅ
STT | Vò trí thí nghieäm |  |  |  | KL maãu (g) | Hoäp soá | KL hoäp (g) | KL hoäp + VL öôùt (g) | KL hoäp + VL khoâ (g) | Ñoä aåm (%) | Dung troïng öôùt (g/cm3) | Dung troïng khoâ (g/cm3) | Ñoä chaët K = gk / g k max | W | WHC | K | Khc
LÔÙP 1
1 | Coù sô hoïa ñính keøm |  |  |  | 366.6691 | 1 | 25.08 | 186.3 | 168.1851 | 12.65848 | 1.62964 | 1.446532 | 0.9018276 | 12.68 | 12.65848 | 0.903 | 0.9018276 | 367.2159
2 | " |  |  |  | 355.7322 | 2 | 19.57 | 179.8 | 160.3245 | 13.83648 | 1.581032 | 1.388862 | 0.8658744 | 13.86 | 13.83648 | 0.867 | 0.8658744 | 356.2683
3 | " |  |  |  | 356.097 | 3 | 32.15 | 205.4 | 182.7832 | 15.01448 | 1.582653 | 1.376047 | 0.8578847 | 15.04 | 15.01448 | 0.859 | 0.8578847
4 | " |  |  |  | 355.4263 | 4 | 16.29 | 172.5 | 152.9976 | 14.26575 | 1.579672 | 1.382455 | 0.8618796 | 14.29 | 14.26575 | 0.863 | 0.8618796
5 | " |  |  |  | 352.7329 | 5 | 22.67 | 182.9 | 164.2939 | 13.13767 | 1.567702 | 1.385659 | 0.863877 | 13.16 | 13.13767 | 0.865 | 0.863877
6 | " |  |  |  | 356.5853 | 6 | 20.37 | 179.6 | 158.9458 | 14.90466 | 1.584824 | 1.379251 | 0.8598822 | 14.93 | 14.90466 | 0.861 | 0.8598822
7 | " |  |  |  | 354.4874 | 7 | 19.72 | 195.4 | 175.6603 | 12.65848 | 1.5755 | 1.398474 | 0.8718666 | 12.68 | 12.65848 | 0.873 | 0.8718666
8 | " |  |  |  | 367.1773 | 8 | 21.34 | 206.3 | 183.2932 | 14.20585 | 1.631899 | 1.42891 | 0.8908419 | 14.23 | 14.20585 | 0.892 | 0.8908419
9 | " |  |  |  | 376.9247 | 9 | 18.01 | 211.4 | 187.4038 | 14.16592 | 1.675221 | 1.467356 | 0.9148107 | 14.19 | 14.16592 | 0.916 | 0.9148107
10 | " |  |  |  | 370.1328 | 10 | 26.92 | 165.2 | 148.6487 | 13.59689 | 1.645034 | 1.448133 | 0.9028263 | 13.62 | 13.59689 | 0.904 | 0.9028263
11 | " |  |  |  | 359.3934 | 11 | 22.56 | 179.8 | 160.7001 | 13.82649 | 1.597304 | 1.40328 | 0.8748627 | 13.85 | 13.82649 | 0.876 | 0.8748627
12 | " |  |  |  | 350.6018 | 12 | 18.34 | 193.5 | 171.9404 | 14.03614 | 1.55823 | 1.366436 | 0.8518925 | 14.06 | 14.03614 | 0.853 | 0.8518925
13 | " |  |  |  | 372.4051 | 13 | 19.83 | 157.2 | 141.2163 | 13.16762 | 1.655134 | 1.462551 | 0.9118146 | 13.19 | 13.16762 | 0.913 | 0.9118146
14 | " |  |  |  | 382.2447 | 14 | 29.04 | 182.4 | 162.6581 | 14.77488 | 1.698865 | 1.480172 | 0.9228004 | 14.8 | 14.77488 | 0.924 | 0.9228004
15 | " |  |  |  | 353.8293 | 15 | 26.71 | 190.3 | 171.189 | 13.22751 | 1.572574 | 1.388862 | 0.8658744 | 13.25 | 13.22751 | 0.867 | 0.8658744
16 | " |  |  |  | 359.8212 | 16 | 17.29 | 177.6 | 160.2079 | 12.16931 | 1.599205 | 1.425707 | 0.8888445 | 12.19 | 12.16931 | 0.89 | 0.8888445
17 | " |  |  |  | 365.5999 | 17 | 19.42 | 164.2 | 145.3107 | 15.00449 | 1.624888 | 1.412891 | 0.8808549 | 15.03 | 15.00449 | 0.882 | 0.8808549
18 | " |  |  |  | 365.1787 | 18 | 22.03 | 183.9 | 162.4641 | 15.26405 | 1.623016 | 1.408085 | 0.8778588 | 15.29 | 15.26405 | 0.879 | 0.8778588
19 | " |  |  |  | 359.1481 | 19 | 20.39 | 177.5 | 157.4064 | 14.66507 | 1.596214 | 1.392066 | 0.8678718 | 14.69 | 14.66507 | 0.869 | 0.8678718
20 | " |  |  |  | 351.8854 | 20 | 30.49 | 190.8 | 170.8839 | 14.18588 | 1.563935 | 1.369639 | 0.8538899 | 14.21 | 14.18588 | 0.855 | 0.8538899
21 | " |  |  |  | 362.3575 | 21 | 17.34 | 206.5 | 183.6686 | 13.72666 | 1.610478 | 1.416095 | 0.8828523 | 13.75 | 13.72666 | 0.884 | 0.8828523
22 | " |  |  |  | 358.5957 | 22 | 25.92 | 212.4 | 189.1756 | 14.22582 | 1.593759 | 1.39527 | 0.8698692 | 14.25 | 14.22582 | 0.871 | 0.8698692
23 | " |  |  |  | 355.0152 | 23 | 18.37 | 205.9 | 181.9159 | 14.66507 | 1.577845 | 1.376047 | 0.8578847 | 14.69 | 14.66507 | 0.859 | 0.8578847
24 | " |  |  |  | 371.734 | 24 | 32.59 | 180.3 | 160.4845 | 15.49366 | 1.652151 | 1.430512 | 0.8918406 | 15.52 | 15.49366 | 0.893 | 0.8918406
25 | " |  |  |  | 358.4463 | 25 | 19.43 | 191.7 | 169.6153 | 14.705 | 1.593095 | 1.388862 | 0.8658744 | 14.73 | 14.705 | 0.867 | 0.8658744
26 | " |  |  |  | 358.4448 | 26 | 18.68 | 188.5 | 168.6083 | 13.26745 | 1.593088 | 1.406484 | 0.8768601 | 13.29 | 13.26745 | 0.878 | 0.8768601
27 | Coù sô hoïa ñính keøm |  |  |  | 352.9134 | 27 | 20.68 | 163.2 | 145.7127 | 13.98622 | 1.568504 | 1.376047 | 0.8578847 | 14.01 | 13.98622 | 0.859 | 0.8578847
28 | " |  |  |  | 365.6289 | 28 | 17.02 | 152.9 | 136.636 | 13.59689 | 1.625017 | 1.430512 | 0.8918406 | 13.62 | 13.59689 | 0.893 | 0.8918406
29 | " |  |  |  | 374.7689 | 29 | 19.08 | 159.7 | 142.2839 | 14.13597 | 1.66564 | 1.459347 | 0.9098172 | 14.16 | 14.13597 | 0.911 | 0.9098172
30 | " |  |  |  | 368.2428 | 30 | 17.48 | 180.3 | 161.2283 | 13.26745 | 1.636635 | 1.44493 | 0.9008289 | 13.29 | 13.26745 | 0.902 | 0.9008289
31 | " |  |  |  | 355.4827 | 31 | 19.2 | 201.6 | 179.5423 | 13.75661 | 1.579923 | 1.388862 | 0.8658744 | 13.78 | 13.75661 | 0.867 | 0.8658744
32 | " |  |  |  | 352.5493 | 32 | 19.72 | 189.6 | 168.0411 | 14.53529 | 1.566886 | 1.368038 | 0.8528912 | 14.56 | 14.53529 | 0.854 | 0.8528912
33 | " |  |  |  | 364.0086 | 33 | 23.61 | 177.4 | 159.2903 | 13.34731 | 1.617816 | 1.427308 | 0.8898432 | 13.37 | 13.34731 | 0.891 | 0.8898432
34 | " |  |  |  | 374.922 | 34 | 34.08 | 163.1 | 146.0822 | 15.19417 | 1.66632 | 1.446532 | 0.9018276 | 15.22 | 15.19417 | 0.903 | 0.9018276
35 | " |  |  |  | 354.7043 | 35 | 19.11 | 180.6 | 160.562 | 14.16592 | 1.576463 | 1.380853 | 0.8608809 | 14.19 | 14.16592 | 0.862 | 0.8608809
36 | " |  |  |  | 363.1076 | 36 | 18.51 | 179.5 | 158.338 | 15.13427 | 1.613812 | 1.401678 | 0.873864 | 15.16 | 15.13427 | 0.875 | 0.873864
37 | " |  |  |  | 351.4735 | 37 | 18.06 | 160.2 | 143.5617 | 13.25746 | 1.562105 | 1.379251 | 0.8598822 | 13.28 | 13.25746 | 0.861 | 0.8598822
38 | " |  |  |  | 356.2457 | 38 | 17.03 | 163.9 | 146.9026 | 13.08775 | 1.583314 | 1.400076 | 0.8728653 | 13.11 | 13.08775 | 0.874 | 0.8728653
39 | " |  |  |  | 368.016 | 39 | 16.59 | 158.2 | 140.1641 | 14.59519 | 1.635627 | 1.427308 | 0.8898432 | 14.62 | 14.59519 | 0.891 | 0.8898432
40 | " |  |  |  | 352.5433 | 40 | 30.57 | 173.4 | 155.5681 | 14.26575 | 1.566859 | 1.371241 | 0.8548886 | 14.29 | 14.26575 | 0.856 | 0.8548886
41 | " |  |  |  | 345.8341 | 41 | 19.01 | 180.5 | 163.4168 | 11.82989 | 1.537041 | 1.374445 | 0.856886 | 11.85 | 11.82989 | 0.858 | 0.856886
42 | " |  |  |  | 367.7185 | 42 | 22.76 | 193.7 | 173.0546 | 13.73665 | 1.634305 | 1.43692 | 0.8958354 | 13.76 | 13.73665 | 0.897 | 0.8958354
43 | " |  |  |  | 351.7655 | 43 | 17.71 | 186.2 | 166.8717 | 12.95797 | 1.563402 | 1.384057 | 0.8628783 | 12.98 | 12.95797 | 0.864 | 0.8628783
44 | " |  |  |  | 356.0438 | 44 | 22.06 | 172.4 | 155.6852 | 12.50874 | 1.582417 | 1.406484 | 0.8768601 | 12.53 | 12.50874 | 0.878 | 0.8768601
45 | " |  |  |  | 369.4848 | 45 | 18.03 | 159.6 | 141.3543 | 14.79485 | 1.642154 | 1.430512 | 0.8918406 | 14.82 | 14.79485 | 0.893 | 0.8918406
46 | " |  |  |  | 353.068 | 46 | 25.07 | 150.2 | 134.7984 | 14.03614 | 1.569191 | 1.376047 | 0.8578847 | 14.06 | 14.03614 | 0.859 | 0.8578847
47 | " |  |  |  | 359.5512 | 47 | 21.31 | 173.9 | 155.459 | 13.74663 | 1.598006 | 1.404882 | 0.8758614 | 13.77 | 13.74663 | 0.877 | 0.8758614
48 | " |  |  |  | 356.5425 | 48 | 25.94 | 206.1 | 182.5676 | 15.02446 | 1.584633 | 1.377649 | 0.8588835 | 15.05 | 15.02446 | 0.86 | 0.8588835
49 | " |  |  |  | 353.978 | 49 | 16.29 | 220.5 | 193.6568 | 15.13427 | 1.573236 | 1.366436 | 0.8518925 | 15.16 | 15.13427 | 0.853 | 0.8518925
50 | " |  |  |  | 370.7583 | 50 | 17.02 | 193.4 | 170.6546 | 14.80483 | 1.647815 | 1.435318 | 0.8948367 | 14.83 | 14.80483 | 0.896 | 0.8948367
51 | " |  |  |  | 362.4277 | 51 | 15.58 | 182.7 | 161.8356 | 14.26575 | 1.61079 | 1.409687 | 0.8788575 | 14.29 | 14.26575 | 0.88 | 0.8788575
52 | " |  |  |  | 349.7405 | 52 | 17.24 | 168.2 | 150.4118 | 13.35729 | 1.554402 | 1.371241 | 0.8548886 | 13.38 | 13.35729 | 0.856 | 0.8548886
53 | " |  |  |  | 367.6954 | 53 | 23.61 | 160.3 | 142.9948 | 14.49536 | 1.634202 | 1.427308 | 0.8898432 | 14.52 | 14.49536 | 0.891 | 0.8898432
54 | " |  |  |  | 359.7086 | 54 | 15.93 | 172.5 | 153.3609 | 13.92633 | 1.598705 | 1.40328 | 0.8748627 | 13.95 | 13.92633 | 0.876 | 0.8748627
55 | " |  |  |  | 354.761 | 55 | 18.64 | 182.4 | 162.7229 | 13.65678 | 1.576716 | 1.387261 | 0.8648757 | 13.68 | 13.65678 | 0.866 | 0.8648757
56 | " |  |  |  | 353.5625 | 56 | 17.24 | 180.1 | 159.8546 | 14.19587 | 1.571389 | 1.376047 | 0.8578847 | 14.22 | 14.19587 | 0.859 | 0.8578847
57 | " |  |  |  | 370.5097 | 57 | 36.27 | 167.5 | 150.3984 | 14.98453 | 1.64671 | 1.432114 | 0.8928393 | 15.01 | 14.98453 | 0.894 | 0.8928393
58 | " |  |  |  | 367.0965 | 58 | 15.09 | 149.8 | 132.5406 | 14.69502 | 1.63154 | 1.422503 | 0.8868471 | 14.72 | 14.69502 | 0.888 | 0.8868471
59 | " |  |  |  | 365.0345 | 59 | 14.68 | 177.1 | 157.5714 | 13.66677 | 1.622375 | 1.427308 | 0.8898432 | 13.69 | 13.66677 | 0.891 | 0.8898432
60 | " |  |  |  | 355.532 | 60 | 19.24 | 203.4 | 179.9868 | 14.56524 | 1.580142 | 1.379251 | 0.8598822 | 14.59 | 14.56524 | 0.861 | 0.8598822
61 | " |  |  |  | 354.8984 | 61 | 20.58 | 200.1 | 177.9211 | 14.09604 | 1.577326 | 1.382455 | 0.8618796 | 14.12 | 14.09604 | 0.863 | 0.8618796
62 | " |  |  |  | 355.4292 | 62 | 23.68 | 219.6 | 196.5293 | 13.34731 | 1.579685 | 1.393668 | 0.8688705 | 13.37 | 13.34731 | 0.87 | 0.8688705
63 | " |  |  |  | 357.797 | 63 | 24.06 | 163.5 | 144.7209 | 15.56354 | 1.590209 | 1.376047 | 0.8578847 | 15.59 | 15.56354 | 0.859 | 0.8578847
64 | " |  |  |  | 364.3296 | 64 | 25.13 | 168.4 | 150.4256 | 14.34561 | 1.619243 | 1.416095 | 0.8828523 | 14.37 | 14.34561 | 0.884 | 0.8828523
LÔÙP 2 | [15 empty] | 1.01 | 1.008689
1 | Coù sô hoïa ñính keøm |  |  |  | 377.1435 | 1 | 25.08 | 182.6 | 160.6365 | 16.20246 | 1.676193 | 1.442477 | 0.8948367 | 16.23 | 16.20246 | 0.896 | 0.8948367
2 | " |  |  |  | 358.8992 | 2 | 19.57 | 179.5 | 157.9016 | 15.61346 | 1.595108 | 1.37969 | 0.8558873 | 15.64 | 15.61346 | 0.857 | 0.8558873
3 | " |  |  |  | 362.0049 | 3 | 32.15 | 193.6 | 171.5676 | 15.80313 | 1.608911 | 1.38935 | 0.8618796 | 15.83 | 15.80313 | 0.863 | 0.8618796
4 | " |  |  |  | 379.8296 | 4 | 16.29 | 188.5 | 163.276 | 17.16083 | 1.688132 | 1.440867 | 0.893838 | 17.19 | 17.16083 | 0.895 | 0.893838
5 | Coù sô hoïa ñính keøm |  |  |  | 389.2968 | 5 | 22.67 | 172.4 | 151.401 | 16.31227 | 1.730208 | 1.487554 | 0.9228004 | 16.34 | 16.31227 | 0.924 | 0.9228004
6 | " |  |  |  | 388.5091 | 6 | 20.37 | 153.2 | 135.6697 | 15.20415 | 1.726707 | 1.498824 | 0.9297913 | 15.23 | 15.20415 | 0.931 | 0.9297913
7 | " |  |  |  | 368.1041 | 7 | 19.72 | 190.6 | 165.8447 | 16.9412 | 1.636018 | 1.399009 | 0.8678718 | 16.97 | 16.9412 | 0.869 | 0.8678718
8 | " |  |  |  | 365.6393 | 8 | 21.34 | 204.6 | 180.0154 | 15.49366 | 1.625064 | 1.407059 | 0.8728653 | 15.52 | 15.49366 | 0.874 | 0.8728653
9 | " |  |  |  | 370.2886 | 9 | 18.01 | 211.5 | 187.2251 | 14.34561 | 1.645727 | 1.439257 | 0.8928393 | 14.37 | 14.34561 | 0.894 | 0.8928393
10 | " |  |  |  | 367.0725 | 10 | 26.92 | 203.9 | 180.9567 | 14.89468 | 1.631433 | 1.419938 | 0.8808549 | 14.92 | 14.89468 | 0.882 | 0.8808549
11 | " |  |  |  | 359.0542 | 11 | 22.56 | 212.7 | 186.9508 | 15.66337 | 1.595796 | 1.37969 | 0.8558873 | 15.69 | 15.66337 | 0.857 | 0.8558873
12 | " |  |  |  | 375.428 | 12 | 18.34 | 183.4 | 160.875 | 15.80313 | 1.668569 | 1.440867 | 0.893838 | 15.83 | 15.80313 | 0.895 | 0.893838
13 | " |  |  |  | 378.2765 | 13 | 19.83 | 196.7 | 173.7844 | 14.8847 | 1.681229 | 1.463406 | 0.9078198 | 14.91 | 14.8847 | 0.909 | 0.9078198
14 | " |  |  |  | 381.6096 | 14 | 29.04 | 180.4 | 159.3514 | 16.15254 | 1.696043 | 1.460186 | 0.9058224 | 16.18 | 16.15254 | 0.907 | 0.9058224
15 | " |  |  |  | 379.8004 | 15 | 26.71 | 151.3 | 133.178 | 17.02106 | 1.688002 | 1.442477 | 0.8948367 | 17.05 | 17.02106 | 0.896 | 0.8948367
16 | " |  |  |  | 388.1412 | 16 | 17.29 | 164.9 | 144.4385 | 16.09264 | 1.725072 | 1.485944 | 0.9218017 | 16.12 | 16.09264 | 0.923 | 0.9218017
17 | " |  |  |  | 387.2634 | 17 | 19.42 | 199.7 | 176.4108 | 14.83478 | 1.721171 | 1.498824 | 0.9297913 | 14.86 | 14.83478 | 0.931 | 0.9297913
18 | " |  |  |  | 357.3661 | 18 | 22.03 | 185.8 | 164.1248 | 15.25407 | 1.588294 | 1.37808 | 0.8548886 | 15.28 | 15.25407 | 0.856 | 0.8548886
19 | " |  |  |  | 380.9404 | 19 | 20.39 | 166.2 | 144.8959 | 17.11091 | 1.693068 | 1.445697 | 0.8968341 | 17.14 | 17.11091 | 0.898 | 0.8968341
20 | " |  |  |  | 371.6232 | 20 | 30.49 | 180.3 | 160.0124 | 15.66337 | 1.651659 | 1.427988 | 0.8858484 | 15.69 | 15.66337 | 0.887 | 0.8858484
21 | " |  |  |  | 359.6125 | 21 | 17.34 | 175.7 | 155.1586 | 14.90466 | 1.598278 | 1.39096 | 0.8628783 | 14.93 | 14.90466 | 0.864 | 0.8628783
22 | " |  |  |  | 363.9197 | 22 | 25.92 | 201.5 | 178.3145 | 15.21414 | 1.617421 | 1.403839 | 0.8708679 | 15.24 | 15.21414 | 0.872 | 0.8708679
23 | " |  |  |  | 361.9733 | 23 | 18.37 | 209.6 | 182.7526 | 16.33224 | 1.60877 | 1.38291 | 0.8578847 | 16.36 | 16.33224 | 0.859 | 0.8578847
24 | " |  |  |  | 362.2557 | 24 | 32.59 | 216.4 | 190.8388 | 16.15254 | 1.610025 | 1.38613 | 0.8598822 | 16.18 | 16.15254 | 0.861 | 0.8598822
25 | " |  |  |  | 370.1157 | 25 | 19.43 | 198.6 | 174.9674 | 15.19417 | 1.644958 | 1.427988 | 0.8858484 | 15.22 | 15.19417 | 0.887 | 0.8858484
26 | " |  |  |  | 373.2305 | 26 | 18.68 | 180.3 | 158.9093 | 15.25407 | 1.658802 | 1.439257 | 0.8928393 | 15.28 | 15.25407 | 0.894 | 0.8928393
27 | " |  |  |  | 362.3033 | 27 | 20.68 | 179.5 | 158.3487 | 15.36388 | 1.610237 | 1.395789 | 0.8658744 | 15.39 | 15.36388 | 0.867 | 0.8658744
28 | " |  |  |  | 377.3375 | 28 | 17.02 | 164.6 | 143.8155 | 16.39213 | 1.677056 | 1.440867 | 0.893838 | 16.42 | 16.39213 | 0.895 | 0.893838
29 | " |  |  |  | 367.2856 | 29 | 19.08 | 166.2 | 144.5868 | 17.22072 | 1.63238 | 1.39257 | 0.863877 | 17.25 | 17.22072 | 0.865 | 0.863877
30 | " |  |  |  | 377.0112 | 30 | 17.48 | 172.8 | 151.4887 | 15.90296 | 1.675605 | 1.445697 | 0.8968341 | 15.93 | 15.90296 | 0.898 | 0.8968341
31 | " |  |  |  | 386.4987 | 31 | 19.2 | 183.2 | 161.989 | 14.85475 | 1.717772 | 1.495604 | 0.9277939 | 14.88 | 14.85475 | 0.929 | 0.9277939
32 | " |  |  |  | 377.7574 | 32 | 19.72 | 194.1 | 171.0467 | 15.2341 | 1.678922 | 1.456966 | 0.903825 | 15.26 | 15.2341 | 0.905 | 0.903825
33 | " |  |  |  | 363.0265 | 33 | 23.61 | 179.8 | 160.4436 | 14.14595 | 1.613451 | 1.413498 | 0.8768601 | 14.17 | 14.14595 | 0.878 | 0.8768601
34 | " |  |  |  | 368.4489 | 34 | 34.08 | 168.2 | 150.9044 | 14.80483 | 1.637551 | 1.426378 | 0.8848497 | 14.83 | 14.80483 | 0.886 | 0.8848497
35 | " |  |  |  | 370.2563 | 35 | 19.11 | 140.6 | 123.8222 | 16.02276 | 1.645584 | 1.418328 | 0.8798562 | 16.05 | 16.02276 | 0.881 | 0.8798562
36 | " |  |  |  | 369.1105 | 36 | 18.51 | 162.5 | 144.4133 | 14.36558 | 1.640491 | 1.434427 | 0.8898432 | 14.39 | 14.36558 | 0.891 | 0.8898432
37 | " |  |  |  | 366.8095 | 37 | 18.06 | 173.4 | 151.6716 | 16.26235 | 1.630265 | 1.402229 | 0.8698692 | 16.29 | 16.26235 | 0.871 | 0.8698692
38 | " |  |  |  | 360.3891 | 38 | 17.03 | 187.1 | 163.866 | 15.8231 | 1.601729 | 1.38291 | 0.8578847 | 15.85 | 15.8231 | 0.859 | 0.8578847
39 | " |  |  |  | 372.5576 | 39 | 16.59 | 196.3 | 171.9231 | 15.69332 | 1.655811 | 1.431207 | 0.8878458 | 15.72 | 15.69332 | 0.889 | 0.8878458
40 | " |  |  |  | 387.179 | 40 | 30.57 | 165.4 | 146.6202 | 16.18249 | 1.720796 | 1.481115 | 0.9188056 | 16.21 | 16.18249 | 0.92 | 0.9188056
41 | " |  |  |  | 371.812 | 41 | 19.01 | 180.3 | 159.3298 | 14.94459 | 1.652498 | 1.437647 | 0.8918406 | 14.97 | 14.94459 | 0.893 | 0.8918406
42 | " |  |  |  | 372.0177 | 42 | 22.76 | 172.9 | 153.892 | 14.49536 | 1.653412 | 1.444087 | 0.8958354 | 14.52 | 14.49536 | 0.897 | 0.8958354
43 | " |  |  |  | 372.9935 | 43 | 17.71 | 177.7 | 155.2149 | 16.3522 | 1.657749 | 1.424768 | 0.883851 | 16.38 | 16.3522 | 0.885 | 0.883851
44 | " |  |  |  | 365.494 | 44 | 22.06 | 160.5 | 142.2501 | 15.18419 | 1.624418 | 1.410279 | 0.8748627 | 15.21 | 15.18419 | 0.876 | 0.8748627
45 | " |  |  |  | 372.293 | 45 | 18.03 | 148.3 | 131.3432 | 14.96456 | 1.654635 | 1.439257 | 0.8928393 | 14.99 | 14.96456 | 0.894 | 0.8928393
46 | " |  |  |  | 363.1244 | 46 | 25.07 | 182.6 | 161.9403 | 15.09434 | 1.613886 | 1.402229 | 0.8698692 | 15.12 | 15.09434 | 0.871 | 0.8698692
47 | " |  |  |  | 356.4994 | 47 | 21.31 | 149.5 | 132.8042 | 14.97454 | 1.584442 | 1.37808 | 0.8548886 | 15 | 14.97454 | 0.856 | 0.8548886
48 | Coù sô hoïa ñính keøm |  |  |  | 387.7186 | 48 | 25.94 | 170.6 | 152.4402 | 14.3556 | 1.723194 | 1.506873 | 0.9347848 | 14.38 | 14.3556 | 0.936 | 0.9347848
49 | " |  |  |  | 369.2475 | 49 | 16.29 | 163.9 | 144.297 | 15.31397 | 1.6411 | 1.423158 | 0.8828523 | 15.34 | 15.31397 | 0.884 | 0.8828523
50 | " |  |  |  | 376.0055 | 50 | 17.02 | 182.1 | 158.7172 | 16.50195 | 1.671136 | 1.434427 | 0.8898432 | 16.53 | 16.50195 | 0.891 | 0.8898432
51 | " |  |  |  | 360.4136 | 51 | 15.58 | 193.5 | 170.4349 | 14.89468 | 1.601838 | 1.39418 | 0.8648757 | 14.92 | 14.89468 | 0.866 | 0.8648757
52 | " |  |  |  | 354.9932 | 52 | 17.24 | 159.6 | 142.1651 | 13.95627 | 1.577748 | 1.38452 | 0.8588835 | 13.98 | 13.95627 | 0.86 | 0.8588835
53 | " |  |  |  | 354.3077 | 53 | 23.61 | 154.2 | 137.6273 | 14.53529 | 1.574701 | 1.374861 | 0.8528912 | 14.56 | 14.53529 | 0.854 | 0.8528912
54 | " |  |  |  | 361.0922 | 54 | 15.93 | 182.5 | 160.4667 | 15.24409 | 1.604854 | 1.39257 | 0.863877 | 15.27 | 15.24409 | 0.865 | 0.863877
55 | " |  |  |  | 377.9387 | 55 | 18.64 | 176.3 | 153.276 | 17.10093 | 1.679728 | 1.434427 | 0.8898432 | 17.13 | 17.10093 | 0.891 | 0.8898432
56 | " |  |  |  | 365.9715 | 56 | 17.24 | 186.4 | 162.402 | 16.5319 | 1.62654 | 1.395789 | 0.8658744 | 16.56 | 16.5319 | 0.867 | 0.8658744
57 | " |  |  |  | 365.19 | 57 | 36.27 | 193.4 | 173.4233 | 14.56524 | 1.623067 | 1.416718 | 0.8788575 | 14.59 | 14.56524 | 0.88 | 0.8788575
58 | " |  |  |  | 375.7193 | 58 | 15.09 | 182.1 | 159.1971 | 15.89298 | 1.669864 | 1.440867 | 0.893838 | 15.92 | 15.89298 | 0.895 | 0.893838
59 | " |  |  |  | 392.044 | 59 | 14.68 | 176.3 | 153.7051 | 16.25237 | 1.742418 | 1.498824 | 0.9297913 | 16.28 | 16.25237 | 0.931 | 0.9297913
60 | " |  |  |  | 384.0136 | 60 | 19.24 | 185.9 | 163.5548 | 15.48368 | 1.706727 | 1.477895 | 0.9168081 | 15.51 | 15.48368 | 0.918 | 0.9168081
61 | " |  |  |  | 372.6665 | 61 | 20.58 | 192.3 | 170.2988 | 14.69502 | 1.656295 | 1.444087 | 0.8958354 | 14.72 | 14.69502 | 0.897 | 0.8958354
62 | " |  |  |  | 364.0803 | 62 | 23.68 | 176.5 | 155.0451 | 16.33224 | 1.618135 | 1.39096 | 0.8628783 | 16.36 | 16.33224 | 0.864 | 0.8628783
63 | " |  |  |  | 371.2333 | 63 | 24.06 | 189.6 | 167.0095 | 15.80313 | 1.649926 | 1.424768 | 0.883851 | 15.83 | 15.80313 | 0.885 | 0.883851
64 | " |  |  |  | 367.7569 | 64 | 25.13 | 208.6 | 183.0725 | 16.16252 | 1.634475 | 1.407059 | 0.8728653 | 16.19 | 16.16252 | 0.874 | 0.8728653
| Ghi chuù: | Dung troïng khoâ cöïc ñaïi Lôùp 1 g k max = 1.604 g/cm3 vaø ñoä aåm toát nhaát 15.06 % (Phuï luïc 1)
Dung troïng khoâ cöïc ñaïi Lôùp 2 g k max = 1.612g/cm3 vaø ñoä aåm toát nhaát 14.93 % (Phuï luïc 2)
(Laáy gmax theo KQTN soá: 526 / LAS-XD 377 ngaøy 25/9/2008 cuûa Lieân Hieäp Ñòa Kyõ Thuaät Xaây Döïng)
[11 empty] | LIEÂN HIEÄP ÑÒA KYÕ THUAÄT XAÂY DÖÏNG |  |  |  | Ghi chuù: Dung troïng khoâ cöïc ñaïi g k max = 1.602 g/cm3 vaø ñoä aåm toát nhaát 15.08% (Xem Phuï luïc keøm theo)
Thí nghieäm |  | Ngöôøi soaùt |  |  | P. Phoøng Thí nghieäm | [5 empty] | GIAÙM ÑOÁC
Phaïm Xuaân Vieät |  | Ñaëng Tuaán |  |  | Leâ Vieät Höng
Note on G21: 1-120
Note on G86: 1-120
Note on P13: Nhaäp giaù trò gmax

## vt
LIEÂN HIEÄP ÑÒA KYÕ THUAÄT XAÂY DÖÏNG
UNION OF GEOTECHNIC & CONSTRUCTION
78 H2 - Coäng Hoaø - P4- Q. Taân Bình, Ñt: 08.2937123 , Fax: 08.8111858
KEÁT QUÛA KIEÅM TRA ÑOÄ CHAËT BAÈNG DAO VOØNG
- Coâng trình:
- Ñôn vò yeâu caàu:
- Haïng muïc: | [8 empty] | Phöông phaùp TN: 22TCN02-71
- Ngöôøi thí nghieäm: | [8 empty] | Ngaøy thí nghieäm:
-Phöông phaùp TN: 22TCN02-71
-Ngaøy thí nghieäm: |  |  |  |  | Theå tích dao voøng (cm3) :
STT | Lyù trình | Vò trí thí nghieäm | KL maãu (g) | Hoäp soá | KL hoäp (g) | KL hoäp + VL öôùt (g) | KL hoäp + VL khoâ (g) | Ñoä aåm (%) | Dung troïng öôùt (g/cm3) | Dung troïng khoâ (g/cm3) | Ñoä chaët (%)
1 | [11 empty] | 12.33 | 0.9803 | #REF!
2 | [11 empty] | 12.68 | 0.9802 | #REF!
3
4 | [11 empty] | 12.34 | 0.9808 | #REF!
5
6
7
8
9
10
11
12
13
14
15
16
17
18
19
20
21
22
23
24
25
26
27
28
29
30
Thí nghieäm

## TRA HOP
1 | 25.08
2 | 19.57
3 | 32.15
4 | 16.29
5 | 22.67
6 | 20.37
7 | 19.72
8 | 21.34
9 | 18.01
10 | 26.92
11 | 22.56
12 | 18.34
13 | 19.83
14 | 29.04
15 | 26.71
16 | 17.29
17 | 19.42
18 | 22.03
19 | 20.39
20 | 30.49
21 | 17.34
22 | 25.92
23 | 18.37
24 | 32.59
25 | 19.43
26 | 18.68
27 | 20.68
28 | 17.02
29 | 19.08
30 | 17.48
31 | 19.2
32 | 19.72
33 | 23.61
34 | 34.08
35 | 19.11
36 | 18.51
37 | 18.06
38 | 17.03
39 | 16.59
40 | 30.57
41 | 19.01
42 | 22.76
43 | 17.71
44 | 22.06
45 | 18.03
46 | 25.07
47 | 21.31
48 | 25.94
49 | 16.29
50 | 17.02
51 | 15.58
52 | 17.24
53 | 23.61
54 | 15.93
55 | 18.64
56 | 17.24
57 | 36.27
58 | 15.09
59 | 14.68
60 | 19.24
61 | 20.58
62 | 23.68
63 | 24.06
64 | 25.13
65 | 19.27
66 | 18.53
67 | 28.42
68 | 19.34
69 | 21.63
70 | 30.48
71 | 25.88
72 | 26.71
73 | 29.04
74 | 22.83
75 | 23.64
76 | 25.18
77 | 41.06
78 | 27.63
79 | 30.28
80 | 25.76
81 | 22.49
82 | 20.16
83 | 28.04
84 | 33.62
85 | 19.54
86 | 18.62
87 | 30.48
88 | 33.12
89 | 19.03
90 | 36.42
91 | 27.18
92 | 27.59
93 | 32.91
94 | 30.57
95 | 28.64
96 | 22.01
97 | 36.82
98 | 30.97
99 | 28.53
100 | 34.29
101 | 25.11
102 | 20.82
103 | 23.94
104 | 27.62
105 | 25.83
106 | 34.19
107 | 35.08
108 | 27.06
109 | 19.57
110 | 22.83
111 | 26.49
112 | 20.42
113 | 30.28
114 | 42.61
115 | 27
116 | 21.53
117 | 23.94
118 | 21.5
119 | 28.17
120 | 20.04
121 | 207.05
122 | 209.67
123 | 212.29
124 | 214.91
125 | 217.53
126 | 220.15
127 | 222.77
128 | 225.39
129 | 228.01
130 | 230.63
131 | 233.25
132 | 235.87
133 | 238.49
134 | 241.11
135 | 243.73
136 | 246.35
137 | 248.97
138 | 251.59
139 | 254.21
140 | 256.83
141 | 259.45
142 | 262.07
143 | 264.69
144 | 267.31
145 | 269.93
146 | 272.55
147 | 275.17
148 | 277.79
149 | 280.41
150 | 283.03

## Sheet2
LIEÂN HIEÄP ÑÒA KYÕ THUAÄT XAÂY DÖÏNG
UNION OF GEOTECHNIC & CONSTRUCTION
78 H2 - Coäng Hoaø - P4- Q. Taân Bình, Ñt: 08.2937123 , Fax: 08.8111858
KEÁT QUÛA THÍ NGHIEÄM ÑAÀM NEÙN TIEÂU CHUAÅN | [7 empty] | 5 | 65 | 40 | 50 | 70
- Phöông phaùp thí nghieäm: AASHTO T99-90
- Soá lôùp: 3 | - Soá chaøy / 1 lôùp: 25 |  |  | -Theå tích khuoân (cm3): |  |  | 943.21
1. TÍNH TOÙAN DUNG TROÏNG ÖÔÙT
Kyù hieäu khuoân Noäi dung |  |  | 01 | 02 | 03 | 04 | 05
KL khuoân + VL öôùt (g) |  |  | 5294.45452 | 5460.45948 | 5544.40517 | 5552.89406 | 5513.27924 | 1.612 | 5294.45452 | 1140 | 1.835158 | 17.8 | 125.9 | 114 | 12.37006 | 1.633138
KL khuoân (g) |  |  | 3774 | 3774 | 3774 | 3774 | 3774 | 1.788 | 5460.45948 | 1190 | 1.915647 | 19.3 | 127 | 112.6 | 15.43408 | 1.659516
KL VL öôùt (g) |  |  | 1520.45452 | 1686.45948 | 1770.40517 | 1778.89406 | 1739.27924 | 1.877 | 5544.40517
Dung troïng öôùt (g/cm3) |  |  | 1.612 | 1.788 | 1.877 | 1.886 | 1.844 | 1.886 | 5552.89406
2. TÍNH TOÙAN DUNG TROÏNG KHOÂ | [7 empty] | 1.844 | 5513.27924
Kyù hieäu hoäp Noäi dung |  |  | 2 | 14 | 28 | 44 | 21
KL hoäp nhoâm + VL öôùt (g) |  |  | 211.8 | 230.9 | 214.7 | 215.9 | 235.4
KL hoäp nhoâm + VL khoâ (g) |  |  | 207.3691 | 209.909 | 192.1011 | 187.9111 | 200.7499
KL hoäp nhoâm (g) |  |  | 17.2 | 16.8 | 21.8 | 22.1 | 17.9 | 2.33 | 10.87 | 13.27 | 16.88 | 18.95
Troïng löôïng nöôùc (g) |  |  | 4.430939 | 20.99095 | 22.59895 | 27.98891 | 34.65006 | 207.3691 | 209.909 | 192.1011 | 187.9111 | 200.7499
Ñoä aåm (%) |  |  | 2.33 | 10.87 | 13.27 | 16.88 | 18.95
Dung troïng khoâ (g/cm3) |  |  | 1.575296 | 1.6127 | 1.657102 | 1.613621 | 1.550231
ÑÖÔØNG CONG ÑAÀM NEÙN TIEÂU CHUAÅN |  |  |  | 3. KEÁT QUÛA THÖÛ
3.1 Ñoä aåm toái uu
[5 empty] | Wopt (%) = | 13.86
[5 empty] | g (g/cm3) = | 16.52

## Dat
LIEÂN HIEÄP ÑÒA KYÕ THUAÄT XAÂY DÖÏNG
UNION OF GEOTECHNIC & CONSTRUCTION
78 H2 - Coäng Hoaø - P4- Q. Taân Bình, Ñt: 08.2937123 , Fax: 08.8111858
Soá TN: / LAS - XD 377 | [5 empty] | TP. Hoà Chí Minh, ngaøy 25 thaùng 9 naêm 2008
KEÁT QUÛA KIEÅM TRA ÑOÄ CHAËT K BAÈNG DAO VOØNG
- Coâng trình: |  |  | COÂNG TY COÅ PHAÀN XAÂY DÖÏNG SOÁ 5
- Ñôn vò yeâu caàu: |  |  | DÖÏ AÙN ÑAÀU TÖ DI DÔØI COÂNG TY THUOÁC LAÙ SAØI GOØN GOÙI THAÀU SOÁ 1
- Ñòa ñieåm: |  |  | KCN VÓNH LOÄC - TP. HOÀ CHÍ MINH
- Haïng muïc: |  |  | Kho nguyeân lieäu
- Ngöôøi thí nghieäm: |  |  | Traàn Quoác Anh, Phan Minh Tuù, Ñaëng Tuaán |  |  |  | -Ngaøy thí nghieäm: |  |  | 24÷25/09/2008
- Phöông phaùp TN: |  |  | 22 TCN 02-71 |  |  |  | -Theå tích dao voøng (cm3) : |  |  | 305
STT | Vò trí thí nghieäm |  | KL maãu (g) | Hoäp soá | KL hoäp (g) | KL hoäp + VL öôùt (g) | KL hoäp + VL khoâ (g) | Ñoä aåm (%) | Dung troïng öôùt (g/cm3) | Dung troïng khoâ (g/cm3) | Ñoä chaët |  | 1.802
1 | Coù sô hoïa ñính keøm |  | 619.9319 | 5 | 22.67 | 234.16 | 208.8572 | 13.59 | 2.032564 | 1.789386 | 0.993 | 13.59 | 0.993 | 619.9319
2 | " |  | 601.0248 | 36 | 18.51 | 250.03 | 221.5443 | 14.03 | 1.970573 | 1.728118 | 0.959 | 14.03 | 0.959 | 601.0248
3 | " |  | 597.2862 | 23 | 18.37 | 216.59 | 194.0191 | 12.85 | 1.958315391 | 1.735326 | 0.963 | 12.85 | 0.963 | 597.2862
4 | " |  | 598.4344 | 19 | 20.39 | 203.05 | 183.7857 | 11.79 | 1.96208 | 1.755148 | 0.974 | 11.79 | 0.974 | 598.4344
5 | " |  | 611.0339 | 34 | 34.08 | 225.69 | 199.1899 | 16.05 | 2.003389718 | 1.726316 | 0.958 | 16.05 | 0.958 | 611.0339
6 | " |  | 604.3255 | 50 | 17.02 | 230.14 | 203.6727 | 14.18 | 1.981395 | 1.735326 | 0.963 | 14.18 | 0.963 | 604.3255
7 | " |  | 622.6033 | 27 | 20.68 | 251.08 | 220.6106 | 15.24 | 2.041322 | 1.771366 | 0.983 | 15.24 | 0.983 | 622.6033
8 | " |  | 613.8088 | 11 | 22.56 | 246.81 | 219.3396 | 13.96 | 2.012488016 | 1.76596 | 0.98 | 13.96 | 0.98 | 613.8088
Ghi chuù: Dung troïng khoâ cöïc ñaïi 1.802 g/cm3 vaø ñoä aåm toát nhaát 17.66% (Xem Phuï luïc keøm theo)
LIEÂN HIEÄP ÑÒA KYÕ THUAÄT XAÂY DÖÏNG
Thí nghieäm |  | Ngöôøi soaùt |  | Phoøng Thí nghieäm |  |  |  | GIAÙM ÑOÁC
Ñaëng Tuaán |  | Traàn Vaên Trôû

## chep tay
TOÅNG HOÄI ÑÒA CHAÁT VIEÄT NAM
LIEÂN HIEÄP ÑÒA KYÕ THUAÄT XAÂY DÖÏNG
UNION OF GEOTECHNIC & CONSTRUCTION
78 H2 - Coäng Hoaø - P4- Q. Taân Bình, Ñt: 08.2937123 , Fax: 08.8111858
PHIEÁU KIEÅM TRA ÑOÄ CHAËT K BAÈNG DAO VOØNG
- Ñôn vò yeâu caàu |  | : | COÂNG TY COÅ PHAÀN XAÂY DÖÏNG SOÁ 5
- Coâng trình |  | : | DÖÏ AÙN ÑAÀU TÖ DI DÔØI COÂNG TY THUOÁC LAÙ SAØI GOØN GOÙI THAÀU SOÁ 1
- Ñòa ñieåm |  | : | KCN VÓNH LOÄC - TP. HOÀ CHÍ MINH
- Haïng muïc |  | : | Phaân Xöôûng sôïi
- Ngöôøi thí nghieäm |  | : | Phaïm Xuaân Vieät, Nguyeãn Cao Voïng, Ñaëng Tuaán
- Phöông phaùp TN |  | : | 22 TCN 02-71
- Ngaøy thí nghieäm |  | : | 30÷31/12/2008
- Theå tích dao voøng |  | : |  |  | (cm3) | [8 empty] | 1.616
STT | Vò trí thí nghieäm |  |  | KL maãu (g) | Hoäp soá | KL hoäp + VL öôùt (g) | KL hoäp + VL khoâ (g) | Ghi chuù | Ñoä aåm (%) | Dung troïng öôùt (g/cm3) | Dung troïng khoâ (g/cm3) | Ñoä chaët K = gk / g k max | W | WHC | K | Khc
LÔÙP 1
1 | [5 empty] | 186.3 | 168.1851 | [5 empty] | 13.59 | 13.56694 | 0.989 | 0.987716 | 0
2 | [5 empty] | 179.8 | 160.3245 | [5 empty] | 14.03 | 14.00619 | 0.963 | 0.9617497 | 0
3 | [5 empty] | 205.4 | 182.7832 | [5 empty] | 15
4 | [5 empty] | 172.5 | 152.9976 | [5 empty] | 15
5 | [5 empty] | 182.9 | 164.2939 | [5 empty] | 15
6 | [5 empty] | 179.6 | 158.9458
7 | [5 empty] | 195.4 | 175.6603 | [6 empty] | Xem Phuï luïc keøm theo
8 | [5 empty] | 206.3 | 183.2932
9 | [5 empty] | 211.4 | 187.4038
10 | [5 empty] | 165.2 | 148.6487
11 | [5 empty] | 179.8 | 160.7001 |  |  | LIEÂN HIEÄP ÑÒA KYÕ THUAÄT XAÂY DÖÏNG
12 | [5 empty] | 193.5 | 171.9404 |  |  | GIAÙM ÑOÁC
13 | [5 empty] | 157.2 | 141.2163
14 | [5 empty] | 182.4 | 162.6581
15 | [5 empty] | 190.3 | 171.189
16 | [5 empty] | 177.6 | 160.2079
17 | [5 empty] | 164.2 | 145.3107
18 | [5 empty] | 183.9 | 162.4641
19 | [5 empty] | 177.5 | 157.4064
20 | [5 empty] | 190.8 | 170.8839
21 | [5 empty] | 206.5 | 183.6686
22 | [5 empty] | 212.4 | 189.1756
23 | [5 empty] | 205.9 | 181.9159
24 | [5 empty] | 180.3 | 160.4845
25 | [5 empty] | 191.7 | 169.6153
26 | [5 empty] | 188.5 | 168.6083
27 | [5 empty] | 163.2 | 145.7127
28 | [5 empty] | 152.9 | 136.636
29 | [5 empty] | 159.7 | 142.2839
30 | [5 empty] | 180.3 | 161.2283
31 | [5 empty] | 201.6 | 179.5423
32 | [5 empty] | 189.6 | 168.0411
33 | [5 empty] | 177.4 | 159.2903
34 | [5 empty] | 163.1 | 146.0822
35 | [5 empty] | 180.6 | 160.562
36 | [5 empty] | 179.5 | 158.338
37 | [5 empty] | 160.2 | 143.5617
38 | [5 empty] | 163.9 | 146.9026
39 | [5 empty] | 158.2 | 140.1641
40 | [5 empty] | 173.4 | 155.5681
41 | [5 empty] | 180.5 | 163.4168
42 | [5 empty] | 193.7 | 173.0546
43 | [5 empty] | 186.2 | 166.8717
44 | [5 empty] | 172.4 | 155.6852
45 | [5 empty] | 159.6 | 141.3543
46 | [5 empty] | 150.2 | 134.7984
47 | [5 empty] | 173.9 | 155.459
48 | [5 empty] | 206.1 | 182.5676
49 | [5 empty] | 220.5 | 193.6568
50 | [5 empty] | 193.4 | 170.6546
51 | [5 empty] | 182.7 | 161.8356
52 | [5 empty] | 168.2 | 150.4118
53 | [5 empty] | 160.3 | 142.9948
54 | [5 empty] | 172.5 | 153.3609
55 | [5 empty] | 182.4 | 162.7229
56 | [5 empty] | 180.1 | 159.8546
57 | [5 empty] | 167.5 | 150.3984
58 | [5 empty] | 149.8 | 132.5406
59 | [5 empty] | 177.1 | 157.5714
60 | [5 empty] | 203.4 | 179.9868
61 | [5 empty] | 200.1 | 177.9211
62 | [5 empty] | 219.6 | 196.5293
63 | [5 empty] | 163.5 | 144.7209
64 | [5 empty] | 168.4 | 150.4256
65
66
67
68
69
70
LÔÙP 2
1 | [5 empty] | 182.6 | 160.6365
2 | [5 empty] | 179.5 | 157.9016
3 | [5 empty] | 193.6 | 171.5676
4 | [5 empty] | 188.5 | 163.276
5 | [5 empty] | 172.4 | 151.401
6 | [5 empty] | 153.2 | 135.6697
7 | [5 empty] | 190.6 | 165.8447
8 | [5 empty] | 204.6 | 180.0154
9 | [5 empty] | 211.5 | 187.2251
10 | [5 empty] | 203.9 | 180.9567
11 | [5 empty] | 212.7 | 186.9508
12 | [5 empty] | 183.4 | 160.875
13 | [5 empty] | 196.7 | 173.7844
14 | [5 empty] | 180.4 | 159.3514
15 | [5 empty] | 151.3 | 133.178
16 | [5 empty] | 164.9 | 144.4385
17 | [5 empty] | 199.7 | 176.4108
18 | [5 empty] | 185.8 | 164.1248
19 | [5 empty] | 166.2 | 144.8959
20 | [5 empty] | 180.3 | 160.0124
21 | [5 empty] | 175.7 | 155.1586
22 | [5 empty] | 201.5 | 178.3145
23 | [5 empty] | 209.6 | 182.7526
24 | [5 empty] | 216.4 | 190.8388
25 | [5 empty] | 198.6 | 174.9674
26 | [5 empty] | 180.3 | 158.9093
27 | [5 empty] | 179.5 | 158.3487
28 | [5 empty] | 164.6 | 143.8155
29 | [5 empty] | 166.2 | 144.5868
30 | [5 empty] | 172.8 | 151.4887
31 | [5 empty] | 183.2 | 161.989
32 | [5 empty] | 194.1 | 171.0467
33 | [5 empty] | 179.8 | 160.4436
34 | [5 empty] | 168.2 | 150.9044
35 | [5 empty] | 140.6 | 123.8222
36 | [5 empty] | 162.5 | 144.4133
37 | [5 empty] | 173.4 | 151.6716
38 | [5 empty] | 187.1 | 163.866
39 | [5 empty] | 196.3 | 171.9231
40 | [5 empty] | 165.4 | 146.6202
41 | [5 empty] | 180.3 | 159.3298
42 | [5 empty] | 172.9 | 153.892
43 | [5 empty] | 177.7 | 155.2149
44 | [5 empty] | 160.5 | 142.2501
45 | [5 empty] | 148.3 | 131.3432
46 | [5 empty] | 182.6 | 161.9403
47 | [5 empty] | 149.5 | 132.8042
48 | [5 empty] | 170.6 | 152.4402
49 | [5 empty] | 163.9 | 144.297
50 | [5 empty] | 182.1 | 158.7172
51 | [5 empty] | 193.5 | 170.4349
52 | [5 empty] | 159.6 | 142.1651
53 | [5 empty] | 154.2 | 137.6273
54 | [5 empty] | 182.5 | 160.4667
55 | [5 empty] | 176.3 | 153.276
56 | [5 empty] | 186.4 | 162.402
57 | [5 empty] | 193.4 | 173.4233
58 | [5 empty] | 182.1 | 159.1971
59 | [5 empty] | 176.3 | 153.7051
60 | [5 empty] | 185.9 | 163.5548
61 | [5 empty] | 192.3 | 170.2988
62 | [5 empty] | 176.5 | 155.0451
63 | [5 empty] | 189.6 | 167.0095
64 | [5 empty] | 208.6 | 183.0725
65
66
67
68
69
70
TP. Hoà Chí Minh, ngaøy thaùng naêm 200
Ngöôøi thí nghieäm
Note on G18: 1-120
Note on G89: 1-120

## 00000000 (hidden)
3