## AASHTO T99
LIEÂN HIEÄP ÑÒA KYÕ THUAÄT XAÂY DÖÏNG
UNION OF GEOTECHNIC & CONSTRUCTION
78 H2 - Coäng Hoaø - P4- Q. Taân Bình, Ñt: 08.2937123 , Fax: 08.8111858
Phụ lục: KẾT QỦA THÍ NGHIỆM ĐẦM NÉN TIÊU CHUẨN
A/ Các thông tin liên quan:
|  | - Cơ quan yêu cầu |  |  |  | : | DNTN NINH CHI
|  | - Công trình |  |  |  | : | NHAØ XÖÔÛNG SAÛN XUAÁT SAÛN PHAÅM NHÖÏA
|  | - Ñòa ñieåm xaây döïng |  |  |  |  | LOÂ ÑAÁT K-3-CN KCN MYÕ PHÖÔÙC 2, HUYEÄN BEÁN CAÙT, TÆNH BÌNH DÖÔNG
|  | - Hạng mục |  |  |  | : | SAN NEÀN NHAØ XÖÔÛNG VAØ XAÂY DÖÏNG TÖÔØNG CHAÉN ÑAÁT
|  | - Vật liệu thí nghiệm |  |  |  | : | Ñaát choïn loïc
|  | - Phương pháp thử |  |  |  | : | AASHTO.T99-90 ( PHƯƠNG PHÁP A)
|  | - Kí hiệu mẫu |  |  |  | : | M-16
|  | - Ngày thí nghiệm |  |  |  | : | 20/10/2007
B/ Kết quả thí nghiệm:
S T T |  | Ký hiệu hộp | Trọng lượng hộp (g) | Trọng lượng vl ướt và hộp (g) |  |  |  | Trọng lượng vl khô và hộp (g) | Độ ẩm mẫu vl W (%) | Trọng lượng cối (g) |  |  | Thể tích cối (cm3) | Trọng lượng vl ướt và cối (g) |  |  | Dung trọng ướt gư (g/cm3) |  | Dung trọng khô gk (g/cm3) |  | W | W HIEÄU CHÆNH
1 |  | 8 | 21.34 | 317.24 |  |  |  | 286.6013 | 11.55036 | 3172 |  |  | 994 | 5023 |  |  | 1.862173 |  | 1.669356 |  | 11.57 | 11.55036 | 5073 | 11.55036 | 1.669356
2 |  | 24 | 32.59 | 309.52 |  |  |  | 278.8183 | 12.4688 | 3172 |  |  | 994 | 5096 |  |  | 1.935614 |  | 1.721023 |  | 12.49 | 12.4688 | 5146 | 12.4688 | 1.721023
3 |  | 51 | 15.58 | 192.84 |  |  |  | 171.0628 | 14.00619 | 3172 |  |  | 994 | 5170 |  |  | 2.01006 |  | 1.763115 |  | 14.03 | 14.00619 | 5220 | 14.00619 | 1.763115
4 |  | 3 | 15.49 | 207.65 |  |  |  | 181.7277 | 15.59349 | 3172 |  |  | 994 | 5183 |  |  | 2.023139 |  | 1.750219 |  | 15.62 | 15.59349 | 5233 | 15.59349 | 1.750219
5 |  | 17 | 19.42 | 338.19 |  |  |  | 291.6382 | 17.10093 | 3172 |  |  | 994 | 5106 |  |  | 1.945674 |  | 1.661536 |  | 17.13 | 17.10093 | 5156 | 17.10093 | 1.661536
.
[22 empty] | 7.96769 | 1.340583
[11 empty] | Dung trọng khô lớn nhất trên đồ thị : | [6 empty] | 1.767 |  | (g/cm3) |  | 1.663
[11 empty] | Độ ẩm tối ưu trên đồ thị : | [6 empty] | 14.48 |  | (%) |  | 15.02
[22 empty] | 12.81421 | 1.463922
[21 empty] | K | 14.42971 | 1.4992
[21 empty] | 1.767 | 16.04522 | 1.531561
[22 empty] | 17.66072 | 1.561005
[22 empty] | 19.27623 | 1.587531
[11 empty] | Kết luận : | [9 empty] | 10 | 1.767
[21 empty] | 14.48 | 1.767
[11 empty] | Dung trọng khô lớn nhất của vật liệu thí nghiệm : | [9 empty] | 14.48 | 1.767
[12 empty] | gkmax |  | = | 1.767 | (g/cm3) |  |  |  |  | 14.48 | 1.35
Độ ẩm tối ưu của vật liệu thí nghiệm :
[12 empty] | Wopt |  | = | 14.48 | (%)
Đ/d nhóm thí nghiệm | [5 empty] | Sóat |  |  |  |  | LIÊN HIỆP ĐỊA KỸ THUẬT XÂY DỰNG
GIÁM ĐỐC
Đặng Tuấn | [5 empty] | Nguyễn Minh HảI
Note on C19: NHAP VAO DE CO TRONG LUONG HOP
Note on Q19: W HIEU CHINH
Note on AL19: NHAP VAO DE CO DO AM CAN THIET
Note on AL33: Windows xp sp2 Full: Nhập giá trị thanh độ ẩm ( gốc tọa độ gama )
Note on AL34: Windows xp sp2 Full: Nhập độ ẩm tối ưu
Note on AM33: Windows xp sp2 Full: Nhập giá trị gama Kmax
Note on AM36: Windows xp sp2 Full: Nhập giá trị thanh gama ( giá trị gốc tọa độ )
Biểu đồ Quan hệ giữa độ ẩm W và dung trọng khô g

## BANG TRA KL HOP
BAÛNG TRA SOÁ HIEÄU HOÄP
Soá hieäu | Troïng löôïng | Soá hieäu | Troïng löôïng
1 | 15.92
2 | 19.57
3 | 15.49
4 | 16.29
5 | 22.67
6 | 20.37
7 | 19.72
8 | 21.34
9 | 18.01
10 | 16.92
11 | 22.56
12 | 18.34
13 | 19.83
14 | 15.34
15 | 15.06
16 | 17.29
17 | 19.42
18 | 22.03
19 | 20.39
20 | 30.498
21 | 17.34
22 | 25.92
23 | 18.37
24 | 32.59
25 | 19.43
26 | 18.68
27 | 20.68
28 | 17.02
29 | 19.08
30 | 17.48
31 | 19.2
32 | 19.72
33 | 23.61
34 | 34.08
35 | 19.11
36 | 18.51
37 | 18.06
38 | 17.03
39 | 16.59
40 | 30.57
41 | 19.01
42 | 22.76
43 | 17.71
44 | 16.48
45 | 18.03
46 | 25.07
47 | 15.37
48 | 15.51
49 | 16.29
50 | 17.02
51 | 15.58
52 | 17.24
53 | 23.61
54 | 15.93
55 | 18.64
56 | 17.24
57 | 36.27
58 | 15.09
59 | 14.68
60 | 19.24
61 | 20.58
62 | 23.68
63 | 24.06
64 | 25.13
65 | 19.27
66 | 18.53
67 | 28.42
68 | 19.34
69 | 21.63
70 | 30.48
71 | 25.88
72 | 26.71
73 | 29.04
74 | 22.83
75 | 23.64
76 | 25.18
77 | 41.06
78 | 27.63
79 | 30.28
80 | 25.76
81 | 22.49
82 | 20.16
83 | 28.04
84 | 33.62
85 | 19.54
86 | 18.62
87 | 30.48
88 | 33.12
89 | 19.03
90 | 36.42
91 | 27.18
92 | 27.59
93 | 32.91
94 | 30.57
95 | 28.64
96 | 22.01
97 | 36.82
98 | 30.97
99 | 28.53
100 | 34.29
101 | 25.11
102 | 20.82
103 | 23.94
104 | 27.62
105 | 25.83
106 | 34.19
107 | 35.08
108 | 27.06
109 | 19.57
110 | 22.83
111 | 26.49
112 | 20.42
113 | 30.28
114 | 42.61
115 | 27
116 | 21.53
117 | 23.94
118 | 21.5
119 | 28.17
120 | 20.04

## AASHTO T180
LIEÂN HIEÄP ÑÒA KYÕ THUAÄT XAÂY DÖÏNG
UNION OF GEOTECHNIC & CONSTRUCTION
78 H2 - Coäng Hoaø - P4- Q. Taân Bình, Ñt: 08.2937123 , Fax: 08.8111858
Phụ lục: KẾT QỦA THÍ NGHIỆM ĐẦM NÉN TIÊU CHUẨN
A/ Các thông tin liên quan:
|  | - Cơ quan yêu cầu |  |  |  | : | DNTN NINH CHI
|  | - Công trình |  |  |  | : | NHAØ XÖÔÛNG SAÛN XUAÁT SAÛN PHAÅM NHÖÏA
|  | - Ñòa ñieåm xaây döïng |  |  |  |  | LOÂ ÑAÁT K-3-CN KCN MYÕ PHÖÔÙC 2, HUYEÄN BEÁN CAÙT, TÆNH BÌNH DÖÔNG
|  | - Hạng mục |  |  |  | : | SAN NEÀN NHAØ XÖÔÛNG VAØ XAÂY DÖÏNG TÖÔØNG CHAÉN ÑAÁT
|  | - Vật liệu thí nghiệm |  |  |  | : | Ñaát choïn loïc
|  | - Phương pháp thử |  |  |  | : | AASHTO.T180-90 ( PHƯƠNG PHÁP D)
|  | - Kí hiệu mẫu |  |  |  | : | M-12
|  | - Ngày thí nghiệm |  |  |  | : | 16/9/2007
B/ Kết quả thí nghiệm:
S T T |  | Ký hiệu hộp | Trọng lượng hộp (g) | Trọng lượng vl ướt và hộp (g) |  |  |  | Trọng lượng vl khô và hộp (g) | Độ ẩm mẫu vl W (%) | Trọng lượng cối (g) |  |  | Thể tích cối (cm3) | Trọng lượng vl ướt và cối (g) |  |  | Dung trọng ướt gư (g/cm3) |  | Dung trọng khô gk (g/cm3) |  | W | W HIEÄU CHÆNH
1 |  | 2 | 19.57 | 308.22 |  |  |  | 285.264 | 8.64 | 4057.3 |  |  | 2124 | 8840 |  |  | 2.251742 |  | 2.072664 |  | 7.94 | 7.926525 | 10840 | 8.64 | 2.072664
2 |  | 16 | 17.29 | 319.56 |  |  |  | 294.59 | 9.004692 | 4057.3 |  |  | 2124 | 8939 |  |  | 2.298352 |  | 2.108489 |  | 9.02 | 9.004692 | 10939 | 9.004692 | 2.108489
3 |  | 24 | 32.59 | 290.48 |  |  |  | 265.8647 | 10.55206 | 4057.3 |  |  | 2124 | 8974 |  |  | 2.314831 |  | 2.093883 |  | 10.57 | 10.55206 | 10974 | 10.55206 | 2.093883
4 |  | 8 | 21.34 | 348.61 |  |  |  | 313.4423 | 12.03953 | 4057.3 |  |  | 2124 | 8984 |  |  | 2.319539 |  | 2.070286 |  | 12.06 | 12.03953 | 10984 | 12.03953 | 2.070286
5 |  | 73 | 29.04 | 339.07 |  |  |  | 302.2974 | 13.45712 | 4057.3 |  |  | 2124 | 8920 |  |  | 2.289407 |  | 2.017861 |  | 13.48 | 13.45712 | 10920 | 13.45712 | 2.017861
.
[22 empty] | 7.96769 | 1.340583
[11 empty] | Dung trọng khô lớn nhất trên đồ thị : | [6 empty] | 1.568 |  | (g/cm3) |  | 1.663
[11 empty] | Độ ẩm tối ưu trên đồ thị : | [6 empty] | 16.44 |  | (%) |  | 15.02
[22 empty] | 12.81421 | 1.463922
[21 empty] | K | 14.42971 | 1.4992
[21 empty] | 1.568 | 16.04522 | 1.531561
[22 empty] | 17.66072 | 1.561005
[22 empty] | 19.27623 | 1.587531
[11 empty] | Kết luận : | [9 empty] | 12 | 1.568
[21 empty] | 16.44 | 1.568
[11 empty] | Dung trọng khô lớn nhất của vật liệu thí nghiệm : | [9 empty] | 16.44 | 1.568
[12 empty] | gkmax |  | = | 1.568 | (g/cm3) |  |  |  |  | 16.44 | 1.35
Độ ẩm tối ưu của vật liệu thí nghiệm :
[12 empty] | Wopt |  | = | 16.44 | (%)
Đ/d nhóm thí nghiệm | [5 empty] | Sóat |  |  |  |  | LIÊN HIỆP ĐỊA KỸ THUẬT XÂY DỰNG
GIÁM ĐỐC
Đặng Tuấn | [5 empty] | Nguyễn Minh HảI
Note on C19: NHAP VAO DE CO TRONG LUONG HOP
Note on Q19: W HIEU CHINH
Note on AL19: NHAP VAO DE CO DO AM CAN THIET
Note on AL33: Windows xp sp2 Full: Nhập giá trị thanh độ ẩm ( gốc tọa độ gama )
Note on AL34: Windows xp sp2 Full: Nhập độ ẩm tối ưu
Note on AM33: Windows xp sp2 Full: Nhập giá trị gama Kmax
Note on AM36: Windows xp sp2 Full: Nhập giá trị thanh gama ( giá trị gốc tọa độ )
Biểu đồ Quan hệ giữa độ ẩm W và dung trọng khô g

## Km0-Km6+00
LIEÂN HIEÄP ÑÒA KYÕ THUAÄT XAÂY DÖÏNG
UNION OF GEOTECHNIC & CONSTRUCTION
78 H2 - Coäng Hoaø - P4- Q. Taân Bình, Ñt: 08.2937123 , Fax: 08.8111858
Soá TN /LAS XD 377 | [5 empty] | TP.Hoà Chí Minh ,ngaøy thaùng naêm 2008
KEÁT QUAÛ THÍ NGHIEÄM ÑOÄ CHAËT (K)
| -Cô quan yeâu caàu : |  |  | COÂNG TY TNHH HOÀNG HAØ
| -Coâng trình : |  |  | DUY TU SÖÛA CHÖÕA ÑÖÔØNG HIEÁU LIEÂM (ÑOAÏN KM 0 + 000 ÷ KM 4 + 300)
| -Ñòa ñieåm : |  |  | HUYEÄN VÓNH CÖÕU - TÆNH ÑOÀNG NAI
| -Haïng muïc : |  |  | ÑAÉP NEÀN ÑÖÔØNG MÔÛ ROÄNG ÑEÁN CAO ÑOÄ ÑAÙY KHUOÂN
| -Lyù trình: |  |  | Km 0 + 000 ÷ Km 2 + 500
| -Phöông phaùp TN : |  |  | 22 TCN 13 - 79 .
| -Ngaøy TN taïi hieän tröôøng : |  |  | 2008-01-27 |  | -Ngaøy TN trong phoøng : |  |  | 2008-01-28
KEÁT QUAÛ CUÏ THEÅ | [15 empty] | Nhaäp tröôùc
TT | Lyù trình - vò trí thí nghieäm |  | Khoái löôïng caùt ban ñaàu (g) | KL caùt coøn laïi sau hieäu chænh beà maët (g) | KL caùt coøn laïi sau hieäu chænh hoá ñaøo (g) | Theå tích | Khoái | Dung | Thí nghieäm ñoä aåm |  |  |  |  | Dung | Ñoä chaët | Hieäu | Hieäu | V (Theå tích HÑ) | V (Theå tích HÑ) hieäu chuaån | W | W hieäu chuaån | K | K hieäu chuaån |  | (Theo keát quaû thí nghieäm soá 318/16/LAS XD, 12/6/2006)
ñieåm | [5 empty] | hoá ñaøo | löôïng VL | troïng | Soá hieäu hoäp | KL hoäp | KL hoäp + VL öôùt | KL hoäp + VL khoâ | Ñoä aåm | troïng | K | chænh | chænh
TN | [5 empty] | Vh | trong hoá | VL öôùt | [5 empty] | VL khoâ | (K=gk/gmax) | beà maët | hoá ñaøo
[6 empty] | (cm³) | G(g) | gw(g/cm³) |  | (g) | (g) | (g) | W(%) | gk(g/cm³) |  | (cm³) | (cm³) | [6 empty] | H.CHÆNH | HO ÑAØO | W |  | W% | Gw+h | Hoäp | Gk+h | STT
1 | Km0+050 - Traùi |  | 9135 | 7615 | 4210.618 | 1347.913 | 2982.046 | 2.212344 | 69 | 21.63 | 349.8121 | 318.3 | 10.62194 | 1.999914 | 0.9871245 | 1520 | 3404.382 | 1356 | 1347.913 | 10.64 | 10.62194 | 0.989 | 0.9871245 | 1068 | 1054.606 | 9.755301 | 8.185301 | 8.169778 | 0.957 | 0.9557957 | 0.956909 | -4 | LP
2 | Km0+600 - Phaûi |  | 9017 | 7534 | 4005.417 | 1463.221 | 3177.397 | 2.171509 | 51 | 15.58 | 379.6526 | 348.51 | 9.354098 | 1.985759 | 0.9801377 | 1483 | 3528.583 | 1472 | 1463.221 | 9.37 | 9.354098 | 0.982 | 0.9801377 | 1276 | 1259.998 | 11.68747 | 9.257474 | 9.239918 | 0.961 | 0.9597907 | 0.9608977 | -3 | LP
3 | Km1+100 - Traùi |  | 8967 | 7471 | 4282.392 | 1210.736 | 2685.139 | 2.217775 | 24 | 32.59 | 324.9493 | 295.43 | 11.23091 | 1.993848 | 0.9841302 | 1496 | 3188.608 | 1218 | 1210.736 | 11.25 | 11.23091 | 0.986 | 0.9841302 | 1192 | 1177.051 | 11.01075 | 9.330753 | 9.313058 | 0.952 | 0.950802 | 0.9518979 | -2 | LP
4 | Km1+550 - Phaûi |  | 8912 | 7401 | 3931.966 | 1400.596 | 3079.247 | 2.198525 | 41 | 19.01 | 339.2359 | 308.54 | 10.60198 | 1.987781 | 0.9811358 | 1511 | 3469.034 | 1409 | 1400.596 | 10.62 | 10.60198 | 0.983 | 0.9811358 | 1402 | 1384.418 | 9.959317 | 7.869317 | 7.854394 | 0.953 | 0.9518007 | 0.9529127 | -1 | LP
5 | Km2+000 - Traùi |  | 8848 | 7375 | 4005.111 | 1356.859 | 2935.403 | 2.163381 | 96 | 22.01 | 357.1351 | 329.62 | 8.944794 | 1.985759 | 0.9801377 | 1473 | 3369.889 | 1365 | 1356.859 | 8.96 | 8.944794 | 0.982 | 0.9801377 | 1612 | 1591.784 | 8.907882 | 7.227882 | 7.214175 | 0.954 | 0.9527995 | 0.9539192 | 0 | LP
6 | Km2+450 - Phaûi |  | 8724 | 7234 | 4105.588 | 1171.968 | 2596.293 | 2.215327 | 67 | 28.42 | 382.87 | 347.11 | 11.22092 | 1.991826 | 0.983132 | 1490 | 3128.412 | 1179 | 1171.968 | 11.24 | 11.22092 | 0.985 | 0.983132 | 1822 | 1799.151 | 7.856447 | 5.766447 | 5.755512 | 0.955 | 0.9537982 | 0.9549346 | 1 | LP
| *Chuù thích : | -Dung troïng caùt tieâu chuaån : |  |  | 1.398 | (g/cm³) | [21 empty] | 6.325196
|  | -Dung troïng khoâ lôùn nhaát cuûa vaät lieäu khi ñaàm chaët : |  |  |  |  | 2.026 | (g/cm³) | [19 empty] | 8.751512
Ngöôøi thí nghieäm |  |  | Ngöôøi soaùt | [5 empty] | LIEÂN HIEÄP ÑÒA KYÕ THUAÄT XAÂY DÖÏNG | [18 empty] | 7.456963
[9 empty] | GIAÙM ÑOÁC | [18 empty] | 6.449276
8.665329
8.457729
Ñaëng Tuaán |  |  | Traàn Vaên Trôû | [24 empty] | 7.360036
9.841834
7.718131
|  |  | Nguyeãn Minh Haûi | [24 empty] | 6.387695
7.459574
6.16038
6.325196
8.032178
6.219115
6.861165
10.00707
6.277251
7.298357
6.623682
8.795856
8.67813
9.948901
6.032396
7.082612
7.673136
8.373381
9.182568
6.97489
6.517739
7.295097
5.864746
5.893719
7.708066
7.795707
9.203534
7.144252
8.306364
6.618264
9.141512
9.987942
7.628485
7.846963
6.839276
9.055329
6.953842
8.847729
7.750036
10.23183
8.108131
6.777695
7.849574
6.55038
6.715196
8.422178