## 20-12
LIEÂN HIEÄP ÑÒA KYÕ THUAÄT XAÂY DÖÏNG
UNION OF GEOTECHNIC & CONSTRUCTION
78 H2 - Coäng Hoøa - Phöôøng 4 - Quaän Taân Bình - Thaønh phoá Hoà Chí Minh
Soá TN: / LAS - XD 377 | [7 empty] | TP. Hoà Chí Minh, ngaøy 13 thaùng 10 naêm 2008
KEÁT QUAÛ KIEÅM TRA CÖÔØNG ÑOÄ THEÙP
| - Ñôn vò yeâu caàu: |  | LIEÂN DANH COÂNG TY COÅ PHAÀN ÑAÀU TÖ XAÂY DÖÏNG SOÁ 5 - COÂNG TY COÅ PHAÀN BEÂ TOÂNG LY TAÂM THUÛ ÑÖÙC
| - Döï aùn: |  | DI DÔØI VAØ ÑAÀU TÖ COÂNG NGHEÄ MÔÙI COÂNG TY ÑUÙC SOÁ 1
| - Goùi thaàu: |  | THI COÂNG COÏC CAÙC HAÏNG MUÏC COÂNG TRÌNH
| - Ñòa ñieåm xaây döïng: |  | KHU COÂNG NGHIEÄP HIEÄP PHÖÔÙC - NHAØ BEØ - THAØNH PHOÁ HOÀ CHÍ MINH
| - Loaïi maãu: |  | Theùp taám daøy 10; 14 (mm) |  |  |  |  | - Ngaøy nhaän maãu: |  | 2008-10-11
| - Phöông phaùp thöû: |  | Theo TCVN 197-2002 |  |  |  |  | - Ngaøy thí nghieäm: |  | 2008-10-11
TT | Loaïi theùp TN | Chieàu daøy maãu (mm) | Chieàu roäng (mm) | Tieát dieän maãu (mm2) | Löïc keùo chaûy (kN) | Giôùi haïn chaûy (daN/cm2) | Giôùi haïn chaûy TB (daN/cm2) | Löïc keùo ñöùt (kN) | Giôùi haïn beàn (daN/cm2) | Giôùi haïn beàn TB (daN/cm2) | Ñoä daõn daøi töông ñoái (%) | Ñoä daõn daøi trung bình | Bñaàu | Sau khi keùo
1 | Theùp taám 10 mm | 10 | 57.4 | 5.74 | 186 | 3240.418 | 3178.748 | 234 | 4076.655 | 4107.02 | 22.96296 | 27.52853 | 270 | 332
|  | 10 | 58 | 5.8 | 182 | 3137.931 |  | 236 | 4068.966 |  | 28.30189 |  | 265 | 340
|  | 10 | 57 | 5.7 | 180 | 3157.895 |  | 238 | 4175.439 |  | 31.32075 |  | 265 | 348
2 | Theùp taám 14 mm | 14 | 61 | 8.54 | 256 | 2997.658 | 3174.856 | 340 | 3981.265 | 4176.443 | 29.43396 | 31.19497 | 265 | 343
|  | 14 | 57 | 7.98 | 260 | 3258.145 |  | 344 | 4310.777 |  | 31.32075 |  | 265 | 348
|  | 14 | 59 | 8.26 | 270 | 3268.765 |  | 350 | 4237.288 |  | 32.83019 |  | 265 | 352
| Ghi chuù: | Keát quaû coù giaù trò vôùi maãu thöû; phoøng thí nghieäm khoâng löu maãu
LIEÂN HIEÄP ÑÒA KYÕ THUAÄT XAÂY DÖÏNG
Laäp baùo caùo TN |  | Ngöôøi soaùt |  |  | Phoøng Thí nghieäm |  |  |  | GIAÙM ÑOÁC
Nguyeãn Cao Voïng |  | Ñaëng Tuaán