## 6-25
LIEÂN HIEÄP ÑÒA KYÕ THUAÄT XAÂY DÖÏNG
UNION OF GEOTECHNIC & CONSTRUCTION
78 H2 - Coäng Hoøa - Phöôøng 4 - Q. Taân Bình - Tp. Hoà Chí Minh, ': 08.2937123 , Fax: 08.8111858
Soá:………………………./LAS - XD 377 | [5 empty] | TP. Hoà Chí Minh, ngaøy 07 thaùng 10 naêm 2008
KEÁT QUAÛ THÍ NGHIEÄM CÖÔØNG ÑOÄ THEÙP
|  |  | - Ñôn vò yeâu caàu |  | : LIEÂN DANH COÂNG TY COÅ PHAÀN ÑAÀU TÖ XAÂY DÖÏNG SOÁ 5 & COÂNG TY COÅ PHAÀN BEÂTOÂNG LY TAÂM THUÛ ÑÖÙC
|  |  | - Coâng trình |  | : DI DÔØI VAØ ÑAÀU TÖ COÂNG NGHEÄ MÔÙI COÂNG TY ÑUÙC SOÁ 1
|  |  | - Ñòa ñieåm |  | : Loâ B 15 - Ñöôøng soá 12 - KCN Hieäp Phöôùc - Nhaø Beø - Thaønh phoá Hoà Chí Minh
|  |  | - Loaïi theùp TN |  | : Theùp trôn F 6, 8; Theùp gaân F 16, 18, 22, 25
|  |  | - Nguoàn goác maãu |  | : Maãu nhaän taïi Phoøng Thí nghieäm (Coù bieân baûn keøm theo)
|  |  | - Phöông phaùp TN |  | : TCVN 197-2002
|  |  | - Ngaøy nhaän maãu |  | : 06 / 10 / 2008
|  |  | - Ngaøy thí nghieäm |  | : 06 / 10 / 2008
|  |  | - Ngöôøi thí nghieäm |  | : TNV. Ñaëng Tuaán, Phan Minh Tuù, Nguyeãn Cao Voïng
KEÁT QUAÛ CUÏ THEÅ
TT | Loaïi theùp TN | Chieàu daøi maãu (mm) | K.löôïng maãu (g) | Ñöôøng kính thöïc maãu (mm) | Löïc keùo chaûy (kN) | Giôùi haïn chaûy (daN/cm2) | Giôùi haïn chaûy trung bình (daN/cm2) | Löïc keùo ñöùt (kN) | Giôùi haïn beàn (daN/cm2) | Giôùi haïn beàn TB (daN/cm2) | Ñoä daõn daøi (%) | Ñoä daõn daøi trung bình (%) | Ban ñaàu | Luùc sau | quy ñònh | cho pheùp
1 | Theùp trôn F = 6 | 63 | 144 | 6.090337 | 8.5 | 2919.21875 | 2921.123 | 11.5 | 3949.53125 | 4066.699 | 33.33333 | 34.66667 | 300 | 400 | 6 | 5.88
|  | 64 | 146 | 6.084386 | 8.5 | 2924.932 |  | 12 | 4129.315 |  | 37.33333 |  | 300 | 412
|  | 63 | 144 | 6.090337 | 8.5 | 2919.21875 |  | 12 | 4121.25 |  | 33.33333 |  | 300 | 400
2 | Theùp trôn F = 8 | 63 | 254 | 8.088666 | 15.5 | 3017.923 | 3171.632 | 24 | 4672.913 | 4740.446 | 33.33333 | 33.33333 | 300 | 400 | 8 | 7.84
|  | 62.6 | 250 | 8.050321 | 16.5 | 3243.306 |  | 24.5 | 4815.818 |  | 35 |  | 300 | 405
|  | 62.8 | 250 | 8.037491 | 16.5 | 3253.668 |  | 24 | 4732.608 |  | 31.66667 |  | 300 | 395
3 | Theùp gaân F = 16 | 62.2 | 926 | 15.54321 | 76 | 4007.4 | 3959.157 | 108 | 5694.726 | 5710.654 | 25 | 25.55556 | 300 | 375 | 16 | 15.68 | 20
|  | 63 | 948 | 15.62659 | 75 | 3912.579 |  | 110 | 5738.449 |  | 25.66667 |  | 300 | 377 |  |  | 20
|  | 60.9 | 906 | 15.53767 | 75 | 3957.492 |  | 108 | 5698.788 |  | 26 |  | 300 | 378 |  |  | 20
4 | Theùp gaân F = 18 | 59.6 | 1160 | 17.772 | 86 | 3468.617 | 3464.987 | 131 | 5283.591 | 5285.131 | 28 | 27.55556 | 300 | 384 | 18 | 17.64
|  | 59.9 | 1160 | 17.72744 | 85 | 3445.541 |  | 130 | 5269.651 |  | 27.66667 |  | 300 | 383
|  | 59.5 | 1154 | 17.74086 | 86 | 3480.802 |  | 131 | 5302.151 |  | 27 |  | 300 | 381
5 | Theùp gaân F = 22 | 60.5 | 1772 | 21.80141 | 134 | 3591.419 | 3637.704 | 206 | 5521.137 | 5573.006 | 25.66667 | 25.11111 | 300 | 377 | 22 | 21.56
|  | 62 | 1810 | 21.76576 | 136 | 3656.972 |  | 208 | 5593.017 |  | 25 |  | 300 | 375
|  | 62.2 | 1812 | 21.74274 | 136 | 3664.72 |  | 208 | 5604.865 |  | 24.66667 |  | 300 | 374
6 | Theùp gaân F = 25 | 61.4 | 2268 | 24.48317 | 204 | 4335.36 | 4360.279 | 320 | 6800.564 | 6823.56 | 21 | 21.44444 | 300 | 363 | 25 | 24.5
|  | 59.4 | 2198 | 24.50479 | 206 | 4370.143 |  | 322 | 6831 |  | 21.33333 |  | 300 | 364
|  | 59.2 | 2188 | 24.49025 | 206 | 4375.335 |  | 322 | 6839.115 |  | 22 |  | 300 | 366
LIEÂN HIEÄP ÑÒA KYÕ THUAÄT XAÂY DÖÏNG
Laäp baùo caùo TN |  |  | Soaùt |  |  | Phoøng Thí nghieäm |  |  | GIAÙM ÑOÁC
Nguyeãn Cao Voïng |  |  | Ñaëng Tuaán

## 8-25
LIEÂN HIEÄP ÑÒA KYÕ THUAÄT XAÂY DÖÏNG
UNION OF GEOTECHNIC & CONSTRUCTION
72 Leâ Trung Nghóa - Phöôøng 12 - Quaän Taân Bình - Thaønh phoá Hoà Chí Minh
Soá:………………………./LAS - XD 377 | [5 empty] | TP. Hoà Chí Minh, ngaøy 04 thaùng 11 naêm 2008
KEÁT QUAÛ THÍ NGHIEÄM CÖÔØNG ÑOÄ THEÙP
|  |  | - Ñôn vò yeâu caàu |  | : LIEÂN DANH COÂNG TY COÅ PHAÀN ÑAÀU TÖ XAÂY DÖÏNG SOÁ 5 & COÂNG TY COÅ PHAÀN BEÂTOÂNG LY TAÂM THUÛ ÑÖÙC
|  |  | - Coâng trình |  | : DI DÔØI VAØ ÑAÀU TÖ COÂNG NGHEÄ MÔÙI COÂNG TY ÑUÙC SOÁ 1
|  |  | - Ñòa ñieåm |  | : Loâ B 15 - Ñöôøng soá 12 - KCN Hieäp Phöôùc - Nhaø Beø - Thaønh phoá Hoà Chí Minh
|  |  | - Loaïi theùp TN |  | : Theùp trôn F 8; Theùp gaân F 16, 18, 25
|  |  | - Nguoàn goác maãu |  | : Maãu nhaän taïi Phoøng Thí nghieäm
|  |  | - Phöông phaùp TN |  | : TCVN 197-2002
|  |  | - Ngaøy nhaän maãu |  | : 04 / 11 / 2008
|  |  | - Ngaøy thí nghieäm |  | : 04 / 11 / 2008
|  |  | - Ngöôøi thí nghieäm |  | : TNV. Ñaëng Tuaán, Phan Minh Tuù, Nguyeãn Cao Voïng
KEÁT QUAÛ CUÏ THEÅ
TT | Loaïi theùp TN | Chieàu daøi maãu (mm) | K.löôïng maãu (g) | Ñöôøng kính thöïc maãu (mm) | Löïc keùo chaûy (kN) | Giôùi haïn chaûy (daN/cm2) | Giôùi haïn chaûy trung bình (daN/cm2) | Löïc keùo ñöùt (kN) | Giôùi haïn beàn (daN/cm2) | Giôùi haïn beàn TB (daN/cm2) | Ñoä daõn daøi (%) | Ñoä daõn daøi trung bình (%) | Ban ñaàu | Luùc sau | quy ñònh | cho pheùp
1 | Theùp trôn F = 8 | 54.4 | 204 | 7.800923 | 14 | 2930.667 | 2923.5 | 22 | 4605.333 | 4559.503 | 31.33333 | 31.88889 | 300 | 394 | 8 | 7.84
|  | 54.5 | 204 | 7.793763 | 14 | 2936.054 |  | 22 | 4613.799 |  | 31.66667 |  | 300 | 395
|  | 57.6 | 218 | 7.836955 | 14 | 2903.78 |  | 21.5 | 4459.376 |  | 32.66667 |  | 300 | 398
2 | Theùp gaân F = 16 | 61.8 | 928 | 15.61026 | 95 | 4966.309 | 4958.808 | 121 | 6325.51 | 6355.697 | 27.41935 | 27.41935 | 310 | 395 | 16 | 15.68 | 20
|  | 60.5 | 906 | 15.58895 | 95 | 4979.898 |  | 122 | 6395.237 |  | 27.41935 |  | 310 | 395 |  |  | 20
|  | 60.4 | 904 | 15.58462 | 94 | 4930.217 |  | 121 | 6346.343 |  | 27.41935 |  | 310 | 395 |  |  | 20
3 | Theùp gaân F = 18 | 60.6 | 1152 | 17.56387 | 106 | 4377.193 | 4460.762 | 161 | 6648.378 | 6588.625 | 25.75758 | 25.85859 | 330 | 415 | 18 | 17.64
|  | 60.6 | 1158 | 17.60955 | 114 | 4683.155 |  | 160 | 6572.85 |  | 25.15152 |  | 330 | 413
|  | 60.3 | 1150 | 17.59222 | 105 | 4321.937 |  | 159 | 6544.647 |  | 26.66667 |  | 330 | 418
4 | Theùp gaân F = 25 | 60.8 | 2302 | 24.78741 | 190 | 3939.322 | 4016.469 | 282 | 5846.784 | 5824.669 | 28.18182 | 26.34632 | 330 | 423 | 25 | 24.5
|  | 61.2 | 2322 | 24.81337 | 192 | 3972.465 |  | 282 | 5834.558 |  | 25.71429 |  | 350 | 440
|  | 61.3 | 2326 | 24.81447 | 200 | 4137.618 |  | 280 | 5792.666 |  | 25.14286 |  | 350 | 438
LIEÂN HIEÄP ÑÒA KYÕ THUAÄT XAÂY DÖÏNG
Laäp baùo caùo TN |  |  | Soaùt |  |  | Phoøng Thí nghieäm |  |  | GIAÙM ÑOÁC
Nguyeãn Cao Voïng |  |  | Ñaëng Tuaán