## PHUOC NINH
LIEÂN HIEÄP ÑÒA KYÕ THUAÄT XAÂY DÖÏNG
UNION OF GEOTECHNIC & CONSTRUCTION
78 H2 - Coäng Hoøa - Phöôøng 4 - Q. Taân Bình - Tp. Hoà Chí Minh, ÑT: 08.2937123 , Fax: 08.8111858
Soá: /LAS - XD 377 | [5 empty] | TP. Hoà Chí Minh, ngaøy thaùng naêm 2006
KEÁT QUAÛ THÍ NGHIEÄM CÖÔØNG ÑOÄ THEÙP
- Ñôn vò yeâu caàu |  | : COÂNG TY COÅ PHAÀN ÑAÀU TÖ VAØ XAÂY DÖÏNG BÖU ÑIEÄN |  |  |  |  | - Loaïi theùp | : Theùp trôn F 6, 8. Theùp gaân F 10, 12, 14, 16, 18, 22, 25
|  | - CHI NHAÙNH PHÍA NAM | [5 empty] | (Theùp Vieät - Uùc)
- Coâng trình |  | : VOÛ TRAÏM PHÖÔÙC NINH VAØ CAÙC COÂNG TRÌNH PHUÏ |  |  |  |  | - Ngaøy nhaän maãu : 21 / 11 / 2006 |  |  | - Ngaøy thí nghieäm : 21 / 11 / 2006
- Phöông phaùp thöû |  |  | : TCVN 197-2002 |  |  |  | - Ngöôøi thí nghieäm |  | : Ñaëng Tuaán, Traàn Vaên Trôû, Nguyeãn Minh Haûi
KEÁT QUAÛ CUÏ THEÅ
TT | Loaïi theùp TN | Chieàu daøi maãu (mm) | K.löôïng maãu (g) | Ñöôøng kính thöïc maãu (mm) | Löïc keùo chaûy (kN) | Giôùi haïn chaûy (daN/cm2) | Giôùi haïn chaûy trung bình (daN/cm2) | Löïc keùo döùt (kN) | Giôùi haïn beàn (daN/cm2) | Giôùi haïn beàn TB (daN/cm2) | Ñoä daõn daøi (%) | Ñoä daõn daøi trung bình (%) | Ban ñaàu | Luùc sau | quy ñònh | cho pheùp
1 | Theùp trôn F = 6 | 60.3 | 133.5 | 5.993939 | 8.5 | 3013.871 | 2950.515 | 12 | 4254.876 | 4130.74 | 36.25 | 36.875 | 320 | 436 | 6 | 5.88
|  | 54.8 | 121.6 | 6.000768 | 8 | 2830.132 |  | 11.5 | 4068.314 |  | 36.875 |  | 320 | 438
|  | 58.1 | 128.9 | 6.000242 | 8.5 | 3007.543 |  | 11.5 | 4069.028 |  | 37.5 |  | 320 | 440
2 | Theùp trôn F = 8 | 61.5 | 241.5 | 7.982728 | 15 | 2998.602 | 2969.381 | 21.5 | 4297.997 | 4270.585 | 33.75 | 33.64583 | 320 | 428 | 8 | 7.84
|  | 63.8 | 250.1 | 7.975848 | 15 | 3003.778 |  | 21.5 | 4305.416 |  | 33.125 |  | 320 | 426
|  | 60.4 | 236.6 | 7.972954 | 14.5 | 2905.761 |  | 21 | 4208.343 |  | 34.0625 |  | 320 | 429
3 | Theùp gaân F = 10 | 55.4 | 337.6 | 9.944356 | 25.5 | 3284.862 | 3288.1 | 41.5 | 5345.952 | 5351.231 | 28.125 | 27.60417 | 320 | 410 | 10 | 9.8
|  | 59.2 | 360.1 | 9.935301 | 25 | 3226.326 |  | 41 | 5291.175 |  | 27.5 |  | 320 | 408
|  | 58.7 | 357.3 | 9.938659 | 26 | 3353.112 |  | 42 | 5416.566 |  | 27.1875 |  | 320 | 407
4 | Theùp gaân F = 12 | 56.4 | 493.1 | 11.91128 | 37 | 3322.121 | 3378.207 | 60 | 5387.224 | 5441.027 | 24.6875 | 24.58333 | 320 | 399 | 12 | 11.76
|  | 58.1 | 508.3 | 11.91523 | 38 | 3409.646 |  | 61 | 5473.379 |  | 24.0625 |  | 320 | 397
|  | 60.3 | 528.6 | 11.92711 | 38 | 3402.855 |  | 61 | 5462.477 |  | 25 |  | 320 | 400
5 | Theùp gaân F = 14 | 60.4 | 724.3 | 13.9499 | 50 | 3273.091 | 3296.594 | 79 | 5171.484 | 5217.811 | 25 | 25.11905 | 280 | 350 | 14 | 13.72
|  | 60.1 | 720.6 | 13.94891 | 51 | 3339.028 |  | 80 | 5237.691 |  | 25 |  | 280 | 350
|  | 60 | 718.5 | 13.94017 | 50 | 3277.662 |  | 80 | 5244.259 |  | 25.35714 |  | 280 | 351
6 | Theùp gaân F = 16 | 57.7 | 898.4 | 15.89561 | 66 | 3327.512 | 3357.312 | 106 | 5344.186 | 5405.265 | 25 | 24.88889 | 300 | 375 | 16 | 15.68
|  | 53.2 | 829.5 | 15.9068 | 67 | 3373.181 |  | 108 | 5437.367 |  | 25.66667 |  | 300 | 377
|  | 55.9 | 872.1 | 15.91137 | 67 | 3371.242 |  | 108 | 5434.241 |  | 24 |  | 300 | 372
7 | Theùp gaân F = 18 | 61.6 | 1213.5 | 17.87969 | 85 | 3387.112 | 3377.378 | 135 | 5379.53 | 5358.59 | 24.33333 | 23.77778 | 300 | 373 | 18 | 17.64
|  | 60.1 | 1181.4 | 17.86042 | 84 | 3354.49 |  | 133 | 5311.275 |  | 23.66667 |  | 300 | 371
|  | 58.4 | 1149.3 | 17.87066 | 85 | 3390.533 |  | 135 | 5384.965 |  | 23.33333 |  | 300 | 370
8 | Theùp gaân F = 22 | 55.2 | 1618.5 | 21.81309 | 136 | 3641.12 | 3684.551 | 207 | 5541.998 | 5593.737 | 23.04348 | 23.47826 | 230 | 283 | 22 | 21.56
|  | 56.9 | 1669.3 | 21.81933 | 137 | 3665.794 |  | 209 | 5592.343 |  | 23.47826 |  | 230 | 284
|  | 57.8 | 1695.4 | 21.81738 | 140 | 3746.738 |  | 211 | 5646.87 |  | 23.91304 |  | 230 | 285
9 | Theùp gaân F = 25 | 58.5 | 2204.7 | 24.73017 | 180 | 3749.286 | 3723.298 | 275 | 5728.075 | 5689.142 | 23.47826 | 23.04348 | 230 | 284 | 25 | 24.5
|  | 60.3 | 2270.4 | 24.71854 | 179 | 3731.966 |  | 273 | 5691.769 |  | 22.17391 |  | 230 | 281
|  | 60 | 2260.1 | 24.72399 | 177 | 3688.642 |  | 271 | 5647.582 |  | 23.47826 |  | 230 | 284
- Ghi chuù: |  | Caùc nhoùm coát theùp F =6, 8 coù caùc chæ tieâu cöôøng ñoä vaø ñoä daõn daøi töông ñoái ñaït tieâu chuaån nhoùm CI(AI) - TCVN 1651-85.
Caùc nhoùm coát theùp F =10, 12, 14, 16, 18, 22, 25 coù caùc chæ tieâu cöôøng ñoä vaø ñoä daõn daøi töông ñoái ñaït tieâu chuaån nhoùm CII(AII) - TCVN 1651-85.
LIEÂN HIEÄP ÑÒA KYÕ THUAÄT XAÂY DÖÏNG
| Thí nghieäm |  |  | Soaùt |  |  |  | GIAÙM ÑOÁC
| Ñaëng Tuaán |  |  | Nguyeãn Tröôøng Luaät

## BO HEO
LIEÂN HIEÄP ÑÒA KYÕ THUAÄT XAÂY DÖÏNG
UNION OF GEOTECHNIC & CONSTRUCTION
78 H2 - Coäng Hoaø - P4- Q. Taân Bình, Ñt: 08.2937123 , Fax: 08.8111858
Soá: /LAS - XD 377 | [5 empty] | TP. Hoà Chí Minh, ngaøy thaùng naêm 2007
KEÁT QUAÛ THÍ NGHIEÄM CÖÔØNG ÑOÄ THEÙP
- Ñôn vò yeâu caàu |  | : COÂNG TY COÅ PHAÀN ÑAÀU TÖ VAØ XAÂY DÖÏNG BÖU ÑIEÄN |  |  |  |  | - Loaïi theùp | : Theùp trôn F 6, 8. Theùp gaân F 10, 12, 14, 16, 18, 20
|  | - CHI NHAÙNH PHÍA NAM | [5 empty] | (Theùp Vieät - Uùc)
- Coâng trình |  | : VOÛ TRAÏM BOÁ HEO VAØ CAÙC COÂNG TRÌNH PHUÏ |  |  |  |  | - Ngaøy nhaän maãu : 16 / 03 / 2007 |  |  | - Ngaøy thí nghieäm : 16 / 03 / 2007
- Phöông phaùp thöû |  |  | : TCVN 197-2002 |  |  |  | - Ngöôøi thí nghieäm |  | : Ñaëng Tuaán, Traàn Vaên Trôû, Traàn Quang Vinh
KEÁT QUAÛ CUÏ THEÅ
TT | Loaïi theùp TN | Chieàu daøi maãu (mm) | K.löôïng maãu (g) | Ñöôøng kính thöïc maãu (mm) | Löïc keùo chaûy (kN) | Giôùi haïn chaûy (daN/cm2) | Giôùi haïn chaûy trung bình (daN/cm2) | Löïc keùo döùt (kN) | Giôùi haïn beàn (daN/cm2) | Giôùi haïn beàn TB (daN/cm2) | Ñoä daõn daøi (%) | Ñoä daõn daøi trung bình (%) | Ban ñaàu | Luùc sau | quy ñònh | cho pheùp
1 | Theùp trôn F = 6 | 55.3 | 122.5 | 5.995644 | 8.5 | 3012.157 | 3017.587 | 11.5 | 4075.271 | 4082.617 | 35.33333 | 35.33333 | 300 | 406 | 6 | 5.88
|  | 59.4 | 131.4 | 5.99149 | 8.5 | 3016.336 |  | 11.5 | 4080.925 |  | 36 |  | 300 | 408
|  | 53.8 | 118.7 | 5.983628 | 8.5 | 3024.267 |  | 11.5 | 4091.655 |  | 34.66667 |  | 300 | 404
2 | Theùp trôn F = 8 | 56.1 | 220.3 | 7.982817 | 15.5 | 3098.487 | 3041.663 | 21.5 | 4297.902 | 4245.002 | 32.33333 | 32.44444 | 300 | 397 | 8 | 7.84
|  | 58.5 | 228.7 | 7.964995 | 15 | 3011.97 |  | 21 | 4216.758 |  | 32 |  | 300 | 396
|  | 54.3 | 212.1 | 7.961607 | 15 | 3014.533 |  | 21 | 4220.347 |  | 33 |  | 300 | 399
3 | Theùp gaân F = 10 | 60 | 366.9 | 9.961588 | 25.5 | 3273.508 | 3236.258 | 41 | 5263.287 | 5272.375 | 27.33333 | 26.55556 | 300 | 382 | 10 | 9.8
|  | 57.8 | 352.4 | 9.946823 | 25 | 3218.856 |  | 41 | 5278.925 |  | 25.66667 |  | 300 | 377
|  | 59.1 | 360.6 | 9.950604 | 25 | 3216.41 |  | 41 | 5274.913 |  | 26.66667 |  | 300 | 380
4 | Theùp gaân F = 12 | 63.4 | 551.8 | 11.88438 | 37 | 3337.175 | 3376.607 | 58 | 5231.247 | 5312.513 | 26.66667 | 27 | 300 | 380 | 12 | 11.76
|  | 60.8 | 530.4 | 11.89817 | 38 | 3419.427 |  | 60 | 5399.095 |  | 27.66667 |  | 300 | 383
|  | 61.5 | 536.7 | 11.90032 | 37.5 | 3373.218 |  | 59 | 5307.197 |  | 26.66667 |  | 300 | 380
5 | Theùp gaân F = 14 | 55.6 | 663.8 | 13.91911 | 50 | 3287.587 | 3334.663 | 80 | 5260.139 | 5313.614 | 26.78571 | 25.95238 | 280 | 355 | 14 | 13.72
|  | 57.1 | 683.4 | 13.93637 | 51 | 3345.037 |  | 81 | 5312.706 |  | 25.71429 |  | 280 | 352
|  | 58.4 | 700.3 | 13.94974 | 51.5 | 3371.364 |  | 82 | 5367.997 |  | 25.35714 |  | 280 | 351
6 | Theùp gaân F = 16 | 60.1 | 935.8 | 15.89588 | 69 | 3478.646 | 3428.618 | 110 | 5545.667 | 5462.257 | 24.28571 | 24.52381 | 280 | 348 | 16 | 15.68
|  | 60.8 | 946.7 | 15.89589 | 67 | 3377.813 |  | 107 | 5394.419 |  | 24.28571 |  | 280 | 348
|  | 61.9 | 963.5 | 15.89318 | 68 | 3429.395 |  | 108 | 5446.686 |  | 25 |  | 280 | 350
7 | Theùp gaân F = 18 | 58.6 | 1150.1 | 17.84635 | 85 | 3399.778 | 3393.588 | 135 | 5399.648 | 5376.541 | 22.85714 | 23.09524 | 280 | 344 | 18 | 17.64
|  | 59.2 | 1163.6 | 17.85958 | 83 | 3314.864 |  | 132 | 5271.832 |  | 23.21429 |  | 280 | 345
|  | 61.4 | 1209.8 | 17.88146 | 87 | 3466.121 |  | 137 | 5458.144 |  | 23.21429 |  | 280 | 345
8 | Theùp gaân F = 20 | 54.3 | 1311.4 | 19.79694 | 110 | 3575.419 | 3630.266 | 172 | 5590.656 | 5645.87 | 23.57143 | 23.33333 | 280 | 346 | 20 | 19.6
|  | 57.6 | 1389.9 | 19.78841 | 113 | 3676.098 |  | 175 | 5693.071 |  | 23.92857 |  | 280 | 347
|  | 58 | 1401.2 | 19.80006 | 112 | 3639.281 |  | 174 | 5653.882 |  | 22.5 |  | 280 | 343
- Ghi chuù: |  | Caùc nhoùm coát theùp F =6, 8 coù caùc chæ tieâu cöôøng ñoä vaø ñoä daõn daøi töông ñoái ñaït tieâu chuaån nhoùm CI(AI) - TCVN 1651-85.
Caùc nhoùm coát theùp F =10, 12, 14, 16, 18, 20 coù caùc chæ tieâu cöôøng ñoä vaø ñoä daõn daøi töông ñoái ñaït tieâu chuaån nhoùm CII(AII) - TCVN 1651-85.
LIEÂN HIEÄP ÑÒA KYÕ THUAÄT XAÂY DÖÏNG
| Thí nghieäm |  |  | Soaùt |  |  |  | GIAÙM ÑOÁC
| Ñaëng Tuaán |  |  | Nguyeãn Tröôøng Luaät

## CUA SO 7
TOÅNG HOÄI ÑÒA CHAÁT VIEÄT NAM
LIEÂN HIEÄP ÑÒA KYÕ THUAÄT XAÂY DÖÏNG
UNION OF GEOTECHNIC & CONSTRUCTION
Phoøng Thí nghieäm : 72 - Leâ Trung Nghóa - Phöôøng 12 - Quaän Taân Bình - Thaønh phoá Hoà Chí Minh
Soá:………………………./LAS - XD 377 | [5 empty] | TP. Hoà Chí Minh, ngaøy 17 thaùng 2 naêm 2009
KEÁT QUAÛ THÍ NGHIEÄM CÖÔØNG ÑOÄ THEÙP
| - Ñôn vò yeâu caàu |  | : LD COÂNG TY CP ÑAÀU TÖ XAÂY DÖÏNG SOÁ 5 & COÂNG TY CP BEÂTOÂNG LY TAÂM THUÛ ÑÖÙC
| - Coâng trình |  | : DI DÔØI VAØ ÑAÀU TÖ COÂNG NGHEÄ MÔÙI COÂNG TY ÑUÙC SOÁ 1
| - Ñòa ñieåm |  | : KCN Hieäp Phöôùc B - C, Huyeän Nhaø Beø, Thaønh phoá Hoà Chí Minh
| - Loaïi theùp TN |  | : Theùp trôn F 6, 8; Theùp gaân F 10, 12, 14, 16, 20, 25
| - Nguoàn goác maãu |  | : Maãu nhaän taïi Phoøng Thí nghieäm
| - Phöông phaùp TN |  | : TCVN 197-2002
| - Ngaøy nhaän maãu |  | : 17 / 02 / 2009
| - Ngaøy thí nghieäm |  | : 17 / 02 / 2009
| - Ngöôøi thí nghieäm |  | : Ñaëng Tuaán, Ñoã Nguyeãn Tröôøng Giang, Phaïm Xuaân Vieät
KEÁT QUAÛ CUÏ THEÅ
TT | Loaïi theùp TN | Chieàu daøi maãu (mm) | K.löôïng maãu (g) | Ñöôøng kính thöïc maãu (mm) | Löïc keùo chaûy (kN) | Giôùi haïn chaûy (daN/cm2) | Giôùi haïn chaûy trung bình (daN/cm2) | Löïc keùo ñöùt (kN) | Giôùi haïn beàn (daN/cm2) | Giôùi haïn beàn TB (daN/cm2) | Ñoä daõn daøi (%) | Ñoä daõn daøi trung bình (%) | Theùp loaïi | Ban ñaàu | Luùc sau | quy ñònh | cho pheùp
1 | Theùp trôn F 6 | 60 | 142.32 | 6.204227 | 9 | 2978.499 | 2901.648 | 12.5 | 4136.804 | 4030.066 | 36.33333 | 36.88889 | CI | 300 | 409 | 6 | 5.88
|  | 59 | 152 | 6.465858 | 9 | 2742.336 |  | 12.5 | 3808.799 |  | 37 |  |  | 300 | 411
|  | 61 | 144.42 | 6.198393 | 9 | 2984.109 |  | 12.5 | 4144.596 |  | 37.33333 |  |  | 300 | 412
2 | Theùp trôn F 8 | 61 | 259.5 | 8.30872 | 16 | 2952.447 | 2923.532 | 24.5 | 4520.934 | 4599.585 | 35 | 35.77778 | CI | 300 | 405 | 8 | 7.84
|  | 61 | 271.04 | 8.491455 | 16 | 2826.741 |  | 25 | 4416.784 |  | 36.33333 |  |  | 300 | 409
|  | 61.2 | 256.96 | 8.254436 | 16 | 2991.407 |  | 26 | 4861.037 |  | 36 |  |  | 300 | 408
3 | Theùp gaân F 10 | 59.8 | 349.7 | 9.741539 | 42 | 5637.993 | 5892.547 | 56 | 7517.323 | 7767.621 | 29 | 29.22222 | CIII | 300 | 387 | 10 | 9.8 | 20
|  | 59.8 | 351.83 | 9.771161 | 46 | 6137.561 |  | 60 | 8005.514 |  | 30 |  |  | 300 | 390 |  |  | 20
|  | 60 | 351.13 | 9.745154 | 44 | 5902.088 |  | 58 | 7780.024 |  | 28.66667 |  |  | 300 | 386 |  |  | 20
4 | Theùp gaân F 12 | 60 | 502.2 | 11.65448 | 55 | 5158.303 | 5218.804 | 70 | 6565.114 | 6687.56 | 24.2623 | 25.05829 | CIII | 305 | 379 | 12 | 11.76
|  | 60.2 | 502.7 | 11.6409 | 56 | 5264.356 |  | 72 | 6768.458 |  | 25.66667 |  |  | 300 | 377
|  | 59.7 | 501.44 | 11.67489 | 56 | 5233.751 |  | 72 | 6729.108 |  | 25.2459 |  |  | 305 | 382
5 | Theùp gaân F 14 | 60 | 693.74 | 13.69787 | 90 | 6110.358 | 6260.448 | 116 | 7875.573 | 7984.332 | 23.33333 | 23.55556 | CIII | 300 | 370 | 14 | 13.72
|  | 60.2 | 694.73 | 13.68485 | 94 | 6394.078 |  | 118 | 8026.609 |  | 24 |  |  | 300 | 372
|  | 60 | 690.34 | 13.66426 | 92 | 6276.907 |  | 118 | 8050.816 |  | 23.33333 |  |  | 300 | 370
6 | Theùp gaân F 16 | 60.5 | 897.31 | 15.514 | 120 | 6351.317 | 6439.898 | 140 | 7409.869 | 7460.495 | 23.76238 | 22.91168 | CIII | 303 | 375 | 16 | 15.68
|  | 60.5 | 900.97 | 15.54561 | 124 | 6536.366 |  | 144 | 7590.619 |  | 23.33333 |  |  | 300 | 370
|  | 60.5 | 900.82 | 15.54432 | 122 | 6432.012 |  | 140 | 7380.997 |  | 21.63934 |  |  | 305 | 371
7 | Theùp gaân F 20 | 60 | 1408.71 | 19.51936 | 176 | 5884.533 | 5993.279 | 202 | 6753.839 | 6884.455 | 21.33333 | 21 | CIII | 300 | 364 | 20 | 19.6
|  | 60 | 1410.86 | 19.53425 | 182 | 6075.869 |  | 210 | 7010.618 |  | 20 |  |  | 300 | 360
|  | 60.3 | 1415.48 | 19.51747 | 180 | 6019.435 |  | 206 | 6888.909 |  | 21.66667 |  |  | 300 | 365
8 | Theùp gaân F 25 | 60.2 | 2340.47 | 25.11792 | 240 | 4845.898 | 4861.707 | 300 | 6057.373 | 6088.817 | 23.10345 | 22.54253 | CIII | 290 | 357 | 25 | 24.5
|  | 60 | 2350.45 | 25.21333 | 240 | 4809.292 |  | 302 | 6051.692 |  | 21.72414 |  |  | 290 | 353
|  | 59 | 2301.69 | 25.16099 | 245 | 4929.932 |  | 306 | 6157.384 |  | 22.8 |  |  | 250 | 307
LIEÂN HIEÄP ÑÒA KYÕ THUAÄT XAÂY DÖÏNG
Laäp baùo caùo TN |  |  | Soaùt |  | Phoøng Thí nghieäm |  |  | GIAÙM ÑOÁC
Phaïm Xuaân Vieät |  |  | Ñaëng Tuaán |  | Leâ Vieät Höng