## Thành phần hạt
LIEÂN HIEÄP ÑÒA KYÕ THUAÄT XAÂY DÖÏNG
UNION OF GEOTECHNIC & CONSTRUCTION
78 H2 - Coäng Hoøa - Phöôøng 4- Q. Taân Bình, ÑT: 08.2937123 , Fax: 08.8111858
PHUÏ LUÏC 2: KEÁT QUAÛ PHAÂN TÍCH THAØNH PHAÀN HAÏT, MOÂÑUYN ÑOÄ LÔÙN, KLTT XOÁP, HAØM LÖÔÏNG CHUNG BUÏI BUØN SEÙT
1./ PHAÂN TÍCH THAØNH PHAÀN HAÏT : TCVN 342-86
|  | Kích thöôùc maét saøng |  |  | Troïng löôïng tích luõy treân saøng (g) |  | Phaàn traêm troïng löôïng tích luõy treân saøng (%) |  |  | Phaàn traêm troïng löôïng loït saøng tích luõy (%)
|  | (inches) | (mm) | [11 empty] | 2.043401
|  | #4 | 4.75 |  | 0 |  | 0 |  |  | 100 |  |  |  | 0
|  | #8 | 2.38 |  | 11.5 |  | 1.129222 |  |  | 98.87078
|  | #16 | 1.18 |  | 110.4 |  | 10.84053 |  |  | 89.15947
|  | #30 | 0.59 |  | 307.9 |  | 30.2337 |  |  | 69.7663
|  | #50 | 0.3 |  | 623.2 |  | 61.19403 |  |  | 38.80597
|  | #100 | 0.15 |  | 951.1 |  | 93.39159 |  |  | 6.608405 |  |  |  | 6.608405
|  | < #100 | < 0.150 |  | 1018.4 |  | 100 |  |  | 0
[16 empty] | 5 | 0 | 0 | 0 | 0 | 0
[8 empty] | * Kí hieäu treân bieåu ñoà: | [7 empty] | 2.5 | 0 | 0 | 0 | 20 | 1.129222
[8 empty] | Mieàn tieâu chuaån |  |  |  |  | : |  |  | 1.19 | 15 | 0 | 0 | 45 | 10.84053
[8 empty] | Ñöôøng phaân tích maãu TN |  |  |  |  | : |  |  | 0.6 | 35 | 5 | 0 | 70 | 30.2337
[8 empty] | Miền 1 : |  | Nhoùm haït raát nhoû | [5 empty] | 0.3 | 70 | 20 | 5 | 90 | 61.19403
[8 empty] | Miền 2 : |  | Nhoùm haït nhoû | [5 empty] | 0.15 | 90 | 75 | 45 | 100 | 93.39159
[8 empty] | Miền 3 : |  | Nhoùm haït vöøa vaø to
* Nhaän xeùt :
[9 empty] | Moñun ñoä lôùn |  | : | 1.967891 |  | 1.967891
2./ KHOÁI LÖÔÏNG THEÅ TÍCH XOÁP : TCVN 340-86
| Laàn TN |  | Khoái löôïng oáng ñong (g) |  |  | Khoái löôïng oáng ñong + caùt (g) |  |  | Theå tích oáng ñong (cm3) |  |  | Khoái löôïng theå tích xoáp (g/cm3)
| 1 |  | 2708 |  |  | 5537 |  |  | 2000 |  |  | 1.4145
| 2 |  | 2708 |  |  | 5519 |  |  | 2000 |  |  | 1.4055
| 3 |  | 2708 |  |  | 5524 |  |  | 2000 |  |  | 1.408
| Giaù trò trung bình : | [10 empty] | 1.409333 |  | 1.409333
3./ HAØM LÖÔÏNG CHUNG BUÏI, BUØN, SEÙT: TCVN 343-86
| Laàn TN |  | Khoái löôïng maãu khoâ tröôùc khi röûa (g) |  |  |  | Khoái löôïng maãu khoâ sau khi röûa (g) |  |  |  | Haøm löôïng chung buïi, buøn, seùt (%)
| 1 |  | 1018.4 |  |  |  | 1000.7 |  |  |  | 1.73802
| 2 |  | 1261.8 |  |  |  | 1236.3 |  |  |  | 2.020922
| Giaù trò trung bình : | [9 empty] | 1.879471 |  |  | 1.879471
Biểu đồ thành phần hạt
1
2
3

## TONGHOP
LIEÂN HIEÄP ÑÒA KYÕ THUAÄT XAÂY DÖÏNG
UNION OF GEOTECHNIC & CONSTRUCTION
78 H2 - Coäng Hoøa - Phöôøng 4 - Q. Taân Bình, ': 08.2937123 , Fax: 08.8111858
Soá TN: ……………………../LAS - XD 377 | [5 empty] | Tp. Hoà Chí Minh, ngaøy 11 thaùng 9 naêm 2008
KEÁT QUAÛ THÍ NGHIEÄM CAÙT
- | Cô quan yeâu caàu |  | : | COÂNG TY COÅ PHAÀN CAÁP NÖÔÙC BEÁN THAØNH
- | Coâng trình |  | : | PHAÙT TRIEÅN MAÏNG LÖÔÙI CAÁP NÖÔÙC KHU TAÄP THEÅ HEÕM SOÁ 1
TOÂN THAÁT TUØNG - PHÖÔØNG PHAÏM NGUÕ LAÕO - QUAÄN I
- | Haïng muïc |  | : | Cung caáp vaät tö, Phuï tuøng vaø Thi coâng Laép ñaët ñöôøng oáng
- | Nguoàn goác maãu |  | : | Laáy taïi baõi taäp keát vaät lieäu coâng tröôøng (Coù bieân baûn keøm theo)
- | Vaät lieäu thí nghieäm |  | : | Caùt
- | Kyù hieäu maãu |  | : | Mc
- | Ngöôøi thí nghieäm |  | : | Ñaëng Tuaán; Traàn Vaên Trôû; Nguyeãn Tröôøng Luaät
- | Ngaøy laáy maãu |  | : | 2008-09-09
- | Ngaøy thí nghieäm |  | : | 09÷11/09/2008
KEÁT QUAÛ THÍ NGHIEÄM CUÏ THEÅ
STT | Chæ tieâu thí nghieäm |  |  |  | Ñôn vò | Phöông phaùp thöû |  | Keát quaû thöû nghieäm
1 | Dung troïng khoâ lôùn nhaát gkmax |  |  |  | g/cm3 | AASHTO T99-90 (PP - A) |  | 1.613
2 | Ñoä aåm toát nhaát |  |  |  | % |  |  | 15.06
3 | Khoái löôïng theå tích xoáp |  |  |  | g/cm3 | TCVN 340-86 |  | 1.409333 | 1.409333
4 | Khoái löôïng rieâng |  |  |  | g/cm3 | TCVN 339-86 |  | 2.62
5 | Thaønh phaàn haït |  |  |  | - | TCVN 342-86 |  | Xem phuï luïc
6 | Moñun ñoä lôùn |  |  |  | - | TCVN 342-86 |  | 1.967891
7 | Haøm löôïng buïi, buøn, seùt baån |  |  |  | % | TCVN 343-86 |  | 1.879471
8 | Haøm löôïng haït > 5mm |  |  |  | % | TCVN 342-86 |  | 0
9 | Haøm löôïng haït < 0.15mm |  |  |  | % | TCVN 342-86 |  | 6.608405
* Chuù thích : Keát quaû thí nghieäm cuï theå xem phuï luïc keøm theo .
LIEÂN HIEÄP ÑÒA KYÕ THUAÄT XAÂY DÖÏNG
Thí nghieäm |  | Soaùt |  |  | Phoøng Thí nghieäm |  | GIAÙM ÑOÁC
Ñaëng Tuaán |  | Traàn Vaên Trôû

## CHEP TAY
LIEÂN HIEÄP ÑÒA KYÕ THUAÄT XAÂY DÖÏNG
UNION OF GEOTECHNIC & CONSTRUCTION
78 H2 - Coäng Hoøa - Phöôøng 4- Q. Taân Bình, ÑT: 08.2937123 , Fax: 08.8111858
PHIEÁU GHI THÍ NGHIEÄM CAÙT
- | Cô quan yeâu caàu |  |  |  | : | COÂNG TY COÅ PHAÀN CAÁP NÖÔÙC BEÁN THAØNH
- | Coâng trình |  |  |  | : | PHAÙT TRIEÅN MAÏNG LÖÔÙI CAÁP NÖÔÙC KHU TAÄP THEÅ HEÕM SOÁ 1
| 0 |  |  |  |  | TOÂN THAÁT TUØNG - PHÖÔØNG PHAÏM NGUÕ LAÕO - QUAÄN I
- | Haïng muïc |  |  |  | : | Cung caáp vaät tö, Phuï tuøng vaø Thi coâng Laép ñaët ñöôøng oáng
- | Nguoàn goác maãu |  |  |  | : | Laáy taïi baõi taäp keát vaät lieäu coâng tröôøng (Coù bieân baûn keøm theo)
- | Vaät lieäu thí nghieäm |  |  |  | : | Caùt
- | Kyù hieäu maãu |  |  |  | : | Mc
- | Ngöôøi thí nghieäm |  |  |  | : | Ñaëng Tuaán; Traàn Vaên Trôû; Nguyeãn Tröôøng Luaät
- | Ngaøy laáy maãu |  |  |  | : | 2008-09-09
- | Ngaøy thí nghieäm |  |  |  | : | 09÷11/09/2008
1./ PHAÂN TÍCH THAØNH PHAÀN HAÏT : TCVN 342-86
|  | Kích thöôùc maét saøng |  |  | Troïng löôïng tích luõy treân saøng (g) |  |  | Phaàn traêm troïng löôïng tích luõy treân saøng (%) |  |  | Phaàn traêm troïng löôïng loït saøng tích luõy (%)
|  | (inches) | (mm) | [11 empty] | 0
|  | #4 | 4.75 | [10 empty] | 100
|  | #8 | 2.38
|  | #16 | 1.18
|  | #30 | 0.59
|  | #50 | 0.3
|  | #100 | 0.15 | [10 empty] | 0
|  | < #100 | < 0.150
2./ KHOÁI LÖÔÏNG THEÅ TÍCH XOÁP : TCVN 340-86
| Laàn TN |  | Khoái löôïng oáng ñong (g) |  |  |  | Khoái löôïng oáng ñong + caùt (g) |  |  | Theå tích oáng ñong (cm3) |  |  | GHI CHUÙ
| 1 |  | 2708 | [6 empty] | 2000
2
3
3./ HAØM LÖÔÏNG CHUNG BUÏI, BUØN, SEÙT: TCVN 343-86
| Laàn TN |  | Khoái löôïng maãu khoâ tröôùc khi röûa (g) |  |  |  |  | Khoái löôïng maãu khoâ sau khi röûa (g) |  |  |  | Haøm löôïng chung buïi, buøn, seùt (%)
1
2
Thí nghieäm