## M300
LIEÂN HIEÄP ÑÒA KYÕ THUAÄT XAÂY DÖÏNG
UNION OF GEOTECHNIC & CONSTRUCTION
78 H2 - Coäng Hoøa - Phöôøng 4 - Q. Taân Bình, ': 08.2937123 , Fax: 08.8111858
Soá TN: / LAS - XD 377 | [5 empty] | TP. Hoà Chí Minh , ngaøy 21 thaùng 12 naêm 2007
KEÁT QUAÛ THÍ NGHIEÄM THIEÁT KEÁ CAÁP PHOÁI BEÂTOÂNG M300
- Ñôn vò yeâu caàu |  |  | : | COÂNG TY COÂNG TRÌNH ÑOÂ THÒ PHUÙ NHUAÄN
- Coâng trình |  |  | : | VÆA HEØ ÑÖÔØNG HUYØNH TÒNH CUÛA - PHÖÔØNG 8 - QUAÄN 3
- Ñòa ñieåm |  |  | : | Phöôøng 8 - Quaän 3 - Thaønh phoá Hoà Chí Minh
- Haïng muïc |  |  | : | Coâng taùc beâtoâng
- Noäi dung TN |  |  | : | Thieát keá caáp phoái beâ toâng ñaù 1x2 M300
- Phöông phaùp TN |  |  | : | Quy trình thieát keá 22 TCN 60 - 84
- Ngaøy nhaän maãu |  |  | : | 2009-02-23 |  | - Ngaøy thí nghieäm |  |  | : | 02 ÷ 30/01/2009
- Ngöôøi thí nghieäm |  |  | : | Traàn Vaên Trôû , Ñaëng Tuaán, Phaïm Xuaân Vieät, Nguyeãn Cao Voïng, Nguyeãn Tröôøng Luaät
I./ TYÛ LEÄ CAÁP PHOÁI BEÂ TOÂNG THÍ NGHIEÄM
STT | Loaïi vaät lieäu |  | Nguoàn goác vaät lieäu |  |  | Ñvò tính | Löôïng vaät lieäu / 1 m3 beâ toâng |  | Theå tích (m3) |  | Tyû leä troän theo troïng löôïng XM | Ghi chuù
1 | Caùt |  | Ñoàng Nai |  |  | Kg | 695 |  | 0.486014 |  | 1.759494 | Xem KQ thí nghieäm caùt | 265.0648 | 1430 | g Caùt | 2.622 | 455.0648
2 | Ñaù 1x2 |  | Ñoàng Nai |  |  | Kg | 1131 |  | 0.78 |  | 2.863291 | Xem KQ thí nghieäm ñaù | 417.6514 | 1450 | g ñaù | 2.708 | 127.4194
3 | Xi maêng |  | Holcim PCB 40 |  |  | Kg | 395 |  |  |  | 1 | Xem KQ thí nghieäm XM | 127.4194 | 3.1 | XM | 3.1 | 417.6514
4 | Nöôùc |  | Sinh hoaït |  |  | Lít | 190 |  |  |  | 0.4810127 | Ñoä suït : 4+ 2 cm | 190 | 1 | #REF! |  | 1000.136
5 | Phuï gia |  | Khoâng duøng |  |  | Lít | - |  | - |  | - |  | 1000.136 | #REF!
II./ THÍ NGHIEÄM NEÙN CÖÔØNG ÑOÄ BEÂ TOÂNG R7
STT | Kích thöôùc maãu (cm) |  | Ngaøy ñuùc |  | Ngaøy eùp |  | Tuoåi maãu (ngaøy) | Löïc eùp (kN) |  | Ñoä beàn neùn töøng vieân (kG/cm2) |  | Giaù trò trung bình (kG/cm2) |  |  |  |  | 3 suæ | 6 suûi
1 | 15x15x15 |  | 2009-02-25 |  | 2007-11-30 |  | -453 | 552.8 |  | 250.5044 |  |  | Thöù 6 | Caùt | 0.003375 | 2.345625 | 12.19725 | 21.3451875
2 |  |  | " |  | " |  | " | 546.7 |  | 247.7401 |  | 252.3472 |  | Ñaù |  | 3.817125 | 19.84905 | 34.7358375
3 |  |  | " |  | " |  | " | 571.1 |  | 258.7971 |  |  |  | XM |  | 1.333125 | 6.93225 | 12.1314375
Phaàn traêm ñaït ñöôïc so vôùi yeâu caàu Maùc thieát keá = | [11 empty] | 84.12% |  | Nöôùc |  | 0.64125 | 3.3345 | 5.835375
III./ THÍ NGHIEÄM NEÙN CÖÔØNG ÑOÄ BEÂ TOÂNG R28
STT | Kích thöôùc maãu (cm) |  | Ngaøy ñuùc |  | Ngaøy eùp |  | Tuoåi maãu (ngaøy) | Löïc eùp (kN) |  | Ñoä beàn neùn töøng vieân (kG/cm2) |  | Giaù trò trung bình (kG/cm2)
1 | 15x15x15 |  | 2009-02-25 |  | 2007-12-21 |  | -432 | 735.6 |  | 333.3412
2 |  |  | " |  | " |  | " | 724.5 |  | 328.3112 |  | 330.9395 | Thöù 6
3 |  |  | " |  | " |  | " | 730.8 |  | 331.16608
Phaàn traêm ñaït ñöôïc so vôùi yeâu caàu Maùc thieát keá = | [11 empty] | 110.3%
| Ghi chuù: | - Ñeå ñaûm baûo chaát löôïng BTXM ñaït maùc thieát keá yeâu caàu : Vaät lieäu ñuùng tieâu chuaån kyõ thuaät vaø thi coâng, baûo döôõng BTXM ñuùng quy trình qui phaïm.
- Keát quaû naøy ñöôïc caáp chính thöùc .
Thí nghieäm |  | Soaùt |  |  |  | Phoøng Thí nghieäm |  |  | LIEÂN HIEÄP ÑÒA KYÕ THUAÄT XAÂY DÖÏNG | [5 empty] | 2.425
[9 empty] | GIAÙM ÑOÁC | [5 empty] | 4.215
Ñaëng Tuaán |  | Nguyeãn Minh Haûi
- Ñeå ñaûm baûo chaát löôïng BTXM ñaït maùc thieát keá yeâu caàu : Vaät lieäu ñuùng tieâu chuaån kyõ thuaät vaø thi coâng, baûo döôõng BTXM ñuùng quy trình qui phaïm.
- Keát quaû naøy ñöôïc caáp taïm. Keát quaû caáp chính thöùc khi beâtoâng ñaït 28 ngaøy tuoåi .

## CHEP TAY CHUNG
LIEÂN HIEÄP ÑÒA KYÕ THUAÄT XAÂY DÖÏNG
UNION OF GEOTECHNIC & CONSTRUCTION
PHIEÁU GHI KEÁT QUAÛ THÍ NGHIEÄM TKCP BTXM
- | Cô quan yeâu caàu |  |  | :
- | Coâng trình |  |  | :
- | Ñòa ñieåm Xaây döïng |  |  | :
- | Haïng muïc |  |  | :
- | Noäi dung yeâu caàu |  |  | :
- | Nguoàn goác maãu |  |  | :
- | Ngöôøi thí nghieäm |  |  | :
- | Ngaøy nhaän maãu |  |  | : |  |  |  | - Ngaøy thí nghieäm:
I./ THÍ NGHIEÄM THAØNH PHAÀN HAÏT
ÑAÙ : ………………………………………… |  |  |  |  | CAÙT:………………………………………… |  |  |  |  | XIMAÊNG:……………………………………………
Maét saøng |  | Löôïng soùt tích luõy |  |  | Maét saøng |  | Löôïng soùt tích luõy
(mm) |  | treân saøng (g) |  |  | (mm) |  | treân saøng (g) |  |  | 1, Thôøi gian baét ñaàu ninh keát
75 |  |  |  |  | 5
60 |  |  |  |  | 2.5 |  |  |  |  | 2, Thôøi gian keát thuùc ninh keát
40 |  |  |  |  | 1.25
25 |  |  |  |  | 0.63 |  |  |  |  | 3, Ñoä deûo tieâu chuaån N/X
20 |  |  |  |  | 0.315
10 |  |  |  |  | 0.14 |  |  |  |  | 4, Khoái löôïng rieâng
< 10 |  |  |  |  | < 0.14
II./ HAØM LÖÔÏNG BUÏI BAÅN
ÑAÙ | [5 empty] | CAÙT | [5 empty] | CÖÔØNG ÑOÄ XIMAÊNG
KL maãu |  |  | Khoái löôïng maãu |  |  | Khoái löôïng maãu |  | Khoái löôïng maãu |  |  |  | Löïc eùp maãu (kG)
ban ñaàu (g) |  |  | sau TN (g) |  |  | ban ñaàu (g) |  | sau TN (g) |  |  |  | Maãu chöng |  | Maãu khoâng chöng
III./ KLTT XOÁP
ÑAÙ | [5 empty] | CAÙT
Theå tích |  |  | Khoái löôïng maãu |  |  | Theå tích |  | Khoái löôïng maãu
oáng ñong (cm³) |  |  | trong oáng ñong (g) |  |  | oáng ñong (cm³) |  | trong oáng ñong (g)
5000 | [5 empty] | 1000
TYÛ LEÄ CAÁP PHOÁI BEÂ TOÂNG THÍ NGHIEÄM
Loaïi VL |  | Caùt (Kg) |  | Ñaù (Kg) |  | Ximaêng (Kg) |  | Nöôùc (lít) |  |  | PG (lít) |  | Ñoä suït (cm)
KL VL khoâ
THÍ NGHIEÄM NEÙN CÖÔØNG ÑOÄ BEÂ TOÂNG
STT | KT maãu (cm) |  |  | Tuoåi maãu (ngaøy) |  | Löïc neùn maãu (KN) |  |  | Tuoåi maãu (ngaøy) |  |  | Löïc neùn maãu (KN)
1 | 15x15x15
2
3

## Cat-BTXM
LIEÂN HIEÄP ÑÒA KYÕ THUAÄT XAÂY DÖÏNG
UNION OF GEOTECHNIC & CONSTRUCTION
72 Leâ Trung Nghóa - Phöôøng 12 - Quaän Taân Bình - Thaønh phoá Hoà Chí Minh
Soá TN: ……………………../LAS - XD 377 | [6 empty] | Tp. Hoà Chí Minh, ngaøy 12 thaùng 11 naêm 2008 | [9 empty] | Soá:…………../PV/08/ | KEÁT QUAÛ THÍ NGHIEÄM | Ngaøy: | …...…./……./2008
KEÁT QUAÛ THÍ NGHIEÄM CAÙT | [17 empty] | CAÙT DUØNG CHO BEÂ TOÂNG XI MAÊNG | Trang: | 1/2
- Cô quan yeâu caàu: |  |  |  | COÂNG TY COÂNG TRÌNH ÑOÂ THÒ PHUÙ NHUAÄN
- Coâng trình: |  |  |  | VÆA HEØ ÑÖÔØNG HUYØNH TÒNH CUÛA - PHÖÔØNG 8 - QUAÄN 3
- Ñòa ñieåm xaây döïng: |  |  |  | Phöôøng 8 - Quaän 3 - Thaønh phoá Hoà Chí Minh
- Haïng muïc: |  |  |  | Duøng cho coâng trình
- Nguoàn goác maãu: |  |  |  | Maãu nhaän taïi Coâng tröôøng | [7 empty] | Maãu caùt MC.BTXM-1 laáy taïi coâng tröôøng.
- Phöông phaùp thöû: |  |  |  | Theo tieâu chuaån TCVN 7572:2006.
- Ngaøy nhaän maãu: |  |  |  | 2009-02-23
- Ngaøy thí nghieäm: |  |  |  | 23 ÷ 24/02/2009
- Ngöôøi thí nghieäm: |  |  |  | Traàn Vaên Trôû , Ñaëng Tuaán, Phaïm Xuaân Vieät, Nguyeãn Cao Voïng, Nguyeãn Tröôøng Luaät
KEÁT QUAÛ THÍ NGHIEÄM
I. THAØNH PHAÀN HAÏT & MOÂÑUN ÑOÄ LÔÙN: Theo tieâu chuaån TCVN 7572-2:2006
Maét saøng |  | Löôïng soùt tích luõy |  |  | % Löôïng soùt tích luõy
(mm) |  | treân saøng (g) |  |  | treân saøng (%)
5 |  | 0 |  |  | 0 | [7 empty] | 0 | 0 | 0 | 0
2.5 |  | 12.5 |  |  | 1.043929 | [7 empty] | 0 | 20 | 0 | 0
1.25 |  | 127.4 |  |  | 10.63972 | [7 empty] | 15 | 45 | 0 | 15
0.63 |  | 388.1 |  |  | 32.41189 | [7 empty] | 35 | 70 | 0 | 35
0.315 |  | 755.4 |  |  | 63.08669 | [7 empty] | 65 | 90 | 5 | 65
0.14 |  | 1109.3 |  |  | 92.64239 | [7 empty] | 90 | 100 | 65 | 90
< 0.14 |  | 1197.4 |  |  | 100
- Moâñun ñoä lôùn: Mk = |  |  |  | 1.998246
- Khoái löôïng rieâng cuûa maãu: |  |  |  |  | 2.622 | (g/cm3)
II. HAØM LÖÔÏNG CHUNG BUÏI, BUØN, SEÙT: Theo tieâu chuaån TCVN 7572-8:2006
Kí hieäu |  | Khoái löôïng maãu |  |  | Khoái löôïng maãu |  | Haøm löôïng chung buïi, baån, seùt |  |  | Haøm löôïng chung buïi, baån, seùt
maãu |  | ban ñaàu (g) |  |  | sau TN (g) |  | (%) |  |  | trung bình (%)
MC.BTXM-1.1 |  | 1197.4 |  |  | 1186.3 |  | 0.9270085 |  |  | 1.109937
MC.BTXM-1.2 |  | 1268.5 |  |  | 1252.1 |  | 1.292866
III. KHOÁI LÖÔÏNG THEÅ TÍCH XOÁP: Theo tieâu chuaån TCVN 7572-6:2006
Kí hieäu |  | Theå tích |  |  | Khoái löôïng maãu |  | Khoái löôïng theå tích xoáp |  |  | Khoái löôïng theå tích xoáp
maãu |  | oáng ñong (cm³) |  |  | trong oáng ñong (g) |  | (g/cm³) |  |  | trung bình (cm³)
MC.BTXM-1.3 |  | 1000 |  |  | 1423.8 |  | 1.4238 |  |  | 1.4275
MC.BTXM-1.4 |  | 1000 |  |  | 1431.2 |  | 1.4312
IV. HAØM LÖÔÏNG TAÏP CHAÁT HÖÕU CÔ: Theo tieâu chuaån TCVN 7572-9:2006
Maãu thí nghieäm coù maøu cuûa dung dòch treân caùt saùng hôn maøu chuaån
LIEÂN HIEÄP ÑÒA KYÕ THUAÄT XAÂY DÖÏNG
Ngöôøi thí nghieäm |  |  | Soaùt |  |  | P. Phoøng Thí nghieäm |  | GIAÙM ÑOÁC
Ñaëng Tuaán |  |  | Traàn Vaên Trôû |  |  | Leâ Vieät Höng
IV. HAØM LÖÔÏNG TAÏP CHAÁT HÖÕU CÔ: Theo tieâu chuaån TCVN 7572-9:2006
Maãu thí nghieäm coù maøu cuûa dung dòch treân caùt saùng hôn maøu chuaån
V. HAØM LÖÔÏNG MICA: Theo tieâu chuaån TCVN 7572-20:2006
Kí |  | Khoái löôïng |  |  | Khoái löôïng mica (g) |  |  |  |  | Haøm löôïng | Haøm löôïng
hieäu |  | maãu thöû |  |  | Maét saøng (mm) |  |  |  |  | mica | mica TB
maãu |  | (g) |  |  | 2.5 | 1.25 | 0.63 | 0.315 | 0.14 | (%) | (%)
MC.BTXM-1.5 |  | 100.054 |  |  | 0.106 | 0.094 | 0.0836 | 0.034 | 0.039 | 0.3224259 | 0.3175457
MC.BTXM-1.6 |  | 100.107 |  |  | 0.108 | 0.089 | 0.074 | 0.038 | 0.042 | 0.3126654
- Laäp keát quûa thöû: |  |  |  | Traàn Thaùi Bình
- Ngöôøi soaùt: |  |  |  | Nguyeãn Haø Phöông
Phoøng Thí nghieäm - Kieåm ñònh | [9 empty] | PHAÂN VIEÄN TRÖÔÛNG
Phaïm Tieán Duõng | [9 empty] | Traàn Phöông Huøng
Löu yù: | 1- Teân khaùch haøng,teân maãu vaø phöông phaùp thí nghieäm ñöôïc ghi theo yù kieán/yeâu caàu cuûa khaùch haøng .
2- Khoâng ñöôïc trích löôïc, sao cheùp phieáu keát quaû naøy neáu khoâng ñöôïc söï ñoàng yù cuûa Phaân Vieän KHCN GTVT phía Nam .
: Mieàn caáp phoái haït trung BTNC 20
theo 22TCN 249 - 98
: Ñöôøng caáp phoái cuûa maãu thí nghieäm
2
: Caùt mòn
: Caùt thoâ
: Maãu TN
1
1
2

## Da-BTXM
|  |  | LIEÂN HIEÄP ÑÒA KYÕ THUAÄT XAÂY DÖÏNG | [12 empty] | VIEÄN KHOA HOÏC VAØ COÂNG NGHEÄ GIAO THOÂNG VAÄN TAÛI
|  |  | UNION OF GEOTECHNIC & CONSTRUCTION | [12 empty] | PHAÂN VIEÄN KHOA HOÏC COÂNG NGHEÄ GTVT PHÍA NAM
|  |  | 72 Leâ Trung Nghóa - Phöôøng 12 - Quaän Taân Bình - Thaønh phoá Hoà Chí Minh | [12 empty] | ÑC: 03 Phaïm Ngoïc Thaïch - Quaän 3 - TP. HCM; ÑT: 08.8.296142 - 08.8.232.219; Fax: 08.8.244.646
[15 empty] | Soá:…………../PV/08/ | KEÁT QUAÛ THÍ NGHIEÄM | Ngaøy: | …...…./……./2008
Soá TN: ……………………../LAS - XD 377 | [6 empty] | Tp. Hoà Chí Minh, ngaøy 12 thaùng 11 naêm 2008 | [7 empty] | LAS - XD78/TNKÑ | ÑAÙ DAÊM DUØNG CHO BEÂ TOÂNG XI MAÊNG | Trang: | 1/1
KEÁT QUAÛ THÍ NGHIEÄM ÑAÙ DAÊM
- Cô quan yeâu caàu: |  |  |  | COÂNG TY COÂNG TRÌNH ÑOÂ THÒ PHUÙ NHUAÄN
- Coâng trình: |  |  |  | VÆA HEØ ÑÖÔØNG HUYØNH TÒNH CUÛA - PHÖÔØNG 8 - QUAÄN 3
- Ñòa ñieåm xaây döïng: |  |  |  | Phöôøng 8 - Quaän 3 - Thaønh phoá Hoà Chí Minh
- Haïng muïc: |  |  |  | Duøng cho coâng trình | [7 empty] | MÑD.BTXM-1 laáy taïi traïm troän BTXM Mekong
- Nguoàn goác maãu: |  |  |  | Maãu nhaän taïi Coâng tröôøng
- Phöông phaùp thöû: |  |  |  | Theo tieâu chuaån TCVN 7572:2006.
- Ngaøy nhaän maãu: |  |  |  | 2009-02-23 |  |  |  |  | - Ngaøy thí nghieäm: | 23 ÷ 24/02/2009
- Ngöôøi thí nghieäm: |  |  |  | Traàn Vaên Trôû , Ñaëng Tuaán, Phaïm Xuaân Vieät, Nguyeãn Cao Voïng, Nguyeãn Tröôøng Luaät
KEÁT QUAÛ THÍ NGHIEÄM
I. THAØNH PHAÀN HAÏT: Theo tieâu chuaån TCVN 7572-2:2006
Maét saøng |  | Löôïng soùt tích luõy |  |  | % Löôïng soùt tích luõy
(mm) |  | treân saøng (g) |  |  | treân saøng (%)
40 |  | 0 |  |  | 0 | [6 empty] | 40 | 0 | 10
25 |  | 1596 |  |  | 9.426496 | [6 empty] | 20 | 40 | 70
20 |  | 8549 |  |  | 50.49318 | [6 empty] | 10 | 90 | 100
10 |  | 15472 |  |  | 91.38267
< 10 |  | 16931 |  |  | 100
* Dmax = 25mm; Dmin = 10mm
* Khoái löôïng rieâng ñaù : |  |  |  |  | 2.718 | (g/cm3)
II. HAØM LÖÔÏNG CHUNG BUÏI, BUØN, SEÙT: Theo tieâu chuaån TCVN 7572-8:2006
Kí hieäu |  |  | KL maãu |  | Khoái löôïng maãu |  | Haøm löôïng chung buïi, baån, seùt |  |  | Haøm löôïng chung buïi,
maãu |  |  | ban ñaàu (g) |  | sau TN (g) |  | (%) |  |  | baån, seùt trung bình (%)
MÑD.BTXM-1.1 |  |  | 16931 |  | 16895 |  | 0.2126277 |  |  | 0.2655235
MÑD.BTXM-1.2 |  |  | 12248 |  | 12209 |  | 0.3184193
III. HAØM LÖÔÏNG HAÏT DEÏT: Theo tieâu chuaån TCVN 7572-13:2006
Kí hieäu |  |  | KL maãu TN |  | Khoái löôïng maãu theo côõ haït (g) |  |  | Khoái löôïng haït deït theo côõ haït (g) |  |  | Haøm löôïng
maãu |  |  | (g) |  | 20-40 | 10-20 | 5-10 | 20-40 | 10-20 | 5-10 | haït deït (%)
MÑD.BTXM-1.3 |  |  | 16931 |  | 8549 | 6923 | 1459 | 518 | 323 | 351 | 7.04034
IV. KHOÁI LÖÔÏNG THEÅ TÍCH XOÁP: Theo tieâu chuaån TCVN 7572-6:2006
Kí hieäu |  | Theå tích |  |  | Khoái löôïng maãu |  | Khoái löôïng theå tích xoáp |  |  | Khoái löôïng theå tích xoáp
maãu |  | oáng ñong (cm³) |  |  | trong oáng ñong (g) |  | (g/cm³) |  |  | trung bình (cm³)
MC.BTXM-1.3 |  | 5000 |  |  | 6975 |  | 1.395 |  |  | 1.3916
MC.BTXM-1.4 |  | 5000 |  |  | 6941 |  | 1.3882
LIEÂN HIEÄP ÑÒA KYÕ THUAÄT XAÂY DÖÏNG
Ngöôøi thí nghieäm |  |  |  | Soaùt |  | P. Phoøng Thí nghieäm |  | GIAÙM ÑOÁC
Ñaëng Tuaán |  |  |  | Traàn Vaên Trôû |  | Leâ Vieät Höng
- Laäp keát quûa thöû: |  |  |  | Traàn Thaùi Bình
- Ngöôøi soaùt: |  |  |  | Nguyeãn Haø Phöông
Phoøng Thí nghieäm - Kieåm ñònh | [9 empty] | PHAÂN VIEÄN TRÖÔÛNG
Phaïm Tieán Duõng | [9 empty] | Traàn Phöông Huøng
Löu yù: | 1- Teân khaùch haøng,teân maãu vaø phöông phaùp thí nghieäm ñöôïc ghi theo yù kieán/yeâu caàu cuûa khaùch haøng .
2- Khoâng ñöôïc trích löôïc, sao cheùp phieáu keát quaû naøy neáu khoâng ñöôïc söï ñoàng yù cuûa Phaân Vieän KHCN GTVT phía Nam .
: Mieàn caáp phoái haït trung BTNC 20
theo 22TCN 249 - 98
: Ñöôøng caáp phoái cuûa maãu thí nghieäm

## CEMENT
LIEÂN HIEÄP ÑÒA KYÕ THUAÄT XAÂY DÖÏNG
UNION OF GEOTECHNIC & CONSTRUCTION
72 Leâ Trung Nghóa - Phöôøng 12 - Quaän Taân Bình - Thaønh phoá Hoà Chí Minh
Soá TN :…………………….../LAS XD 377 | [6 empty] | TP.HCM, ngaøy 12 thaùng 11 naêm 2008
KEÁT QUAÛ THÍ NGHIEÄM XI MAÊNG
- | Cô quan yeâu caàu |  | : | COÂNG TY COÂNG TRÌNH ÑOÂ THÒ PHUÙ NHUAÄN
- | Coâng trình |  | : | VÆA HEØ ÑÖÔØNG HUYØNH TÒNH CUÛA - PHÖÔØNG 8 - QUAÄN 3
- | Ñòa ñieåm Xaây döïng |  | : | Phöôøng 8 - Quaän 3 - Thaønh phoá Hoà Chí Minh
- | Haïng muïc |  | : | Duøng cho coâng trình | [8 empty] | : Maãu nhaän taïi Traïm troän BTXM MeKong (Coù bieân baûn keøm theo)
- | Nguoàn goác maãu |  | : | Maãu nhaän taïi Coâng tröôøng
- | Vaät lieäu thí nghieäm |  | : | Ximaêng Holcim PCB40
- | Ngöôøi thí nghieäm |  | : | Traàn Vaên Trôû , Ñaëng Tuaán, Phaïm Xuaân Vieät, Nguyeãn Cao Voïng, Nguyeãn Tröôøng Luaät
- | Ngaøy nhaän maãu |  | : | 2009-02-23 |  | - Ngaøy thí nghieäm : |  |  | 23 ÷ 24/02/2009
KEÁT QUAÛ CAÙC CHÆ TIEÂU THÍ NGHIEÄM
| CHÆ TIEÂU THÍ NGHIEÄM |  |  |  | ÑÔN VÒ TÍNH |  | PHÖÔNG PHAÙP THÖÛ |  |  | KEÁT QUAÛ THÖÛ
| 1, Thôøi gian baét ñaàu ninh keát |  |  |  | (phuùt) |  |  | TCVN 6017-95 |  | 115
| 2, Thôøi gian keát thuùc ninh keát |  |  |  | (phuùt) |  |  | TCVN 6017-95 |  | 210
| 3, Ñoä deûo tieâu chuaån N/X |  |  |  | (%) |  |  | TCVN 6017-95 |  | 30
| 4, Khoái löôïng rieâng |  |  |  | (g/cm3) |  |  | TCVN 4030-85 |  | 3.1
KEÁT QUAÛ THÖÛ (TCVN 3736 - 82)
| Soá TT | Maãu thí nghieäm |  | Kích thöôùc maãu (cm) | Löïc eùp maãu (kG) |  |  |  | Cöôøng ñoä khaùng neùn (kG/cm2)
[5 empty] | Maãu chöng |  | Maãu khoâng chöng |  | Maãu chöng |  | Maãu khoâng chöng
| 01 | Xi maêng HOLCIM PCB40 |  | 2x2x2 | 2240 |  | 1260 |  | 560 |  | 315 |  | 4 | 4200 | 1050
| 02 |  |  |  | 2200 |  | 1240 |  | 550 |  | 310
| 03 |  |  |  | 2160 |  | 1220 |  | 540 |  | 305 |  |  |  | 100 | h | k
| 04 |  |  |  | 2250 |  | 1230 |  | 562.5 |  | 307.5 |  |  |  | 2200 | 1 | 1.15
| 05 |  |  |  | 2220 |  | 1250 |  | 555 |  | 312.5 |  | 100 |  | 1240 | 1.1 | 1.07
| 06 |  |  |  | 2180 |  | 1280 |  | 545 |  | 320 |  | 95 | 100 | 0 | 1.2 | 1
* Cöôøng ñoä trung bình maãu chöng Rch = |  |  |  |  | 552.0833 | *Cöôøng ñoä trung bình maãu khoâng chöng Ro = | [5 empty] | 311.6667 |  |  |  | 1.3 | 0.97
* Heä soá = Rch/Ro = |  |  |  | 1.8 |  |  |  |  | * Heä soá K = |  |  | 0.94 |  |  |  | 1.4 | 0.96
* Cöôøng ñoä maùc xi maêng thöïc teá R28 = K.Rch = | [6 empty] | 552 x 0.94 = |  | 518.9583 | (kG/cm2) |  |  | 80 | 95 | 550 | 1.5 | 0.95
LIEÂN HIEÄP ÑÒA KYÕ THUAÄT XAÂY DÖÏNG
Ngöôøi thí nghieäm |  | Soaùt |  |  | P. Phoøng Thí nghieäm |  |  | GIAÙM ÑOÁC
Ñaëng Tuaán |  | Traàn Vaên Trôû |  |  | Leâ Vieät Höng
n | k
1 | 1.15
1.1 | 1.07
1.2 | 1
1.3 | 0.97
1.4 | 0.96
1.5 | 0.95
1.6 | 0.95
1.7 | 0.94
1.8 | 0.94
1.9 | 0.93
2 | 0.93
2.1 | 0.92
2.2 | 0.92

## 300 r7
TOÅNG HOÄI ÑÒA CHAÁT VIEÄT NAM
LIEÂN HIEÄP ÑÒA KYÕ THUAÄT XAÂY DÖÏNG
UNION OF GEOTECHNIC & CONSTRUCTION
Phoøng thí nghieäm: 72 Leâ Trung Nghóa - Phöôøng 12 - Quaän Taân Bình - Thaønh phoá Hoà Chí Minh
Soá TN: ……………………./ LAS - XD 377 | [5 empty] | TP. Hoà Chí Minh , ngaøy 04 thaùng 3 naêm 2009
KEÁT QUAÛ THÍ NGHIEÄM THIEÁT KEÁ CAÁP PHOÁI BEÂTOÂNG M300
- Ñôn vò yeâu caàu |  |  | : | COÂNG TY COÂNG TRÌNH ÑOÂ THÒ PHUÙ NHUAÄN
- Coâng trình |  |  | : | VÆA HEØ ÑÖÔØNG HUYØNH TÒNH CUÛA - PHÖÔØNG 8 - QUAÄN 3
- Ñòa ñieåm XD |  |  | : | Phöôøng 8 - Quaän 3 - Thaønh phoá Hoà Chí Minh
- Haïng muïc |  |  | : | Duøng cho coâng trình
- Noäi dung TN |  |  | : | Thieát keá caáp phoái beâ toâng ñaù 1x2 M300
- Phöông phaùp TN |  |  | : | Quy trình thieát keá 22 TCN 60 - 84
- Ngaøy nhaän maãu |  |  | : | 2009-02-23 |  | - Ngaøy thí nghieäm |  |  | : | 23/02 ÷ 04/03/2009
- Ngöôøi thí nghieäm |  |  | : | Traàn Vaên Trôû , Ñaëng Tuaán, Phaïm Xuaân Vieät, Nguyeãn Cao Voïng, Nguyeãn Tröôøng Luaät
I./ TYÛ LEÄ CAÁP PHOÁI BEÂ TOÂNG THÍ NGHIEÄM
STT | Loaïi vaät lieäu |  | Nguoàn goác vaät lieäu |  |  | Ñvò tính | Löôïng vaät lieäu / 1 m3 beâ toâng |  | Theå tích (m3) |  | Tyû leä troän theo troïng löôïng XM | Ghi chuù
1 | Caùt |  | Ñoàng Nai |  |  | Kg | 685 |  | 0.4798599 |  | 1.725441 | Xem KQ thí nghieäm caùt | 261.251 | 1427.5 | g Caùt | 2.622 | 441.251
2 | Ñaù |  | Ñoàng Nai |  |  | Kg | 1158 |  | 0.8321357 |  | 2.916877 | Xem KQ thí nghieäm ñaù | 426.0486 | 1391.6 | g ñaù | 2.718 | 128.0645
3 | Xi maêng |  | Holcim PCB 40 |  |  | Kg | 397 |  |  |  | 1 | Xem KQ thí nghieäm XM | 128.0645 | 3.1 | XM | 3.1 | 426.0486
4 | Nöôùc |  | Sinh hoaït |  |  | Lít | 180 |  |  |  | 0.4534005 | Ñoä suït : 8± 2 cm | 180 | 1 | #REF! |  | 995.364
5 | Phuï gia |  | Khoâng duøng |  |  | Lít | - |  |  |  | - |  | 995.364 | #REF!
II./ THÍ NGHIEÄM NEÙN CÖÔØNG ÑOÄ BEÂ TOÂNG R7
STT | Kích thöôùc maãu (cm) |  | Ngaøy ñuùc |  | Ngaøy eùp |  | Tuoåi maãu (ngaøy) | Löïc eùp (kN) |  | Ñoä beàn neùn töøng vieân (kG/cm2) |  | Giaù trò trung bình (kG/cm2) | 300 |  |  |  | 3 suæ | 6 suûi
1 | 15x15x15 |  | 2009-02-25 |  | 2009-03-04 |  | 7 | 532.1 |  | 241.1241 |  |  | Thöù 4 | Caùt | 0.003375 | 2.311875 | 12.02175 | 21.0380625
2 |  |  | " |  | " |  | " | 531.7 |  | 240.9428 |  | 242.2872 |  | Ñaù |  | 3.90825 | 20.3229 | 35.565075
3 |  |  | " |  | " |  | " | 540.2 |  | 244.7946 |  |  |  | XM |  | 1.339875 | 6.96735 | 12.1928625
Phaàn traêm ñaït ñöôïc so vôùi yeâu caàu Maùc thieát keá = | [11 empty] | 80.76% |  | Nöôùc |  | 0.6075 | 3.159 | 5.52825
III./ THÍ NGHIEÄM NEÙN CÖÔØNG ÑOÄ BEÂ TOÂNG R28
STT | Kích thöôùc maãu (cm) |  | Ngaøy ñuùc |  | Ngaøy eùp |  | Tuoåi maãu (ngaøy) | Löïc eùp (kN) |  | Ñoä beàn neùn töøng vieân (kG/cm2) |  | Giaù trò trung bình (kG/cm2)
1 | 15x15x15 |  | 2009-02-25 |  | 2009-03-25 |  | 28 | 713.4 |  | 323.2812
2 |  |  | " |  | " |  | " | 720.5 |  | 326.4986 |  | 325.3204 | Thöù 4
3 |  |  | " |  | " |  | " | 719.8 |  | 326.1814
Phaàn traêm ñaït ñöôïc so vôùi yeâu caàu Maùc thieát keá = | [11 empty] | 108.4%
| Ghi chuù: | - Ñeå ñaûm baûo chaát löôïng BTXM ñaït maùc thieát keá yeâu caàu : Vaät lieäu ñuùng tieâu chuaån kyõ thuaät vaø thi coâng, baûo döôõng BTXM ñuùng quy trình qui phaïm.
|  | - Keát quaû naøy ñöôïc caáp taïm. | [10 empty] | - Keát quaû naøy ñöôïc caáp chính thöùc.
[9 empty] | LIEÂN HIEÄP ÑÒA KYÕ THUAÄT XAÂY DÖÏNG |  |  |  | - Keát quaû naøy ñöôïc caáp taïm. |  | 2.425
Ngöôøi thí nghieäm |  |  |  | Ngöôøi soaùt |  | P. Phoøng Thí nghieäm |  |  | GIAÙM ÑOÁC | [5 empty] | 4.215
Ñaëng Tuaán |  |  |  | Traàn Vaên Trôû |  | Leâ Vieät Höng
- Ñeå ñaûm baûo chaát löôïng BTXM ñaït maùc thieát keá yeâu caàu : Vaät lieäu ñuùng tieâu chuaån kyõ thuaät vaø thi coâng, baûo döôõng BTXM ñuùng quy trình qui phaïm.
- Keát quaû naøy ñöôïc caáp taïm. Keát quaû caáp chính thöùc khi beâtoâng ñaït 28 ngaøy tuoåi .
Formulas:
Ngaøy eùp = [Löôïng vaät lieäu / 1 m3 beâ toâng]+[Nguoàn goác vaät lieäu]
Ngaøy eùp = [Nguoàn goác vaät lieäu]+[Löôïng vaät lieäu / 1 m3 beâ toâng]

## 300 r28
LIEÂN HIEÄP ÑÒA KYÕ THUAÄT XAÂY DÖÏNG
UNION OF GEOTECHNIC & CONSTRUCTION
72 Leâ Trung Nghóa - Phöôøng 12 - Quaän Taân Bình - Thaønh phoá Hoà Chí Minh
Soá TN: ……………………./ LAS - XD 377 | [5 empty] | TP. Hoà Chí Minh , ngaøy 30 thaùng 01 naêm 2009
KEÁT QUAÛ THÍ NGHIEÄM THIEÁT KEÁ CAÁP PHOÁI BEÂTOÂNG M300
- Ñôn vò yeâu caàu |  |  | : | COÂNG TY COÂNG TRÌNH ÑOÂ THÒ PHUÙ NHUAÄN
- Coâng trình |  |  | : | VÆA HEØ ÑÖÔØNG HUYØNH TÒNH CUÛA - PHÖÔØNG 8 - QUAÄN 3
- Ñòa ñieåm XD |  |  | : | Phöôøng 8 - Quaän 3 - Thaønh phoá Hoà Chí Minh
- Haïng muïc |  |  | : | Duøng cho coâng trình
- Noäi dung TN |  |  | : | Thieát keá caáp phoái beâ toâng ñaù 1x2 M300
- Phöông phaùp TN |  |  | : | Quy trình thieát keá 22 TCN 60 - 84
- Ngaøy nhaän maãu |  |  | : | 2009-02-23 |  | - Ngaøy thí nghieäm |  |  | : | 02 ÷ 30/01/2009
- Ngöôøi thí nghieäm |  |  | : | Traàn Vaên Trôû , Ñaëng Tuaán, Phaïm Xuaân Vieät, Nguyeãn Cao Voïng, Nguyeãn Tröôøng Luaät
I./ TYÛ LEÄ CAÁP PHOÁI BEÂ TOÂNG THÍ NGHIEÄM
STT | Loaïi vaät lieäu |  | Nguoàn goác vaät lieäu |  |  | Ñvò tính | Löôïng vaät lieäu / 1 m3 beâ toâng |  | Theå tích (m3) |  | Tyû leä troän theo troïng löôïng XM | Ghi chuù
1 | Caùt |  | Ñoàng Nai |  |  | Kg | 685 |  | 0.4798599 |  | 1.725441 | Xem KQ thí nghieäm caùt | 261.251 | 1427.5 | g Caùt | 2.622 | 441.251
2 | Ñaù |  | Ñoàng Nai |  |  | Kg | 1158 |  | 0.8321357 |  | 2.916877 | Xem KQ thí nghieäm ñaù | 426.0486 | 1391.6 | g ñaù | 2.718 | 128.0645
3 | Xi maêng |  | Holcim PCB 40 |  |  | Kg | 397 |  |  |  | 1 | Xem KQ thí nghieäm XM | 128.0645 | 3.1 | XM | 3.1 | 426.0486
4 | Nöôùc |  | Sinh hoaït |  |  | Lít | 180 |  |  |  | 0.4534005 | Ñoä suït : 8± 2 cm | 180 | 1 |  | 0 | 995.364
5 | Phuï gia |  | Khoâng duøng |  |  | Lít | - |  |  |  | - |  | 995.364
II./ THÍ NGHIEÄM NEÙN CÖÔØNG ÑOÄ BEÂ TOÂNG R7
STT | Kích thöôùc maãu (cm) |  | Ngaøy ñuùc |  | Ngaøy eùp |  | Tuoåi maãu (ngaøy) | Löïc eùp (kN) |  | Ñoä beàn neùn töøng vieân (kG/cm2) |  | Giaù trò trung bình (kG/cm2) | 300 |  |  |  | 3 suæ | 6 suûi
1 | 15x15x15 |  | 2009-02-25 |  | 2009-03-04 |  | 7 | 532.1 |  | 241.1241 |  |  | Thöù 4 | Caùt | 0.003375 | 2.311875 | 12.02175 | 21.0380625
2 |  |  | " |  | " |  | " | 531.7 |  | 240.9428 |  | 242.2872 |  | Ñaù |  | 3.90825 | 20.3229 | 35.565075
3 |  |  | " |  | " |  | " | 540.2 |  | 244.7946 |  |  |  | XM |  | 1.339875 | 6.96735 | 12.1928625
Phaàn traêm ñaït ñöôïc so vôùi yeâu caàu Maùc thieát keá = | [11 empty] | 80.76% |  | Nöôùc |  | 0.6075 | 3.159 | 5.52825
III./ THÍ NGHIEÄM NEÙN CÖÔØNG ÑOÄ BEÂ TOÂNG R28
STT | Kích thöôùc maãu (cm) |  | Ngaøy ñuùc |  | Ngaøy eùp |  | Tuoåi maãu (ngaøy) | Löïc eùp (kN) |  | Ñoä beàn neùn töøng vieân (kG/cm2) |  | Giaù trò trung bình (kG/cm2)
1 | 15x15x15 |  | 2009-02-25 |  | 2009-03-25 |  | 28 | 363.6 |  | 164.76736
2 |  |  | " |  | " |  | " | 357.4 |  | 161.9578 |  | 165.58304 | Thöù 4
3 |  |  | " |  | " |  | " | 375.2 |  | 170.024
Phaàn traêm ñaït ñöôïc so vôùi yeâu caàu Maùc thieát keá = | [11 empty] | 55.19%
| Ghi chuù: | - Ñeå ñaûm baûo chaát löôïng BTXM ñaït maùc thieát keá yeâu caàu : Vaät lieäu ñuùng tieâu chuaån kyõ thuaät vaø thi coâng, baûo döôõng BTXM ñuùng quy trình qui phaïm.
|  | - Keát quaû naøy ñöôïc caáp chính thöùc. | [10 empty] | - Keát quaû naøy ñöôïc caáp chính thöùc.
[9 empty] | LIEÂN HIEÄP ÑÒA KYÕ THUAÄT XAÂY DÖÏNG |  |  |  | - Keát quaû naøy ñöôïc caáp taïm. |  | 2.425
Ngöôøi thí nghieäm |  |  |  | Ngöôøi soaùt |  | P. Phoøng Thí nghieäm |  |  | GIAÙM ÑOÁC | [5 empty] | 4.215
Ñaëng Tuaán |  |  |  | Traàn Vaên Trôû |  | Leâ Vieät Höng
Traàn Vaên Trôû
- Ñeå ñaûm baûo chaát löôïng BTXM ñaït maùc thieát keá yeâu caàu : Vaät lieäu ñuùng tieâu chuaån kyõ thuaät vaø thi coâng, baûo döôõng BTXM ñuùng quy trình qui phaïm.
- Keát quaû naøy ñöôïc caáp taïm. Keát quaû caáp chính thöùc khi beâtoâng ñaït 28 ngaøy tuoåi .
Formulas:
Ngaøy eùp = [Löôïng vaät lieäu / 1 m3 beâ toâng]+[Nguoàn goác vaät lieäu]
Note on K13: Nhaäp ngaøy

## chep tay
LIEÂN HIEÄP ÑÒA KYÕ THUAÄT XAÂY DÖÏNG
UNION OF GEOTECHNIC & CONSTRUCTION
78 H2 - Coäng Hoøa - Phöôøng 4 - Q. Taân Bình, ': 08.2937123 , Fax: 08.8111858
PHIEÁU GHI KEÁT QUAÛ THÍ NGHIEÄM THIEÁT KEÁ CAÁP PHOÁI BEÂTOÂNG M300
- Ñôn vò yeâu caàu |  | : | COÂNG TY COÂNG TRÌNH ÑOÂ THÒ PHUÙ NHUAÄN
- Coâng trình |  | : | VÆA HEØ ÑÖÔØNG HUYØNH TÒNH CUÛA - PHÖÔØNG 8 - QUAÄN 3
- Ñòa ñieåm |  | : | Phöôøng 8 - Quaän 3 - Thaønh phoá Hoà Chí Minh
- Haïng muïc |  | : | Duøng cho coâng trình
- Noäi dung TN |  | : | Thieát keá caáp phoái beâ toâng ñaù 1x2 M300
- Phöông phaùp TN |  | : | Quy trình thieát keá 22 TCN 60 - 84
- Ngaøy nhaän maãu |  | : | 2009-02-23 |  | - Ngaøy thí nghieäm |  |  | : | 02 ÷ 30/01/2009
- Ngöôøi thí nghieäm |  | : | Traàn Vaên Trôû , Ñaëng Tuaán, Phaïm Xuaân Vieät, Nguyeãn Cao Voïng, Nguyeãn Tröôøng Luaät
I./ TYÛ LEÄ CAÁP PHOÁI BEÂ TOÂNG THÍ NGHIEÄM
STT | Loaïi vaät lieäu | Nguoàn goác vaät lieäu |  |  | Ñvò tính | Löôïng vaät lieäu / 1 m3 beâ toâng |  | Theå tích (m3) |  | Tyû leä troän theo troïng löôïng | Ghi chuù
1 | Caùt | Ñoàng Nai |  |  | Kg | [5 empty] | Xem KQ thí nghieäm caùt | 0 | #REF! | g Caùt | #REF! | #REF!
2 | Ñaù 1x2 | Ñoàng Nai |  |  | Kg | [5 empty] | Xem KQ thí nghieäm ñaù | 0 | #REF! | g ñaù | #REF! | #REF!
3 | Xi maêng | Holcim PCB 40 |  |  | Kg | [5 empty] | Xem KQ thí nghieäm XM | 0 | #REF! | XM | #REF! | #REF!
4 | Nöôùc | Sinh hoaït |  |  | Lít | [5 empty] | Ñoä suït : cm | 0 | #REF! | #REF! |  | #REF!
5 | Phuï gia | Khoâng duøng |  |  | Lít | - |  | - |  | - |  | 0 | #REF!
II./ THÍ NGHIEÄM NEÙN CÖÔØNG ÑOÄ BEÂ TOÂNG
STT | Kích thöôùc maãu (cm) | Ngaøy ñuùc |  | Ngaøy eùp |  | Tuoåi maãu (ngaøy) | Löïc eùp (kN) |  |  |  | Ghi chuù |  |  |  |  | 3 suæ | 6 suûi
1 | 15x15x15 | [10 empty] | Thöù 7 | Caùt | 0.003375 | 0 | 0 | 0
2 | [12 empty] | Ñaù |  | 0 | 0 | 0
3 | [12 empty] | XM |  | 0 | 0 | 0
[9 empty] | Thí nghieäm |  |  |  |  | 2.425
4.215

## 00000000 (hidden)
3