## Km 0 +00 - Km 1 + 50
TOÅNG HOÄI ÑÒA CHAÁT VIEÄT NAM
LIEÂN HIEÄP ÑÒA KYÕ THUAÄT XAÂY DÖÏNG
UNION OF GEOTECHNIC & CONSTRUCTION
78 H2 - Coäng Hoøa - Phöôøng 4 - Quaän Taân Bình - Thaønh phoá Hoà Chí Minh
Soá TN:…………………………./ LAS - XD 377 |  |  |  |  | TP. Hoà Chí Minh, ngaøy 08 thaùng 11 naêm 2008
KEÁT QUAÛ THÍ NGHIEÄM MOÂÑUYN ÑAØN HOÀI (Eñh)
- Ñôn vò yeâu caàu : |  |  | COÂNG TY TNHH HOÀNG HAØ
- Coâng trình : |  |  | ÑOAÏN CHÆNH TUYEÁN TÖØ KM0+000 ÷ KM1+050 ÑÖÔØNG VAØO KHU XÖÛ LYÙ CHAÁT THAÛI RAÉN
- Ñòa ñieåm : |  |  | Huyeän Traûng Bom - Tænh Ñoàng Nai | [6 empty] | chieàu daøi tuyeán | soá ñieåm ño | khoaûng caùch
- Haïng muïc : |  |  | Traõi caùn ñaù 4x6
- Lyù trình kieåm tra : |  |  | Km 0 + 000 ÷ Km 1 + 050 | [6 empty] | 1840 | 97 | 18.77551
- Phöông phaùp thöû : |  |  | 22 TCN 211 - 93
- Ngaøy thí nghieäm : |  |  | 2008-11-07 | [6 empty] | 63.08571 | 29.16667
- Ngöôøi thí nghieäm : |  |  | Ñaëng Tuaán; Nguyeãn Minh Haûi; Traàn Vaên Trôû
- Taûi troïng thí nghieäm töông öùng vôùi caáp aùp löïc P= | [5 empty] | 6.1176 | daN/cm2 |  |  | 6
- Tyû leä caàn : |  | 1:1.5 |  | - Ñöôøng kính taám eùp D = 34 cm
- Coâng thöùc tính:
|  | Eñh = | p x p x D x (1-m2) | [6 empty] | Tyû leä giöõa ñoä luùn dö vaø ñoä luùn ñaø hoài
4 x Lñh
| Vôùi : Heä soá m = 0.30 | [9 empty] | E yeâu caàu = |  | 1270 | daN/cm2
KEÁT QUAÛ ÑO CUÏ THEÅ
STT | Lyù trình thí nghieäm |  | Vò trí thí nghieäm | Soá ñoïc treân TPK ôû traïng thaùi: |  |  | Ñoä luùn dö (mm) | Ñoä luùn ñaøn hoài Lñh (mm) | Moâ ñuyn ñaøn hoài Eñh (daN/cm2) | 0.3 | Ñoä luùn dö | Ñoä luùn ñaøn hoài | % ñaøn hoài
|  |  |  | Ban ñaàu | Coù taûi | Khoâng taûi |  |  |  | <30%
1 | Km 0 + | 040 | Tim | 286 | 366 | 296 | 0.15 | 1.05 | 1415.082448 | 14.29% | 10 | 70 | 87.5 | Tim | 145.082448
2 | Km 0 + | 090 | Traùi | 351 | 441 | 365 | 0.21 | 1.14 | 1303.365 | 18.42% | 14 | 76 | 84.44444 | Traùi | 33.36541
3 | Km 0 + | 140 | Phaûi | 372 | 454 | 383 | 0.165 | 1.065 | 1395.152 | 15.49% | 11 | 71 | 86.58537 | Phaûi | 125.1517
4 | Km 0 + | 190 | Tim | 395 | 471 | 403 | 0.12 | 1.02 | 1456.70252 | 11.76% | 8 | 68 | 89.47368 | Tim | 186.70252
5 | Km 0 + | 240 | Traùi | 416 | 498 | 426 | 0.15 | 1.08 | 1375.775 | 13.89% | 10 | 72 | 87.80488 | Traùi | 105.7746
6 | Km 0 + | 290 | Phaûi | 337 | 414 | 343 | 0.09 | 1.065 | 1395.152 | 8.451% | 6 | 71 | 92.20779 | Phaûi | 125.1517
7 | Km 0 + | 340 | Tim | 402 | 484 | 411 | 0.135 | 1.095 | 1356.928 | 12.33% | 9 | 73 | 89.02439 | Tim | 86.92837
8 | Km 0 + | 390 | Traùi | 458 | 535 | 465 | 0.105 | 1.05 | 1415.082448 | 10% | 7 | 70 | 90.90909 | Traùi | 145.082448
9 | Km 0 + | 440 | Phaûi | 371 | 455 | 383 | 0.18 | 1.08 | 1375.775 | 16.67% | 12 | 72 | 85.71429 | Phaûi | 105.7746
10 | Km 0 + | 490 | Tim | 360 | 442 | 375 | 0.225 | 1.005 | 1478.444 | 22.39% | 15 | 67 | 81.70732 | Tim | 208.4443
11 | Km 0 + | 540 | Traùi | 349 | 428 | 359 | 0.15 | 1.035 | 1435.591 | 14.49% | 10 | 69 | 87.34177 | Traùi | 165.5909
12 | Km 0 + | 590 | Phaûi | 329 | 410 | 336 | 0.105 | 1.11 | 1338.592 | 9.459% | 7 | 74 | 91.35802 | Phaûi | 68.5915
13 | Km 0 + | 640 | Tim | 291 | 368 | 302 | 0.165 | 0.99 | 1500.845 | 16.67% | 11 | 66 | 85.71429 | Tim | 230.845
14 | Km 0 + | 690 | Traùi | 273 | 366 | 291 | 0.27 | 1.125 | 1320.744 | 24% | 18 | 75 | 80.64516 | Traùi | 50.74362
15 | Km 0 + | 740 | Phaûi | 353 | 439 | 366 | 0.195 | 1.095 | 1356.928 | 17.81% | 13 | 73 | 84.88372 | Phaûi | 86.92837
16 | Km 0 + | 790 | Tim | 420 | 509 | 437 | 0.255 | 1.08 | 1375.775 | 23.61% | 17 | 72 | 80.89888 | Tim | 105.7746
17 | Km 0 + | 840 | Traùi | 315 | 403 | 329 | 0.21 | 1.11 | 1338.592 | 18.92% | 14 | 74 | 84.09091 | Traùi | 68.5915
18 | Km 0 + | 890 | Phaûi | 389 | 476 | 401 | 0.18 | 1.125 | 1320.744 | 16% | 12 | 75 | 86.2069 | Phaûi | 50.74362
19 | Km 0 + | 940 | Tim | 372 | 453 | 387 | 0.225 | 0.99 | 1500.845 | 22.73% | 15 | 66 | 81.48148 | Tim | 230.845
20 | Km 0 + | 990 | Traùi | 344 | 427 | 355 | 0.165 | 1.08 | 1375.775 | 15.28% | 11 | 72 | 86.74699 | Traùi | 105.7746
21 | Km 1 + | 030 | Phaûi | 409 | 496 | 423 | 0.21 | 1.095 | 1356.928 | 19.18% | 14 | 73 | 83.90805 | Phaûi | 86.92837
|  | Ghi chuù: | Lyù trình ñieåm ño do ÑVTC cung caáp
LIEÂN HIEÄP ÑÒA KYÕ THUAÄT XAÂY DÖÏNG
Ngöôøi thöïc hieän |  | Soaùt |  |  | P. Phoøng Thí nghieäm |  | GIAÙM ÑOÁC
Ñaëng Tuaán |  | Traàn Vaên Trôû |  |  | Leâ Vieät Höng
Note on K15: giá trị áp lực p
Note on K22: CHU Y : HE SO POATXONG

## CHEP TAY
LIEÂN HIEÄP ÑÒA KYÕ THUAÄT XAÂY DÖÏNG
UNION OF GEOTECHNIC & CONSTRUCTION
78 H2 - Coäng Hoøa - Phöôøng 4 - Quaän Taân Bình - Thaønh phoá Hoà Chí Minh
PHIEÁU GHI THÍ NGHIEÄM MOÂÑUYN ÑAØN HOÀI (Eñh)
- Ñôn vò yeâu caàu : |  |  | COÂNG TY TNHH HOÀNG HAØ
- Coâng trình : |  |  | ÑOAÏN CHÆNH TUYEÁN TÖØ KM0+000 ÷ KM1+050 ÑÖÔØNG VAØO KHU XÖÛ LYÙ CHAÁT THAÛI RAÉN
- Ñòa ñieåm : |  |  | Huyeän Traûng Bom - Tænh Ñoàng Nai |  |  |  |  | chieàu daøi tuyeán | soá ñieåm ño | khoaûng caùch
- Haïng muïc : |  |  | Traõi caùn ñaù 4x6
- Lyù trình kieåm tra : |  |  | Km 0 + 000 ÷ Km 1 + 050 |  |  |  |  | 1840 | 97 | 18.77551
- Phöông phaùp thöû : |  |  | 22 TCN 211 - 93
- Ngaøy thí nghieäm : |  |  | 2008-11-07 |  |  |  |  | 63.08571 | 29.16667
- Ngöôøi thí nghieäm : |  |  | Ñaëng Tuaán; Nguyeãn Minh Haûi; Traàn Vaên Trôû
KEÁT QUAÛ ÑO CUÏ THEÅ
STT | Lyù trình thí nghieäm |  | Vò trí thí nghieäm | Soá ñoïc treân TPK ôû traïng thaùi: |  |  | Ghi chuù | 0.35 | Ñoä luùn dö | Ñoä luùn ñaøn hoài | % ñaøn hoài
|  |  |  | Ban ñaàu | Coù taûi | Khoâng taûi |  | <30%
1 | Km 0 + | 040 | Tim | 286 | 366 | 296 |  | #DIV/0! | 11 | 80 | 87.91209 | Tim | #VALUE!
2 | Km 0 + | 090 | Traùi | 351 | 441 | 365 |  | #DIV/0! | 13 | 92 | 87.61905 | Traùi
3 | Km 0 + | 140 | Phaûi | 372 | 454 | 383 |  | #DIV/0! | 12 | 76 | 86.36364 | Phaûi
4 | Km 0 + | 190 | Tim | 395 | 471 | 403 |  | #DIV/0! | 15 | 72 | 82.75862 | Tim
5 | Km 0 + | 240 | Traùi | 416 | 498 | 426 |  | #DIV/0! | 12 | 78 | 86.66667 | Traùi
6 | Km 0 + | 290 | Phaûi | 337 | 414 | 343 |  | #DIV/0! | 13 | 82 | 86.31579 | Phaûi
7 | Km 0 + | 340 | Tim | 402 | 484 | 411 |  | #DIV/0! | 10 | 74 | 88.09524 | Tim
8 | Km 0 + | 390 | Traùi | 458 | 535 | 465 |  | #DIV/0! | 16 | 91 | 85.04673 | Traùi
9 | Km 0 + | 440 | Phaûi | 371 | 455 | 383 |  | #DIV/0! | 12 | 82 | 87.23404 | Phaûi
10 | Km 0 + | 490 | Tim | 360 | 442 | 375 |  | #DIV/0! | 14 | 76 | 84.44444 | Tim
11 | Km 0 + | 540 | Traùi | 349 | 428 | 359 |  | #DIV/0! | 13 | 79 | 85.86957 | Traùi
12 | Km 0 + | 590 | Phaûi | 329 | 410 | 336 |  | #DIV/0! | 15 | 96 | 86.48649 | Phaûi
13 | Km 0 + | 640 | Tim | 291 | 368 | 302 |  | #DIV/0! | 10 | 83 | 89.24731 | Tim
14 | Km 0 + | 690 | Traùi | 273 | 366 | 291 |  | #DIV/0! | 12 | 90 | 88.23529 | Traùi
15 | Km 0 + | 740 | Phaûi | 353 | 439 | 366 |  | #DIV/0! | 14 | 79 | 84.94624 | Phaûi
16 | Km 0 + | 790 | Tim | 420 | 509 | 437 |  | #DIV/0! | 12 | 82 | 87.23404 | Tim
17 | Km 0 + | 840 | Traùi | 315 | 403 | 329 |  | #DIV/0! | 16 | 77 | 82.7957 | Traùi
18 | Km 0 + | 890 | Phaûi | 389 | 476 | 401 |  | #DIV/0! | 11 | 80 | 87.91209 | Phaûi
19 | Km 0 + | 940 | Tim | 372 | 453 | 387 |  | #DIV/0! | 10 | 73 | 87.95181 | Tim
20 | Km 0 + | 990 | Traùi | 344 | 427 | 355 |  | #DIV/0! | 14 | 81 | 85.26316 | Traùi
21 | Km 1 + | 030 | Phaûi | 409 | 496 | 423 |  | #DIV/0! | 15 | 80 | 84.21053 | Phaûi
22
23
24
25
…………………………, ngaøy thaùng naêm 2008
Ngöôøi thöïc hieän
Ñaëng Tuaán
Note on K14: CHU Y : HE SO POATXONG

## Km 0 +00 - Km 1 + 50 (2)
TOÅNG HOÄI ÑÒA CHAÁT VIEÄT NAM
LIEÂN HIEÄP ÑÒA KYÕ THUAÄT XAÂY DÖÏNG
UNION OF GEOTECHNIC & CONSTRUCTION
78 H2 - Coäng Hoøa - Phöôøng 4 - Quaän Taân Bình - Thaønh phoá Hoà Chí Minh
Soá TN:…………………………./ LAS - XD 377 |  |  |  |  | TP. Hoà Chí Minh, ngaøy thaùng naêm 2008
KEÁT QUAÛ THÍ NGHIEÄM MOÂÑUYN ÑAØN HOÀI (Eñh)
- Ñôn vò yeâu caàu : |  |  | COÂNG TY TNHH HOÀNG HAØ
- Coâng trình : |  |  | ÑOAÏN CHÆNH TUYEÁN TÖØ KM0+000 ÷ KM1+050 ÑÖÔØNG VAØO KHU XÖÛ LYÙ CHAÁT THAÛI RAÉN
- Ñòa ñieåm : |  |  | Huyeän Traûng Bom - Tænh Ñoàng Nai | [6 empty] | chieàu daøi tuyeán | soá ñieåm ño | khoaûng caùch
- Haïng muïc : |  |  | Neàn ñöôøng ñaép caáp phoái soûi ñoû (Lôùp 5 - Hoaøn thieän)
- Lyù trình kieåm tra : |  |  | Km 0 + 000 ÷ Km 1 + 050 | [6 empty] | 1840 | 97 | 18.77551
- Phöông phaùp thöû : |  |  | 22 TCN 211 - 93
- Ngaøy thí nghieäm : |  |  | 2008-10-28 | [6 empty] | 63.08571 | 29.16667
- Ngöôøi thí nghieäm : |  |  | Ñaëng Tuaán; Nguyeãn Minh Haûi; Traàn Vaên Trôû
- Taûi troïng thí nghieäm töông öùng vôùi caáp aùp löïc P= | [5 empty] | 6.1176 | daN/cm2 |  |  | 6
- Tyû leä caàn : |  | 1:1.5 |  | - Ñöôøng kính taám eùp D = 34 cm
- Coâng thöùc tính:
|  | Eñh = | p x p x D x (1-m2) | [6 empty] | Tyû leä giöõa ñoä luùn dö vaø ñoä luùn ñaø hoài
4 x Lñh
| Vôùi : Heä soá m = 0.30 | [9 empty] | E yeâu caàu = |  | 1530 | daN/cm2
KEÁT QUAÛ ÑO CUÏ THEÅ
STT | Lyù trình thí nghieäm |  | Vò trí thí nghieäm | Soá ñoïc treân TPK ôû traïng thaùi: |  |  | Ñoä luùn dö (mm) | Ñoä luùn ñaøn hoài Lñh (mm) | Moâ ñuyn ñaøn hoài Eñh (kG/cm2) | 0.3 | Ñoä luùn dö | Ñoä luùn ñaøn hoài | % ñaøn hoài
|  |  |  | Ban ñaàu | Coù taûi | Khoâng taûi |  |  |  | <30%
1 | Km 0 + | 020 | Tim | 359 | 424 | 370 | 0.165 | 0.81 | 1834.366 | 20.37% | 11 | 54 | 83.07692 | Tim | #VALUE!
2 | Km 0 + | 070 | Traùi | 518 | 581 | 531 | 0.195 | 0.75 | 1981.115 | 26% | 13 | 50 | 79.36508 | Traùi
3 | Km 0 + | 120 | Phaûi | 342 | 440 | 354 | 0.18 | 1.29 | 1151.811 | 13.95% | 12 | 86 | 87.7551 | Phaûi
4 | Km 0 + | 170 | Tim | 338 | 435 | 353 | 0.225 | 1.23 | 1207.997 | 18.29% | 15 | 82 | 84.53608 | Tim
5 | Km 0 + | 220 | Traùi | 375 | 477 | 387 | 0.18 | 1.35 | 1100.62 | 13.33% | 12 | 90 | 88.23529 | Traùi
6 | Km 0 + | 270 | Phaûi | 426 | 524 | 439 | 0.195 | 1.275 | 1165.362016 | 15.29% | 13 | 85 | 86.73469 | Phaûi
7 | Km 0 + | 320 | Tim | 407 | 501 | 417 | 0.15 | 1.26 | 1179.235 | 11.9% | 10 | 84 | 89.3617 | Tim
8 | Km 0 + | 370 | Traùi | 447 | 549 | 463 | 0.24 | 1.29 | 1151.811 | 18.6% | 16 | 86 | 84.31373 | Traùi
9 | Km 0 + | 420 | Phaûi | 505 | 600 | 517 | 0.18 | 1.245 | 1193.443 | 14.46% | 12 | 83 | 87.36842 | Phaûi
10 | Km 0 + | 470 | Tim | 319 | 424 | 333 | 0.21 | 1.365 | 1088.52496 | 15.38% | 14 | 91 | 86.66667 | Tim
11 | Km 0 + | 520 | Traùi | 289 | 387 | 302 | 0.195 | 1.275 | 1165.362016 | 15.29% | 13 | 85 | 86.73469 | Traùi
12 | Km 0 + | 570 | Phaûi | 280 | 388 | 295 | 0.225 | 1.395 | 1065.116 | 16.13% | 15 | 93 | 86.11111 | Phaûi
13 | Km 0 + | 620 | Tim | 264 | 361 | 274 | 0.15 | 1.305 | 1138.572 | 11.49% | 10 | 87 | 89.69072 | Tim
14 | Km 0 + | 670 | Traùi | 340 | 442 | 352 | 0.18 | 1.35 | 1100.62 | 13.33% | 12 | 90 | 88.23529 | Traùi
15 | Km 0 + | 720 | Phaûi | 337 | 447 | 351 | 0.21 | 1.44 | 1031.831 | 14.58% | 14 | 96 | 87.27273 | Phaûi
16 | Km 0 + | 770 | Tim | 295 | 389 | 307 | 0.18 | 1.23 | 1207.997 | 14.63% | 12 | 82 | 87.23404 | Tim
17 | Km 0 + | 820 | Traùi | 371 | 462 | 387 | 0.24 | 1.125 | 1320.744 | 21.33% | 16 | 75 | 82.41758 | Traùi
18 | Km 0 + | 870 | Phaûi | 346 | 443 | 357 | 0.165 | 1.29 | 1151.811 | 12.79% | 11 | 86 | 88.65979 | Phaûi
19 | Km 0 + | 920 | Tim | 301 | 393 | 311 | 0.15 | 1.23 | 1207.997 | 12.2% | 10 | 82 | 89.13043 | Tim
20 | Km 0 + | 970 | Traùi | 252 | 354 | 266 | 0.21 | 1.32 | 1125.634 | 15.91% | 14 | 88 | 86.27451 | Traùi
21 | Km 1 + | 020 | Phaûi | 413 | 515 | 428 | 0.225 | 1.305 | 1138.572 | 17.24% | 15 | 87 | 85.29412 | Phaûi
|  | Ghi chuù: | Lyù trình ñieåm ño do ÑVTC cung caáp
LIEÂN HIEÄP ÑÒA KYÕ THUAÄT XAÂY DÖÏNG
Ngöôøi thöïc hieän |  | Soaùt |  |  | P. Phoøng Thí nghieäm |  | GIAÙM ÑOÁC
Ñaëng Tuaán |  | Traàn Vaên Trôû |  |  | Leâ Vieät Höng
Note on K15: giá trị áp lực p
Note on K22: CHU Y : HE SO POATXONG

## 00000000 (hidden)
3