## Km 0 +00 - Km 1 + 50
Soá TN:…………………………./ LAS - XD 377 |  |  |  |  | TP. Hoà Chí Minh, ngaøy 10 thaùng 12 naêm 2008
KEÁT QUAÛ THÍ NGHIEÄM MOÂÑUYN ÑAØN HOÀI (Eñh)
- Ñôn vò yeâu caàu : |  |  | COÂNG TY TNHH HOÀNG HAØ
- Coâng trình : |  |  | ÑOAÏN CHÆNH TUYEÁN TÖØ KM0+000 ÷ KM1+050 ÑÖÔØNG VAØO KHU XÖÛ LYÙ CHAÁT THAÛI RAÉN
- Ñòa ñieåm : |  |  | Huyeän Traûng Bom - Tænh Ñoàng Nai | [6 empty] | chieàu daøi tuyeán | soá ñieåm ño | khoaûng caùch
- Haïng muïc : |  |  | Traõi caùn BTNN maët ñöôøng (BTN C15)
- Lyù trình kieåm tra : |  |  | Km 0 + 000 ÷ Km 1 + 050 | [6 empty] | 1840 | 97 | 18.77551
- Phöông phaùp thöû : |  |  | 22 TCN 211 - 93
- Ngaøy thí nghieäm : |  |  | 2008-12-08 | [6 empty] | 63.08571 | 29.16667
- Ngöôøi thí nghieäm : |  |  | Ñaëng Tuaán; Nguyeãn Minh Haûi; Leâ Coâng Chieán
- Taûi troïng thí nghieäm töông öùng vôùi caáp aùp löïc P= | [5 empty] | 6.1176 | daN/cm2 |  |  | 6
- Tyû leä caàn : |  | 1:1.5 |  | - Ñöôøng kính taám eùp D = 34 cm
- Coâng thöùc tính:
|  | Eñh = | p x p x D x (1-m2) | [6 empty] | Tyû leä giöõa ñoä luùn dö vaø ñoä luùn ñaø hoài
4 x Lñh
| Vôùi : Heä soá m = 0.30 | [9 empty] | E yeâu caàu = |  | 1530 | daN/cm2
KEÁT QUAÛ ÑO CUÏ THEÅ
STT | Lyù trình thí nghieäm |  | Vò trí thí nghieäm | Soá ñoïc treân TPK ôû traïng thaùi: |  |  | Ñoä luùn dö (mm) | Ñoä luùn ñaøn hoài Lñh (mm) | Moâ ñuyn ñaøn hoài Eñh (daN/cm2) | 0.3 | Ñoä luùn dö | Ñoä luùn ñaøn hoài | % ñaøn hoài
|  |  |  | Ban ñaàu | Coù taûi | Khoâng taûi |  |  |  | <30%
1 | Km 0 + | 020 | Phaûi | 315 | 382 | 320 | 0.075 | 0.93 | 1597.674 | 8.065% | 5 | 62 | 92.53731 | Phaûi | 67.67373
2 | Km 0 + | 070 | Traùi | 362 | 426 | 369 | 0.105 | 0.855 | 1737.821 | 12.28% | 7 | 57 | 89.0625 | Traùi | 207.8206
3 | Km 0 + | 120 | Tim | 328 | 391 | 332 | 0.06 | 0.885 | 1678.911 | 6.78% | 4 | 59 | 93.65079 | Tim | 148.9114
4 | Km 0 + | 170 | Phaûi | 291 | 360 | 300 | 0.135 | 0.9 | 1650.93 | 15% | 9 | 60 | 86.95652 | Phaûi | 120.9295 | *
5 | Km 0 + | 220 | Traùi | 406 | 473 | 412 | 0.09 | 0.915 | 1623.865 | 9.836% | 6 | 61 | 91.04478 | Traùi | 93.8651
6 | Km 0 + | 270 | Tim | 338 | 406 | 346 | 0.12 | 0.9 | 1650.93 | 13.33% | 8 | 60 | 88.23529 | Tim | 120.9295
7 | Km 0 + | 320 | Phaûi | 265 | 339 | 277 | 0.18 | 0.93 | 1597.674 | 19.35% | 12 | 62 | 83.78378 | Phaûi | 67.67373
8 | Km 0 + | 370 | Traùi | 241 | 306 | 248 | 0.105 | 0.87 | 1707.858 | 12.07% | 7 | 58 | 89.23077 | Traùi | 177.8581
9 | Km 0 + | 420 | Tim | 389 | 450 | 394 | 0.075 | 0.84 | 1768.85306 | 8.929% | 5 | 56 | 91.80328 | Tim | 238.85306
10 | Km 0 + | 470 | Phaûi | 465 | 533 | 473 | 0.12 | 0.9 | 1650.93 | 13.33% | 8 | 60 | 88.23529 | Phaûi | 120.9295 | **
11 | Km 0 + | 520 | Traùi | 428 | 493 | 435 | 0.105 | 0.87 | 1707.858 | 12.07% | 7 | 58 | 89.23077 | Traùi | 177.8581 | *
12 | Km 0 + | 570 | Tim | 401 | 469 | 407 | 0.09 | 0.93 | 1597.674 | 9.677% | 6 | 62 | 91.17647 | Tim | 67.67373
13 | Km 0 + | 620 | Phaûi | 392 | 458 | 397 | 0.075 | 0.915 | 1623.865 | 8.197% | 5 | 61 | 92.42424 | Phaûi | 93.8651 | **
14 | Km 0 + | 670 | Traùi | 287 | 355 | 296 | 0.135 | 0.885 | 1678.911 | 15.25% | 9 | 59 | 86.76471 | Traùi | 148.9114
15 | Km 0 + | 720 | Tim | 265 | 332 | 275 | 0.15 | 0.855 | 1737.821 | 17.54% | 10 | 57 | 85.07463 | Tim | 207.8206
16 | Km 0 + | 770 | Phaûi | 315 | 382 | 322 | 0.105 | 0.9 | 1650.93 | 11.67% | 7 | 60 | 89.55224 | Phaûi | 120.9295
17 | Km 0 + | 820 | Traùi | 337 | 402 | 343 | 0.09 | 0.885 | 1678.911 | 10.17% | 6 | 59 | 90.76923 | Traùi | 148.9114
18 | Km 0 + | 870 | Tim | 263 | 330 | 272 | 0.135 | 0.87 | 1707.858 | 15.52% | 9 | 58 | 86.56716 | Tim | 177.8581
19 | Km 0 + | 920 | Phaûi | 341 | 406 | 349 | 0.12 | 0.855 | 1737.821 | 14.04% | 8 | 57 | 87.69231 | Phaûi | 207.8206 | **
20 | Km 0 + | 970 | Traùi | 380 | 452 | 391 | 0.165 | 0.915 | 1623.865 | 18.03% | 11 | 61 | 84.72222 | Traùi | 93.8651
21 | Km 1 + | 020 | Tim | 324 | 388 | 331 | 0.105 | 0.855 | 1737.821 | 12.28% | 7 | 57 | 89.0625 | Tim | 207.8206
|  | Ghi chuù: | Lyù trình ñieåm ño do ÑVTC cung caáp
LIEÂN HIEÄP ÑÒA KYÕ THUAÄT XAÂY DÖÏNG
Ngöôøi thöïc hieän |  | Soaùt |  |  | P. Phoøng Thí nghieäm |  | GIAÙM ÑOÁC
Ñaëng Tuaán |  | Traàn Vaên Trôû |  |  | Leâ Vieät Höng
Note on K15: giá trị áp lực p
Note on K22: CHU Y : HE SO POATXONG

## CHEP TAY
LIEÂN HIEÄP ÑÒA KYÕ THUAÄT XAÂY DÖÏNG
UNION OF GEOTECHNIC & CONSTRUCTION
78 H2 - Coäng Hoøa - Phöôøng 4 - Quaän Taân Bình - Thaønh phoá Hoà Chí Minh
PHIEÁU GHI THÍ NGHIEÄM MOÂÑUYN ÑAØN HOÀI (Eñh)
- Ñôn vò yeâu caàu : |  |  | COÂNG TY TNHH HOÀNG HAØ
- Coâng trình : |  |  | ÑOAÏN CHÆNH TUYEÁN TÖØ KM0+000 ÷ KM1+050 ÑÖÔØNG VAØO KHU XÖÛ LYÙ CHAÁT THAÛI RAÉN
- Ñòa ñieåm : |  |  | Huyeän Traûng Bom - Tænh Ñoàng Nai |  |  |  |  | chieàu daøi tuyeán | soá ñieåm ño | khoaûng caùch
- Haïng muïc : |  |  | Traõi caùn BTNN maët ñöôøng (BTN C15)
- Lyù trình kieåm tra : |  |  | Km 0 + 000 ÷ Km 1 + 050 |  |  |  |  | 1840 | 97 | 18.77551
- Phöông phaùp thöû : |  |  | 22 TCN 211 - 93
- Ngaøy thí nghieäm : |  |  | 2008-12-08 |  |  |  |  | 63.08571 | 29.16667
- Ngöôøi thí nghieäm : |  |  | Ñaëng Tuaán; Nguyeãn Minh Haûi; Traàn Vaên Trôû
KEÁT QUAÛ ÑO CUÏ THEÅ
STT | Lyù trình thí nghieäm |  | Vò trí thí nghieäm | Soá ñoïc treân TPK ôû traïng thaùi: |  |  | Ghi chuù | 0.35 | Ñoä luùn dö | Ñoä luùn ñaøn hoài | % ñaøn hoài
|  |  |  | Ban ñaàu | Coù taûi | Khoâng taûi |  | <30%
1 | Km 0 + | 020 | Phaûi | 315 | 382 | 320 |  | #DIV/0! | 11 | 80 | 87.91209 | Phaûi | #VALUE!
2 | Km 0 + | 070 | Traùi | 362 | 426 | 369 |  | #DIV/0! | 13 | 92 | 87.61905 | Traùi
3 | Km 0 + | 120 | Tim | 328 | 391 | 332 |  | #DIV/0! | 12 | 76 | 86.36364 | Tim
4 | Km 0 + | 170 | Phaûi | 291 | 360 | 300 |  | #DIV/0! | 15 | 72 | 82.75862 | Phaûi
5 | Km 0 + | 220 | Traùi | 406 | 473 | 412 |  | #DIV/0! | 12 | 78 | 86.66667 | Traùi
6 | Km 0 + | 270 | Tim | 338 | 406 | 346 |  | #DIV/0! | 13 | 82 | 86.31579 | Tim
7 | Km 0 + | 320 | Phaûi | 265 | 339 | 277 |  | #DIV/0! | 10 | 74 | 88.09524 | Phaûi
8 | Km 0 + | 370 | Traùi | 241 | 306 | 248 |  | #DIV/0! | 16 | 91 | 85.04673 | Traùi
9 | Km 0 + | 420 | Tim | 389 | 450 | 394 |  | #DIV/0! | 12 | 82 | 87.23404 | Tim
10 | Km 0 + | 470 | Phaûi | 465 | 533 | 473 |  | #DIV/0! | 14 | 76 | 84.44444 | Phaûi
11 | Km 0 + | 520 | Traùi | 428 | 493 | 435 |  | #DIV/0! | 13 | 79 | 85.86957 | Traùi
12 | Km 0 + | 570 | Tim | 401 | 469 | 407 |  | #DIV/0! | 15 | 96 | 86.48649 | Tim
13 | Km 0 + | 620 | Phaûi | 392 | 458 | 397 |  | #DIV/0! | 10 | 83 | 89.24731 | Phaûi
14 | Km 0 + | 670 | Traùi | 287 | 355 | 296 |  | #DIV/0! | 12 | 90 | 88.23529 | Traùi
15 | Km 0 + | 720 | Tim | 265 | 332 | 275 |  | #DIV/0! | 14 | 79 | 84.94624 | Tim
16 | Km 0 + | 770 | Phaûi | 315 | 382 | 322 |  | #DIV/0! | 12 | 82 | 87.23404 | Phaûi
17 | Km 0 + | 820 | Traùi | 337 | 402 | 343 |  | #DIV/0! | 16 | 77 | 82.7957 | Traùi
18 | Km 0 + | 870 | Tim | 263 | 330 | 272 |  | #DIV/0! | 11 | 80 | 87.91209 | Tim
19 | Km 0 + | 920 | Phaûi | 341 | 406 | 349 |  | #DIV/0! | 10 | 73 | 87.95181 | Phaûi
20 | Km 0 + | 970 | Traùi | 380 | 452 | 391 |  | #DIV/0! | 14 | 81 | 85.26316 | Traùi
21 | Km 1 + | 020 | Tim | 324 | 388 | 331 |  | #DIV/0! | 15 | 80 | 84.21053 | Tim
22
23
24
25
…………………………, ngaøy thaùng naêm 2008
Ngöôøi thöïc hieän
Ñaëng Tuaán
Note on K14: CHU Y : HE SO POATXONG

## Km 0 +00 - Km 1 + 50 (2)
TOÅNG HOÄI ÑÒA CHAÁT VIEÄT NAM
LIEÂN HIEÄP ÑÒA KYÕ THUAÄT XAÂY DÖÏNG
UNION OF GEOTECHNIC & CONSTRUCTION
78 H2 - Coäng Hoøa - Phöôøng 4 - Quaän Taân Bình - Thaønh phoá Hoà Chí Minh
Soá TN:…………………………./ LAS - XD 377 |  |  |  |  | TP. Hoà Chí Minh, ngaøy thaùng naêm 2008
KEÁT QUAÛ THÍ NGHIEÄM MOÂÑUYN ÑAØN HOÀI (Eñh)
- Ñôn vò yeâu caàu : |  |  | COÂNG TY TNHH HOÀNG HAØ
- Coâng trình : |  |  | ÑOAÏN CHÆNH TUYEÁN TÖØ KM0+000 ÷ KM1+050 ÑÖÔØNG VAØO KHU XÖÛ LYÙ CHAÁT THAÛI RAÉN
- Ñòa ñieåm : |  |  | Huyeän Traûng Bom - Tænh Ñoàng Nai | [6 empty] | chieàu daøi tuyeán | soá ñieåm ño | khoaûng caùch
- Haïng muïc : |  |  | Neàn ñöôøng ñaép caáp phoái soûi ñoû (Lôùp 5 - Hoaøn thieän)
- Lyù trình kieåm tra : |  |  | Km 0 + 000 ÷ Km 1 + 050 | [6 empty] | 1840 | 97 | 18.77551
- Phöông phaùp thöû : |  |  | 22 TCN 211 - 93
- Ngaøy thí nghieäm : |  |  | 2008-10-28 | [6 empty] | 63.08571 | 29.16667
- Ngöôøi thí nghieäm : |  |  | Ñaëng Tuaán; Nguyeãn Minh Haûi; Traàn Vaên Trôû
- Taûi troïng thí nghieäm töông öùng vôùi caáp aùp löïc P= | [5 empty] | 6.1176 | daN/cm2 |  |  | 6
- Tyû leä caàn : |  | 1:1.5 |  | - Ñöôøng kính taám eùp D = 34 cm
- Coâng thöùc tính:
|  | Eñh = | p x p x D x (1-m2) | [6 empty] | Tyû leä giöõa ñoä luùn dö vaø ñoä luùn ñaø hoài
4 x Lñh
| Vôùi : Heä soá m = 0.30 | [9 empty] | E yeâu caàu = |  | 1530 | daN/cm2
KEÁT QUAÛ ÑO CUÏ THEÅ
STT | Lyù trình thí nghieäm |  | Vò trí thí nghieäm | Soá ñoïc treân TPK ôû traïng thaùi: |  |  | Ñoä luùn dö (mm) | Ñoä luùn ñaøn hoài Lñh (mm) | Moâ ñuyn ñaøn hoài Eñh (kG/cm2) | 0.3 | Ñoä luùn dö | Ñoä luùn ñaøn hoài | % ñaøn hoài
|  |  |  | Ban ñaàu | Coù taûi | Khoâng taûi |  |  |  | <30%
1 | Km 0 + | 020 | Tim | 359 | 424 | 370 | 0.165 | 0.81 | 1834.366 | 20.37% | 11 | 54 | 83.07692 | Tim | #VALUE!
2 | Km 0 + | 070 | Traùi | 518 | 581 | 531 | 0.195 | 0.75 | 1981.115 | 26% | 13 | 50 | 79.36508 | Traùi
3 | Km 0 + | 120 | Phaûi | 342 | 440 | 354 | 0.18 | 1.29 | 1151.811 | 13.95% | 12 | 86 | 87.7551 | Phaûi
4 | Km 0 + | 170 | Tim | 338 | 435 | 353 | 0.225 | 1.23 | 1207.997 | 18.29% | 15 | 82 | 84.53608 | Tim
5 | Km 0 + | 220 | Traùi | 375 | 477 | 387 | 0.18 | 1.35 | 1100.62 | 13.33% | 12 | 90 | 88.23529 | Traùi
6 | Km 0 + | 270 | Phaûi | 426 | 524 | 439 | 0.195 | 1.275 | 1165.362016 | 15.29% | 13 | 85 | 86.73469 | Phaûi
7 | Km 0 + | 320 | Tim | 407 | 501 | 417 | 0.15 | 1.26 | 1179.235 | 11.9% | 10 | 84 | 89.3617 | Tim
8 | Km 0 + | 370 | Traùi | 447 | 549 | 463 | 0.24 | 1.29 | 1151.811 | 18.6% | 16 | 86 | 84.31373 | Traùi
9 | Km 0 + | 420 | Phaûi | 505 | 600 | 517 | 0.18 | 1.245 | 1193.443 | 14.46% | 12 | 83 | 87.36842 | Phaûi
10 | Km 0 + | 470 | Tim | 319 | 424 | 333 | 0.21 | 1.365 | 1088.52496 | 15.38% | 14 | 91 | 86.66667 | Tim
11 | Km 0 + | 520 | Traùi | 289 | 387 | 302 | 0.195 | 1.275 | 1165.362016 | 15.29% | 13 | 85 | 86.73469 | Traùi
12 | Km 0 + | 570 | Phaûi | 280 | 388 | 295 | 0.225 | 1.395 | 1065.116 | 16.13% | 15 | 93 | 86.11111 | Phaûi
13 | Km 0 + | 620 | Tim | 264 | 361 | 274 | 0.15 | 1.305 | 1138.572 | 11.49% | 10 | 87 | 89.69072 | Tim
14 | Km 0 + | 670 | Traùi | 340 | 442 | 352 | 0.18 | 1.35 | 1100.62 | 13.33% | 12 | 90 | 88.23529 | Traùi
15 | Km 0 + | 720 | Phaûi | 337 | 447 | 351 | 0.21 | 1.44 | 1031.831 | 14.58% | 14 | 96 | 87.27273 | Phaûi
16 | Km 0 + | 770 | Tim | 295 | 389 | 307 | 0.18 | 1.23 | 1207.997 | 14.63% | 12 | 82 | 87.23404 | Tim
17 | Km 0 + | 820 | Traùi | 371 | 462 | 387 | 0.24 | 1.125 | 1320.744 | 21.33% | 16 | 75 | 82.41758 | Traùi
18 | Km 0 + | 870 | Phaûi | 346 | 443 | 357 | 0.165 | 1.29 | 1151.811 | 12.79% | 11 | 86 | 88.65979 | Phaûi
19 | Km 0 + | 920 | Tim | 301 | 393 | 311 | 0.15 | 1.23 | 1207.997 | 12.2% | 10 | 82 | 89.13043 | Tim
20 | Km 0 + | 970 | Traùi | 252 | 354 | 266 | 0.21 | 1.32 | 1125.634 | 15.91% | 14 | 88 | 86.27451 | Traùi
21 | Km 1 + | 020 | Phaûi | 413 | 515 | 428 | 0.225 | 1.305 | 1138.572 | 17.24% | 15 | 87 | 85.29412 | Phaûi
|  | Ghi chuù: | Lyù trình ñieåm ño do ÑVTC cung caáp
LIEÂN HIEÄP ÑÒA KYÕ THUAÄT XAÂY DÖÏNG
Ngöôøi thöïc hieän |  | Soaùt |  |  | P. Phoøng Thí nghieäm |  | GIAÙM ÑOÁC
Ñaëng Tuaán |  | Traàn Vaên Trôû |  |  | Leâ Vieät Höng
Note on K15: giá trị áp lực p
Note on K22: CHU Y : HE SO POATXONG

## 00000000 (hidden)
3