## Ket qua-1
TOÅNG HOÄI ÑÒA CHAÁT VIEÄT NAM
LIEÂN HIEÄP ÑÒA KYÕ THUAÄT XAÂY DÖÏNG
UNION OF GEOTECHNIC & CONSTRUCTION
72 Leâ Trung Nghóa - Phöôøng 12 - Q. Taân Bình - Thaønh phoá Hoà Chí Minh
Soá TN :…………………….../LAS XD 377 | [7 empty] | TP.HCM, ngaøy thaùng naêm 2009
KEÁT QUAÛ THÍ NGHIEÄM XI MAÊNG
- | Cô quan yeâu caàu |  | : | COÂNG TY TNHH VAÂN BAÛO ÑÒNH
- | Coâng trình |  | : | SÖÛA CHÖÕA COÁNG BÌNH SÔN TREÂN TUYEÁN ÑT 769
- | Ñòa ñieåm Xaây döïng |  | : | Huyeän Long Thaønh, Tænh Ñoàng Nai
- | Haïng muïc |  | : | Duøng chung cho taát caû caùc haïng muïc
- | Nguoàn goác maãu |  | : | Laáy maãu taïi coâng tröôøng (Coù bieân baûn keøm theo)
- | Vaät lieäu thí nghieäm |  | : | Ximaêng Haø Tieân 1 PCB40
- | Ngöôøi thí nghieäm |  | : | : Ks Nguyeãn Minh Haûi; Tnv Ñaëng Tuaán; Phaïm Xuaân Vieät
- | Ngaøy laáy maãu |  | : | 2009-01-23 |  | - Ngaøy thí nghieäm : |  |  | 23 ÷ 24/01/2009 |  |  | Thöù 6
- | Ngöôøi thí nghieäm |  | : | Phaïm Xuaân Vieät, Ñaëng Tuaán, Traàn Vaên Trôû, Nguyeãn Minh Haûi
KEÁT QUAÛ CAÙC CHÆ TIEÂU THÍ NGHIEÄM
| CHÆ TIEÂU THÍ NGHIEÄM |  |  |  | ÑÔN VÒ TÍNH |  | PHÖÔNG PHAÙP THÖÛ |  |  | KEÁT QUAÛ THÖÛ
| 1, Thôøi gian baét ñaàu ninh keát |  |  |  | (phuùt) |  |  | TCVN 6017-95 |  | 115
| 2, Thôøi gian keát thuùc ninh keát |  |  |  | (phuùt) |  |  | TCVN 6017-95 |  | 205
| 3, Ñoä deûo tieâu chuaån N/X |  |  |  | (%) |  |  | TCVN 6017-95 |  | 29.5
| 4, Khoái löôïng rieâng |  |  |  | (g/cm3) |  |  | TCVN 4030-85 |  | 3.1
KEÁT QUAÛ THÖÛ (TCVN 3736 - 82)
| Soá TT | Maãu thí nghieäm |  | Kích thöôùc maãu (cm) | Löïc eùp maãu (kG) |  |  |  | Cöôøng ñoä khaùng neùn (kG/cm2)
[5 empty] | Maãu chöng |  | Maãu khoâng chöng |  | Maãu chöng |  | Maãu khoâng chöng
| 01 | Xi maêng HAØ TIEÂN 1 PCB40 |  | 2x2x2 | 2160 |  | 1140 |  | 540 |  | 285 | 4 | 4200 | 1050
| 02 |  |  |  | 2200 |  | 1180 |  | 550 |  | 295
| 03 |  |  |  | 2180 |  | 1200 |  | 545 |  | 300 |  |  | 100 | h | k
| 04 |  |  |  | 2160 |  | 1220 |  | 540 |  | 305 |  |  | 2200 | 1 | 1.15
| 05 |  |  |  | 2150 |  | 1160 |  | 537.5 |  | 290 | 100 |  | 1180 | 1.1 | 1.07
| 06 |  |  |  | 2170 |  | 1200 |  | 542.5 |  | 300 | 95 | 100 | 0 | 1.2 | 1
* Cöôøng ñoä trung bình maãu chöng Rch = |  |  |  |  | 542.5 | *Cöôøng ñoä trung bình maãu khoâng chöng Ro = |  |  |  |  | 295.8333 |  |  |  | 1.3 | 0.97
* Heä soá = Rch/Ro = |  |  |  | 1.8 |  |  |  |  | * Heä soá K = |  | 0.94 |  |  |  | 1.4 | 0.96
* Cöôøng ñoä maùc xi maêng thöïc teá R28 = K.Rch = | [6 empty] | 543 x 0.94 = |  | 509.95 | kG/cm2 |  | 80 | 95 | 550 | 1.5 | 0.95
LIEÂN HIEÄP ÑÒA KYÕ THUAÄT XAÂY DÖÏNG
Thí nghieäm |  | Soaùt |  |  | P. Phoøng Thí nghieäm |  |  |  | GIAÙM ÑOÁC
Ñaëng Tuaán |  | Traàn Vaên Trôû |  |  | Leâ Vieät Höng
n | k
1 | 1.15
1.1 | 1.07
1.2 | 1
1.3 | 0.97
1.4 | 0.96
1.5 | 0.95
1.6 | 0.95
1.7 | 0.94
1.8 | 0.94
1.9 | 0.93
2 | 0.93
2.1 | 0.92
2.2 | 0.92

## CHEP TAY
LIEÂN HIEÄP ÑÒA KYÕ THUAÄT XAÂY DÖÏNG
UNION OF GEOTECHNIC & CONSTRUCTION
78 H2 - Coäng Hoøa - P4 - Q. Taân Bình,': 08.2937123 , Fax: 08.8111858
KEÁT QUAÛ THÍ NGHIEÄM XI MAÊNG
- | Cô quan yeâu caàu |  | COÂNG TY TNHH VAÂN BAÛO ÑÒNH
- | Coâng trình |  | SÖÛA CHÖÕA COÁNG BÌNH SÔN TREÂN TUYEÁN ÑT 769
- | Ñòa ñieåm Xaây döïng |  | Huyeän Long Thaønh, Tænh Ñoàng Nai
- | Haïng muïc |  | Duøng chung cho taát caû caùc haïng muïc
- | Nguoàn goác maãu |  | Laáy maãu taïi coâng tröôøng (Coù bieân baûn keøm theo)
- | Vaät lieäu thí nghieäm |  | Ximaêng Haø Tieân 1 PCB40
- | Ngöôøi thí nghieäm |  | : Ks Nguyeãn Minh Haûi; Tnv Ñaëng Tuaán; Phaïm Xuaân Vieät
- | Ngaøy laáy maãu |  | 2009-01-23 |  |  | - Ngaøy thí nghieäm |  | : | 23 ÷ 24/01/2009
KEÁT QUAÛ CAÙC CHÆ TIEÂU THÍ NGHIEÄM
| CHÆ TIEÂU THÍ NGHIEÄM |  |  | ÑÔN VÒ TÍNH |  | PHÖÔNG PHAÙP THÖÛ |  |  | KEÁT QUAÛ THÖÛ
| 1, Thôøi gian baét ñaàu ninh keát |  |  | (phuùt) |  |  | TCVN 6017-95
| 2, Thôøi gian keát thuùc ninh keát |  |  | (phuùt) |  |  | TCVN 6017-95
| 3, Ñoä deûo tieâu chuaån N/X |  |  | (%) |  |  | TCVN 6017-95
| 4, Khoái löôïng rieâng |  |  | (g/cm3) |  |  | TCVN 4030-85
KEÁT QUAÛ THÖÛ (TCVN 3736 - 82)
| Soá TT | Maãu thí nghieäm | Kích thöôùc maãu (cm) | Löïc eùp maãu (kG) |  |  |  | Cöôøng ñoä khaùng neùn (kG/cm2)
|  |  |  | Maãu chöng |  | Maãu khoâng chöng |  | Maãu chöng |  | Maãu khoâng chöng
| 01 | Xi maêng HAØ TIEÂN 1 PCB40 | 2x2x2 | [7 empty] | 4 | 4200 | 1050
02
| 03 | [11 empty] | 100 | h | k
| 04 | [11 empty] | 0 | 1 | 1.15
| 05 | [9 empty] | 100 |  | 0 | 1.1 | 1.07
| 06 | [9 empty] | 95 | 100 | 0 | 1.2 | 1
Thí nghieäm
Ñaëng Tuaán |  |  | Nguyeãn Minh Haûi
n | k
1 | 1.15
1.1 | 1.07
1.2 | 1
1.3 | 0.97
1.4 | 0.96
1.5 | 0.95
1.6 | 0.95
1.7 | 0.94
1.8 | 0.94
1.9 | 0.93
2 | 0.93
2.1 | 0.92
2.2 | 0.92