## Evl
PHUÏ LUÏC IV
KEÁT QUAÛ THÍ NGHIEÄM MOÂÑUN ÑAØN HOÀI
CUÛA CAÁP PHOÁI ÑAÙ 0X4
- Cô quan yeâu caàu |  |  | #REF!
- Coâng trình |  |  | #REF!
- Haïng muïc |  |  | : Moùng CPÑD 0x4
- Phöông phaùp TN |  |  | : 22 TCN 211 - 93 .
- Yeâu caàu thí nghieäm |  |  | : Xaùc ñònh moâñun ñaøn hoài vaät ñaù 0x4.
- Nguoàn goác maãu |  |  | : Laáy taïi hieän tröôøng (coù bieân baûn keøm theo ).
KEÁT QUAÛ CUÏ THEÅ
Kyù hieäu maãu | Soá | Ñöôøng kính | Aùp löïc TN | Soá ñoïc ôû TPK |  | Bieán daïng | Moâñun ñaøn hoài |  | Ghi Chuù
| laàn ño | Taám eùp | maãu | ( 1/100 mm ) |  | ñaøn hoài | Eñh ( KG/cm² )
|  | ( cm ) | ( KG/cm2 ) | Coù taûi | Khoâng taûi | H ( mm ) | Giaù trò TN | Giaù trò TB
| 1 |  |  | 163.5 | 156.5 | 0.07 | 3124.3212 |  |  | 144.1 | 151.8
| 2 |  |  | 164.5 | 157.5 | 0.07 | 3124.3212 |  |  | 145.1 | 152.8
Mñh | 3 | 5.1 | 6 | 165 | 158.5 | 0.065 | 3364.6536 | 3268.5206 |  | 146.1 | 153.3
| 4 |  |  | 165.5 | 159 | 0.065 | 3364.6536 |  |  | 146.6 | 153.8
| 5 |  |  | 166 | 159.5 | 0.065 | 3364.6536 |  |  | 147.1 | 154.3
[12 empty] | 0 | 136.2
[12 empty] | 1 | 163.5
ÑOÄ AÅM MAÃU THÍ NGHIEÄM : | [11 empty] | 1 | 153.5
[12 empty] | 2 | 164.5
- Khoái löôïng ñaù öôùt + hoäp (g) |  |  | 521.24 | [8 empty] | 2 | 154.5
- Khoái löôïng hoäp (g) |  |  | 51.32 | [8 empty] | 3 | 165
- Khoái löôïng ñaù khoâ + hoäp (g) |  |  | 502.86 | [8 empty] | 3 | 155
- Ñoä aåm maãu TN (%) |  |  | 4.0705 | [8 empty] | 4 | 165.5
- Dung troïng öôùt maãu TN |  |  | 2.4176 | [8 empty] | 4 | 155.5
- Dung troïng khoâ maãu TN |  |  | 2.323 | [8 empty] | 5 | 166
- Dung troïng khoâ lôùn nhaát |  |  | 2.354 | [8 empty] | 5 | 156
- Ñoä chaët maãu TN |  |  | 0.98684 | [8 empty] | 6

## CBR2
[11 empty] | 56 chaøy |  | 25 chaøy |  | 10 chaøy
VAÄT LIEÄU ÑÖÔÏC ÑAÀM CHAËT LAØM 5 LÔÙP MOÃI LÔÙP 56 CHAØY
Doä aåm ñaàm maãu % |  |  | 1.9 | 3.2 | 5.1 | 6.9 | 7.8 |  |  |  | 1.9 | 2.168 | 2.6 | 2.156 | 9.8 | 1.5
Khoái löôïng theå tích khoâ g/cm3 |  |  | 2.168 | 2.275 | 2.349 | 2.281 | 2.204 |  |  |  | 3.2 | 2.275 | 4.5 | 2.243 | 15.7 | 1.62
CBR % |  |  | 7 | 17 | 27 | 4 | 1.5 |  |  |  | 5.1 | 2.349 | 6.6 | 2.337 | 18.3 | 1.67
[11 empty] | 6.9 | 2.281 | 7.9 | 1.752 | 20.5 | 1.65
VAÄT LIEÄU ÑÖÔÏC ÑAÀM CHAËT LAØM 5 LÔÙP MOÃI LÔÙP 25 CHAØY | [10 empty] | 7.8 | 2.204 | 8.6 | 1.695 | 22.2 | 1.59
Doä aåm ñaàm maãu % |  |  | 2.6 | 4.5 | 6.6 | 7.9 | 8.6
Khoái löôïng theå tích khoâ g/cm3 |  |  | 2.156 | 2.243 | 2.337 | 1.752 | 1.695
CBR % |  |  | 4 | 11 | 27 | 6 | 3 |  |  |  | 56 chaøy |  | 25 chaøy |  | 10 chaøy
VAÄT LIEÄU ÑÖÔÏC ÑAÀM CHAËT LAØM 5 LÔÙP MOÃI LÔÙP 10 CHAØY | [10 empty] | 1.9 | 7 | 2.6 | 4 | 9.8 | 1
Doä aåm ñaàm maãu % |  |  | 9.8 | 15.7 | 18.3 | 20.5 | 22.2 |  |  |  | 3.2 | 17 | 4.5 | 11 | 15.7 | 9.5
Khoái löôïng theå tích khoâ g/cm3 |  |  | 1.5 | 1.62 | 1.67 | 1.65 | 1.59 |  |  |  | 5.1 | 27 | 6.6 | 27 | 18.3 | 11
CBR % |  |  | 1 | 9.5 | 11 | 6 | 4.5 |  |  |  | 6.9 | 4 | 7.9 | 6 | 20.5 | 6
[11 empty] | 7.8 | 1.5 | 8.6 | 3 | 22.2 | 4.5
|  |  | Khoái löôïng theå tích khoâ | [5 empty] | Khoái löôïng theå tích khoâ
Ñoä aåm ñaàmmaãu |  | Toå maãu |  |  | CBR | Ñoä aåm ñaàmmaãu |  | Toå maãu |  | CBR
10 |  | 1 | 1.762 |  | 7 | 16 |  | 1 | 1.861 | 14 | 1.762 | 7 | 1.845 | 15 | 1.884 | 27 | 1.861 | 14 | 1.802 | 3 | 1.751 | 1.5
|  | 2 | 1.642 |  | 4 |  |  | 2 | 1.771 | 19 | 1.642 | 4 | 1.705 | 8 | 1.751 | 13 | 1.771 | 19 | 1.752 | 6 | 1.705 | 3.5 | 1.6532
|  | 3 | 1.501 |  | 1.2 |  |  | 3 | 1.64 | 10 | 1.501 | 1.2 | 1.54 | 4.1 | 1.58 | 7 | 1.64 | 10 | 1.674 | 11 | 1.66 | 7
12 |  | 1 | 1.845 |  | 15 | 18 |  | 1 | 1.802 | 3
|  | 2 | 1.705 |  | 8 |  |  | 2 | 1.752 | 6
|  | 3 | 1.54 |  | 4.1 |  |  | 3 | 1.674 | 11
14 |  | 1 | 1.884 |  | 27 | 20 |  | 1 | 1.751 | 1.5
|  | 2 | 1.751 |  | 13 |  |  | 2 | 1.705 | 3.5
|  | 3 | 1.58 |  | 7 |  |  | 3 | 1.66 | 7
Keát quaû xaùc ñònh CBR
Khoái löôïng theå tích khoâ lôùn nhaát, g/cm3
Khoái löôïng theå tích khoâ taïi K = 95% , g/cm3
Giaù trò CBR nhoû nhaát , %
- Khoaûng ñoä aåm : töø
- Khoaûng ñoä chaët : töø K = 95% ñeán 100%

## SOLIEU
SOÁ LIEÄU THÍ NGHIEÄM CBR
XAÙC ÑÒNH KHOÁI LÖÔÏNG THEÅ TÍCH |  |  |  |  | KEÁT QUAÛ THÍ NGHIEÄM
Soá hieäu maãu |  |  |  |  | M1 |  | M1 |  | M1
Soá lôùp |  |  |  |  | 5 |  | 5 |  | 5
Soá chaøy treân lôùp |  |  |  |  | 10 |  | 30 |  | 65
Khoái löôïng maãu öôùt + khöoâng (g) |  |  |  |  | 12786 |  | 13134 |  | 13409
KL khuoân ( g ) |  |  |  |  | 8042 |  | 8173 |  | 8099
Theå tích maãu cm³ |  |  |  |  | 2122 |  | 2118 |  | 2126
KL theå tích öôùt |  |  |  |  | 2.2356 |  | 2.3423 |  | 2.4976
Xaùc ñònh ñoä aåm |  | SOÁ CHAØY 10 |  |  | SOÁ CHAØY 30 |  |  | SOÁ CHAØY 65
|  | Treân | Döôùi | TB | Treân | Döôùi | TB | Treân | Döôùi | TB
Kyù hieäu hoäp |  | H1 | D2 |  | S3 | A5 |  | B8 | N7
KL hoäp |  | 49.72 | 51.36 |  | 52.17 | 50.46 |  | 52.04 | 55.23
KL maãu öôùt + hoäp g |  | 538.41 | 509.12 | 5.0777 | 542.36 | 571.42 | 4.9854 | 509.87 | 516.98 | 5.0517
KL maãu khoâ + hoäp (g) |  | 514.72 | 487.07 |  | 518.98 | 546.79 |  | 487.76 | 494.87
Ñoä aåm |  | 5.0946 | 5.0607 |  | 5.0085 | 4.9624 |  | 5.0744 | 5.0291
g khoâ ( g/cm³) |  | 0 |  |  | 2.1295 |  |  | 2.2297
XAÙC ÑÒNH KHOÁI LÖÔÏNG THEÅ TÍCH
Ngaøy thaùng | Thôøi gian | Khoaûng caùch thôøi gian | soá ñoïc ñoàng hoà | Tröông nôû | % | soá ñoïc ñoàng hoà | Tröông nôû | % | soá ñoïc ñoàng hoà | Tröông nôû
|  |  | 0.01mm | 0.01mm |  | 0.01mm | 0.01mm |  | 0.01mm | 0.01mm
2006-08-22 | 10:00 |  | 7 |  |  | 14 |  |  | 21
2006-08-23 | 10:00 | 1 ngaøy | 10 |  |  | 19 |  |  | 26
2006-08-24 | 10:00 | 2 ngaøy | 11 |  |  | 20 |  |  | 27
2006-08-25 | 10:00 | 3 ngaøy | 12 |  |  | 20.5 |  |  | 28
2006-08-26 | 10:00 | 4 ngaøy | 13 |  |  | 21.5 |  |  | 29

## CBR1
PHUÏ LUÏC II
KEÁT QUAÛ THÍ NGHIEÄM CBR
- Coâng trình |  |  | : COÂNG TRÌNH CHÍNH VAØ HEÄ THOÁNG ÑÖÔØNG OÁNG D>200
- Haïng muïc |  |  | : Ñöôøng Noäi boä Nhaø maùy chính
- Nguoàn goác maãu |  |  | : Laáy maãu taïi coâng tröôøng (Coù bieân baûn keøm theo)
- Phöông phaùp TN |  |  | : 22 TCN 332 - 06
KEÁT QUAÛ THÍ NGHIEÄM
Chieàu saâu eùp luùn |  | Soá chaøy / lôùp | [13 empty] | 10
|  | M1 - 10 chaøy |  |  |  | M2 - 30 chaøy |  |  |  | M3 - 65 chaùy
|  | Soá ñoïc vaïch | Aùp löïc | Aùp löïc hieäu chænh daN/cm² | CBR | Soá ñoïc vaïch | Aùp löïc | Aùp löïc hieäu chænh daN/cm² | CBR | Soá ñoïc vaïch | Aùp löïc | Aùp löïc hieäu chænh daN/cm² | CBR
in | mm | treân ñoàng hoà | (daN/cm2) |  |  | treân ñoàng hoà | (kG/cm2) |  |  | treân ñoàng hoà | (kG/cm2) |  |  |  | 0 | 0 | 0 | 0
0.025 | 0.63 | 64 | 15.5767 | 22.5749 |  | 78 | 18.9841 | 27.5131 |  | 98 | 23.8518 | 34.5678 |  |  | 0.25 | 15.5767 | 18.9841 | 23.8518
0.05 | 1.27 | 114 | 27.7459 | 40.2115 |  | 155 | 37.7247 | 54.6735 |  | 190 | 46.2432 | 67.0192 |  |  | 0.5 | 27.7459 | 37.7247 | 46.2432
0.075 | 1.9 | 146 | 35.5343 | 51.4989 |  | 204 | 49.6506 | 71.9574 |  | 248 | 60.3596 | 87.4777 |  |  | 0.75 | 35.5343 | 49.6506 | 60.3596
0.1 | 2.54 | 175 | 42.5924 | 61.7282 | 61.7282 | 251 | 61.0897 | 88.5359 | 88.5359 | 317 | 77.1532 | 111.8162 | 111.8162 |  | 1 | 42.5924 | 61.0897 | 77.1532
0.15 | 3.81 | 235 | 57.1956 | 55.5297 |  | 326 | 79.3436 | 77.0327 |  | 417 | 101.4917 | 98.5356 |  |  | 1.5 | 57.1956 | 79.3436 | 101.4917
0.2 | 5.08 | 280 | 68.1479 | 66.163 | 66.163 | 404 | 98.3277 | 95.4638 | 95.4638 | 528 | 128.5075 | 124.7646 | 124.7646 |  | 2 | 68.1479 | 98.3277 | 128.5075
0.25 | 6.35 | 324 | 78.8569 | 76.5601 |  | 475 | 115.6081 | 112.2408 |  | 616 | 149.9254 | 145.5587 |  |  | 2.5 | 78.8569 | 115.6081 | 149.9254
0.3 | 7.62 | 365 | 88.8357 | 86.2482 |  | 549 | 133.6186 | 129.7268 |  | 707 | 172.0735 | 167.0616 |  |  | 3 | 88.8357 | 133.6186 | 172.0735
0.4 | 10.16
0.5 | 12.7
K. löôïng theå tích khoâ g/cm3 |  |  | 2.089 |  |  | 2.229 |  |  |  | 2.372
Ñoä aåm cheá bò, % |  |  | 4.95 |  |  | 5.12 |  |  |  | 5.13 |  |  |  |  | 117
Ñoä tröông nôû , % |  |  | 0.042735 |  |  | 0.059829 |  |  |  | 0.076923 |  |  |  |  | 5 | 7 | 9
[16 empty] | 66.163 | 2.089
[14 empty] | 2.3118 |  | 95.4638 | 2.229
[16 empty] | 124.7646 | 2.372
[6 empty] | Khoái löôïng theå tích khoâ lôùn nhaát = |  |  |  | 2.359 | g / cm3
[6 empty] | Ñoä aåm toát nhaát = |  |  |  | 4.91 | %
[6 empty] | CBR ( % ) taïi |  | K = 0.95 laø |  | 98
[6 empty] | CBR ( % ) taïi |  | K = 0.98 laø |  | 111
[7 empty] | 2.3118 |  |  | 2.241

## CBR
PHUÏ LUÏC II
KEÁT QUAÛ THÍ NGHIEÄM CBR
| - Cô quan yeân caàu |  | : COÂNG TRÌNH CHÍNH VAØ HEÄ THOÁNG ÑÖÔØNG OÁNG D>200
| - Coâng trình |  | : Ñöôøng Noäi boä Nhaø maùy chính
| - Phöông phaùp TN |  | : AASHTO T193 .
| - Kyù kieäu maãu TN |  | : CPÑD 0x4
| - Ngaøy thí nghieäm |  | : 26/ 04 ñeán 02 / 05 / 2008
ÑOÄ TRÖÔNG NÔÛ
Ngaøy ngaâm maãu |  | Ngaøy keát thuùc | Giôø | Soá ngaøy | Soá ñoïc | Chieàu cao | Löôïng tröông | % tröông nôû
thí nghieäm |  | thí nghieäm |  | ngaâm öôùt | (1/100mm) | maãu (mm) | nôû (mm)
09/ 02 / 2006 |  | 13 / 02 / 2006 | 10h20' | 4 ngaøy | 2 | 117 | 0.08 | 0.068376 |  |  | 8
AÁN SAÂU
Aán saâu |  | Aùp suaát tieâu | Soá ñoïc ñoàng | Soá ñoïc | Löïc neùn | Aùp löïc | Aùp löïc | Aùp löïc hieäu | CBR
in | mm | chuaån (PSI ) | hoà voøng ño | hieäu chænh | ( kG ) | ( kG/cm2 ) | ( PSI ) | chænh ( PSI ) | % | 0 | 0
0.025 | 0.63 | 250 | 87 |  | 406.6214 | 21.2224 | 301.8835 |  |  | 0.025 | 301.8835
0.05 | 1.27 | 500 | 149 |  | 696.3976 | 36.3464 | 517.0189 |  |  | 0.05 | 517.0189
0.075 | 1.9 | 750 | 207 |  | 967.4786 | 50.4947 | 718.2746 |  |  | 0.075 | 718.2746
0.1 | 2.54 | 1000 | 262 |  | 1224.5381 | 63.9112 | 909.1205 | 909.1205 | 90.9121 | 0.1 | 909.1205
0.15 | 3.81 | 1250 | 352 |  | 1645.1809 | 85.8654 | 1221.4139 |  |  | 0.15 | 1221.4139
0.2 | 5.08 | 1500 | 441 |  | 2061.15 | 107.5757 | 1530.2372 | 1530.2372 | 102.0158 | 0.2 | 1530.2372
0.25 | 6.35 | 1700 | 537 |  | 2509.8357 | 130.9935 | 1863.3501 |  |  | 0.25 | 1863.3501
0.3 | 7.62 | 1900 | 631 |  | 2949.1738 | 153.9235 | 2189.5231 |  |  | 0.3 | 2189.5231
0.4 | 10.16 | 2300
0.5 | 12.7 | 2600
Khuoân soá |  |  | I
Khoái löôïng khuoân +ñaát ( ñaù ) (g) |  |  | 13326
Khoái löôïng khuoân (g) |  |  | 8068
Khoái löôïng ñaát ( ñaù ) (g) |  |  | 5258
Theå tích maãu (cm3) |  |  | 2124
Dung troïng rieâng öôùt (g/cm3) |  |  | 2.4755
Hoäp soá |  |  | 1
Khoái löôïng hoäp+ñaát ( ñaù ) öôùt (g) |  |  | 531.8
Khoái löôïng hoäp+ñaát ( ñaù ) khoâ (g) |  |  | 500.5
Khoái löôïng nöôùc (g) |  |  | 31.3
Khoái löôïng hoäp (g) |  |  | 52.14
Khoái löôïng ñaát ( ñaù ) khoâ (g) |  |  | 448.36
Ñoä aåm ( % ) |  |  | 6.981
Dung troïng rieâng khoâ (g/cm3) |  |  | 2.314
Dung troïng toái ña (g/cm3) |  |  | 2.348
Phaàn traêm ñoái vôùi dung troïng toái ña |  |  | 98.5511
Giaù trò CBR sau hieäu chuaån : |  |  | 102%

## MAIMON
PHUÏ LUÏC III
KEÁT QUAÛ THÍ NGHIEÄM ÑOÄ MAØI MOØN
- Cô quan yeâu caàu |  | : COÂNG TY COÅ PHAÀN LAÉP MAÙY ÑIEÄN NÖÔÙC VAØ XAÂY DÖÏNG
- Coâng trình |  | : COÂNG TRÌNH CHÍNH VAØ HEÄ THOÁNG ÑÖÔØNG OÁNG D>200
- Haïng muïc |  | : Ñöôøng Noäi boä Nhaø maùy chính
- Noäi dung yeâu caàu |  | : Thí nghieäm ñoä maøi moøn Los Angeles , haøm löôïng buïi buøn seùt
- Vaät lieäu thí nghieäm |  | : Ñaù caáp phoái 0x4 .
I - TN ñoä maøi moøn Los Angeles (theo 22 TCN 318 - 04)
- Haïng caáp |  | : A
- Soá voøng quay |  | : 500 voøng
- Soá vieân bi |  | : 12 vieân
KEÁT QUAÛ THÍ NGHIEÄM CUÏ THEÅ
| CÔÕ RAÂY (inch) |  | Troïng löôïng | Troïng löôïng |  |  | % Ñoä
|  |  | maãu | maãu sau TN |  |  | maøi moøn
| Qua | Giöõ laïi | tröôùc khi TN | treân saøng soá 12
|  |  | (g) | (g) |  |  | (%)
| 1.5 | 1 | 1253
| 1 | 3/4 | 1251
| 3/4 | 1/2 | 1249
| 1/2 | 3/8 | 1250
|  | TOÅNG COÄNG | 5003 | 4149 |  |  | 17.0698
2 ./ Cöôøng ñoä chòu neùn cuûa ñaù goác :
Kyù hieäu | Kích thöôùc maãu | Dieän tích maãu | Löïc neùn | Cöôøng ñoä chòu neùn | Cöôøng ñoä TB | Cöôøng ñoä TN | Cöôøng ñoä TB
maãu | ( mm ) | TN ( Cm2 ) | ( Taán ) | ( Kg/cm² ) | ( KG/Cm2 ) | ( KN/Cm2 ) | ( KG/Cm2 )
Maãu neùn ôû traïng thaùi khoâ
M1 | 50,3x50,1x50,2 | 25.2003 | 32.5 | 1289.6672
M2 | 49.7x50.4x51.3 | 25.0488 | 31 | 1237.5842 | 1536.3 |  | 1231.0215
M3 | 51.5x50,8x51,2 | 26.162 | 30.5 | 1165.813
Maãu neùn ôû traïng thaùi ngaâm nöôùc baõo hoøa sau 12h
M4 | 50,3x50,0x50,6 | 25.15 | 27.5 | 1093.4394
M5 | 50.5x49.9x50.8 | 25.1995 | 29 | 1150.8165 | 1182.75 |  | 1111.9409
M6 | 50.1x51,2x50,9 | 25.6512 | 28 | 1091.5669

## TPH
PHUÏ LUÏC IV
KEÁT QUAÛ THÍ NGHIEÄM CAÁP PHOÁI ÑAÙ DAÊM 0x4
- Cô quan yeâu caàu |  |  | : COÂNG TY COÅ PHAÀN LAÉP MAÙY ÑIEÄN NÖÔÙC VAØ XAÂY DÖÏNG
- Coâng trình |  |  | : COÂNG TRÌNH CHÍNH VAØ HEÄ THOÁNG ÑÖÔØNG OÁNG D>200
- Haïng muïc |  |  | : Moùng CPÑD 0x4
I/ THÍ NGHIEÄM PHAÂN TÍCH THAØNH PHAÀN HAÏT : Theo TCVN 4198 - 95
Kích thöôùc loã saøng (mm) |  | Khoái löôïng | % TL tích | % TL loït | Tieâu chuaån kyõ thuaät cuûa |  |  | Tieâu chuaån kyõ thuaät cuûa |  |  | Kích thöôùc loã saøng (mm) |  |  | Dmax = 37.5mm |  | Dmax = 37.5mm
|  | tích luõy treân | luõy treân | saøng tích | theo 22TCN 334 - 06 |  |  | theo 22TCN 334 - 06 |  |  |  | 50 | 1 | 1 | 1 | 1 | 1 | 37.5
|  | saøng (g) | saøng (g) | luõy | Dmax = 37.5 mm |  |  | Dmax = 25 mm |  |  |  | 37.5 | 0.9531 | 0.95 | 1 | 0.79 | 0.9 | 25
50 |  | 0 | 0 | 100 | 100 | ÷ | 100 | 100 | ÷ | 100 | 50 | 19 | 0.71027 | 0.58 | 0.78 | 0.67 | 0.83 | 19
37.5 |  | 608 | 4.6899 | 95.3101 | 95 | ÷ | 100 | 100 | ÷ | 100 | 37.5 | 9.5 | 0.46567 | 0.39 | 0.59 | 0.49 | 0.64 | 9.5
19 |  | 3756 | 28.9725 | 71.0275 |  |  |  | 79 | ÷ | 90 | 25 | 4.75 | 0.28934 | 0.24 | 0.39 | 0.34 | 0.54 | 4.75
9.5 |  | 6927 | 53.4326 | 46.5674 | 58 | ÷ | 78 | 67 | ÷ | 83 | 19 | 2.36 | 0.17163 | 0.15 | 0.3 | 0.25 | 0.4 | 2.36
4.75 |  | 9213 | 71.066 | 28.934 | 39 | ÷ | 59 | 49 | ÷ | 64 | 9.5 | 0.425 | 0.096961 | 0.07 | 0.19 | 0.12 | 0.24 | 0.425
2.36 |  | 10739 | 82.8371 | 17.1629 | 24 | ÷ | 39 | 34 | ÷ | 54 | 4.75 | 0.075 | 0.045356 | 0.02 | 0.12 | 0.02 | 0.12 | 0.075
0.425 |  | 11707 | 90.3039 | 9.6961 | 15 | ÷ | 30 | 25 | ÷ | 40 | 2.36
0.075 |  | 12376 | 95.4644 | 4.5356 | 7 | ÷ | 19 | 12 | ÷ | 24 | 0.425
< 0.075 |  | 12964 | 100 | 0 | 2 | - | 12 | 2 | - | 12 | 0.075
ÑÖÔØNG CAÁP PHOÁI CUÛA MAÃU THÍ NGHIEÄM
II/ THÍ NGHIEÄM HAØM LÖÔÏNG HAÏT DEÏT : Theo tieâu chuaån TCVN 1772 - 87
| Khoái löôïng maãu |  |  | Khoái löôïng |  |  |  | Haøm löôïng haït
| thí nghieäm ( g) |  |  | haït deït ( g ) |  |  |  | thoi deït ( % )
| 12964 |  |  | 892 |  |  |  | 6.8806
Buøi Minh Trung Nguyeãn Thò Khaâm Traàn Vaên Thaønh
Ghi chuù:
Mieàn CPÑD loaïi I Dmax = 50 mm
Mieàn CPÑD loaïi II Dmax = 37.5mm
Theo TCVN 252 - 98
Ñöôøng cong phaân tích caáp phoái
Mieàn CPÑD Dmax = 37.5mm
Mieàn CPÑD Dmax = 25mm
theo 22 TCN 334 - 06
Ñöôøng caáp phoái TPH

## Tong hop
Soá TN: /LAS - XD 377 |  |  |  | Tp. Hoà Chí Minh, ngaøy 02 thaùng 05 naêm 2008
BAÛNG TOÅNG HÔÏP
KEÁT QUAÛ THÍ NGHIEÄM MOÄT SOÁ CHÆ TIEÂU CÔ LYÙ CUÛA ÑAÙ 0x4
| - Cô quan yeâu caàu | : COÂNG TY COÅ PHAÀN LAÉP MAÙY ÑIEÄN NÖÔÙC VAØ XAÂY DÖÏNG
| - Döï aùn thöù 3 | : CAÁP NÖÔÙC VAØ VEÄ SINH CAÙC THÒ TRAÁN, THÒ XAÕ (TAÂY NINH)
| - Coâng trình | : COÂNG TRÌNH CHÍNH VAØ HEÄ THOÁNG ÑÖÔØNG OÁNG D>200
| - Ñòa ñieåm | : Thò Xaõ Taây Ninh - Tænh Taây Ninh
| - Haïng muïc | : Ñöôøng Noäi boä Nhaø maùy chính
| - Nguoàn goác maãu | : Laáy maãu taïi coâng tröôøng (Coù bieân baûn keøm theo)
| - Loaïi vaät lieäu TN | : CPÑD 0x4
| - Ngaøy laáy maãu | : 25 / 04 / 2008 | [6 empty] | H=58.85 | 4774.81 | 15000.5431
| - Ngaøy thí nghieäm | : 26/ 04 ñeán 02 / 05 / 2008
| - Ngöôøi thí nghieäm | : Ñaëng Tuaán, Traàn Vaên Trôû, Nguyeãn Minh Haûi, Leâ Coâng Chieán
KEÁT QUAÛ THÍ NGHIEÄM
| Chæ tieâu thí nghieäm |  | Phöông phaùp thí nghieäm |  |  | Keát quaû thí nghieäm |  | Ghi chuù
| 1/ - Ñaàm neùn tieâu chuaån |  | 22 TCN 333 - 06 (PP II - D ) |  |  |  |  | PL I
| - Dung troïng khoâ gmax |  | " |  |  | 2.364 | g/cm3 | "
| - Ñoä aåm toát nhaát |  | " |  |  | 5.0727 | % | "
| 2/ - CBR (taïi K=0.98) |  | 22 TCN 332 - 06 |  |  | 111 | % | PL II
| 3/ - Ñoä maøi moøn |  | 22 TCN 318 - 04 |  |  | 17.0698 | % | PL III
| 4/ - Thaønh phaàn haït |  | TCVN 4198 - 95 |  |  | Xem trang sau |  | PL IV
| 5/ - Haøm löôïng thoi deït |  | TCVN 1772 - 87 |  |  | 6.8806 | % | "
Người thí nghieäm |  | PT PHÒNG THÍ NGHIỆM |  |  | GIAÙM ÑOÁC
LAS - XD 450

## DN2
PHUÏ LUÏC THÍ NGHIEÄM ÑAÀM NEÙN TIEÂU CHUAÅN
Ñôn vò yeâu caàu
Coâng trình
Haïng muïc
Ñòa chæ maãu
Ngaøy göûi maãu
Soá hieäu maãu
Quy trình thí nghieäm |  | : 22 TCN 333 - 06 ( Phöông phaùp II-D )
KEÁT QUAÛ THÍ NGHIEÄM
I. THÍ NGHIEÄM ÑAÀM NEÙN
Soá khuoâng ñaàm |  |  | Ñôn vò | 1 | 2 | 3 | 4 | 5
Khoái löôïng khuoân |  |  | g | 4387 | 4387 | 4387 | 4387 | 4387
Theå tích khuoân |  |  | cm3 | 2303 | 2303 | 2303 | 2303 | 2303
Khoái löôïng khuoâng + ñoä aåm |  |  | g | 9326 | 9559 | 9961 | 10016 | 9985
Khoái löôïng theå tích öôùt |  |  | g/cm3 | 2.1446 | 2.2458 | 2.4203 | 2.4442 | 2.4307
II. THÍ NGHIEÄM ÑOÄ AÅM
Soá khuoâng ñaàm |  |  | Ñôn vò | 1 | 2 | 3 | 4 | 5
Khoái löôïng hoäp + ñaát aåm |  |  | g | 326.36 | 232.18 | 250.37 | 239.95 | 326.2
Khoái löôïng hoäp + ñaát khoâ |  |  | g | 322.02 | 225.38 | 237.49 | 225.06 | 302.2
Khoái löôïng hoäp |  |  | g | 0 | 0 | 0 | 0 | 0
Ñoä aåm |  |  | % | 1.3477 | 3.0171 | 5.4234 | 6.616 | 7.9418 | 5.6 |  | 1.2
Khoái löôïng theå tích khoâ |  |  | g/cm3 | 2.1161 | 2.18 | 2.2958 | 2.2925 | 2.2519
[9 empty] | 82 |  | 18
[5 empty] | KEÁT QUAÛ CHÖA HIEÄU CHÆNH |  |  |  | 459.2 |  | 21.6
[5 empty] | Ñoä aåm toái öu : |  |  |  |  | 480.8
Wop =
4.808

## DN
PHUÏ LUÏC I
KEÁT QUAÛ THÍ NGHIEÄM ÑAÀM NEÙN TIEÂU CHUAÅN ÑAÙ 0X4
- Coâng trình |  | : COÂNG TRÌNH CHÍNH VAØ HEÄ THOÁNG ÑÖÔØNG OÁNG D>200
- Phöông phaùp TN |  | : Theo 22 TCN 333 - 06 ( phöông phaùp II - D ) . | [12 empty] | 6.4056
- Loaïi vaät lieäu TN |  | : Caáp phoái ñaù daêm 0x4. | [14 empty] | 15.9343
1/ KEÁT QUAÛ THÍ NGHIEÄM | [14 empty] | 15.9343
[12 empty] | 0.01MM | 0.67
| Soá hieäu hoäp nhoâm | ÑOÄ AÅM W (%) |  |  |  | DUNG TROÏNG g( g/cm ³ ) | [9 empty] | 0.67 | 0.067 | 0.268
Soá laàn |  | K.löôïng | K.löôïng | K.löôïng | Ñoä aåm | K.löôïng | Dung troïng | Dung troïng |  |  |  |  | 0.067 |  | 0.1005
thí nghieäm |  | hoäp | maãu öôùt | maãu khoâ | maãu | maãu vaø coái | maãu öôùt gw | maãu khoâ gk | [7 empty] | 0.402 |  | 0.402
|  | (g) | (g) | (g) | (%) | (g) | (g/cm³) | (g/cm³) |  | 7.6234 | 4324 | 1.974 | 1.8342
1 | H2 | 53.41 | 582.31 | 567.01 | 2.979 | 12211 | 2.137 | 2.0752 | 12206 | 10.0278 | 4578 | 2.228 | 2.0249
2 | H6 | 55.17 | 572.18 | 552.21 | 4.0178 | 12492 | 2.2693 | 2.1816 | 12487 | 11.8699 | 4625 | 2.275 | 2.0336
3 | H5 | 54.69 | 591.35 | 562.47 | 5.6875 | 12754 | 2.3927 | 2.2639 | 12749 | 13.8954 | 4520 | 2.17 | 1.9053
4 | H3 | 53.72 | 582.62 | 544.24 | 7.8243 | 12731 | 2.3818 | 2.209 | 12726 |  |  | Haøm löôïng haït
³ 4.75 mm (%)
2/ XÖÛ LYÙ VAØ HIEÄU CHÆNH SOÁ LIEÄU THÍ NGHIEÄM : | [5 empty] | b - Soá lieäu keát quaû : | [5 empty] | Troïng löôïng rieâng cuûa haït
a - Ñöôøng bieåu dieãn quan heä giöõa W vaø gk : | [5 empty] | Khoái löôïng coái (g) |  | 7672 |  |  |  |  | ³ 4.75 mm
g | ( g/cm³ ) |  |  |  |  | Theå tích coái ( cm³) |  | 2124
KEÁT QUAÛ ÑAÀM NEÙN
Ñoä aåm toát nhaát cuûa maãu
[6 empty] | Wop = | 6.2092 | (%) |  |  |  | 2.979 | 2.0752 | 2.979 | 2.0752 |  | -373.3315
[6 empty] | Dung troïng khoâ lôùn nhaát | [5 empty] | 4.0178 | 2.1816 | 3.2097 | 2.1025
[6 empty] | gmax = | 2.2671 | ( g/cm3) |  |  |  | 5.6875 | 2.2639 | 3.4404 | 2.1277
[6 empty] | KEÁT QUAÛ HIEÄU CHÆNH |  |  |  | 2.044 |  | 7.8243 | 2.209 | 3.6712 | 2.1508
[6 empty] | Ñoä aåm toái öu | [7 empty] | 3.9019 | 2.1719
[6 empty] | Wohc = | 5.0727 | (%) | [5 empty] | 4.1326 | 2.1908
[6 empty] | Khoái löôïng theå tích khoâ lôùn nhaát | [5 empty] | 2.979 | 0.73754 | 4.3634 | 2.2077
[6 empty] | gmax = | 2.364 | ( g/cm3) |  |  |  | 7.8243 | -1.2578 | 4.5941 | 2.2224
[6 empty] | Tyû leä haït quaù côõ D>19mm |  | 27 |  |  |  | 0.23073 | 0.50059 | 4.8248 | 2.2351
[6 empty] | KL theå tích cuûa haït quaù côõ : 2.673 (g/cm3) | [7 empty] | 5.0556 | 2.2457
[6 empty] | Coâng thöùc hieäu chænh | [5 empty] | 7.8243 |  | 5.2863 | 2.2541
[6 empty] | W0hc = | WopPtc + WqcPqc |  |  |  | 2 |  |  | 5.517 | 2.2605
[7 empty] | 100 |  |  |  | Wop*Ptc | Wqc*Pqc |  | 5.7478 | 2.2648
[6 empty] | g0hc = | 100gkmaxGmgn |  |  |  | 453.2733 | 54 |  | 5.9785 | 2.267
[7 empty] | gkmaxPqc + GmgnPtc |  |  |  | 5.0727 |  |  | 6.2092 | 2.2671
[13 empty] | 2.673 | 6.44 | 2.2651
[11 empty] | 100gmax*GmYn |  |  | 6.6707 | 2.2611
[11 empty] | 606.0031 |  |  | 6.9014 | 2.2549
[11 empty] | 61.2124 | 195.129 |  | 7.1322 | 2.2466
[11 empty] | 256.3414 |  |  | 7.3629 | 2.2363
[14 empty] | 7.5936 | 2.2238
[11 empty] | 2.364 |  |  | 7.8243 | 2.2093
[12 empty] | 2.979 | 2.0752
[12 empty] | 4.0178 | 2.1816
[12 empty] | 5.6875 | 2.2639
[12 empty] | 7.8243 | 2.209
[12 empty] | 0 | 0
3 |  |  | 167.2 | 151.2 | 12.1951 | 8788 | 0.52542 | 0.46831
4 |  | 20 | 195 | 172.8 | 14.6631 | 8750 | 0.50753 | 0.44263
5 |  | 21.4 | 185.6 | 164.2 | 15.0704 | 8660 | 0.46516 | 0.40424
22.2
W %
%