## PKQTHEP TRON
1 | 2 | 3 | 4 | 5 | 6 | 7 | 8 | 9 | 10 | 11 | 12 | 13 | 14 | 15 | 16 | 17
CÔNG TY CỔ PHẦN TƯ VẤN KIỂM ĐỊNH XÂY DỰNG PHÍA NAM
SOUTH CONSTRUCTION INSPECTION CONSULTANT JOINT STOCK COMPANY
|  |  | Trụ sở & PTN: Phòng B01-Tòa nhà eTUNNEL | [6 empty] | Văn phòng đại diện: Phòng G01- Tòa nhà PLUG-IN
|  |  | L11-L12 Miếu Nổi P.3 Bình Thạnh HCM, Việt Nam | [6 empty] | 223 Điện Biên Phủ P.15 BT HCM, Việt Nam
|  |  | ĐT: (84).8.5 170886 – Fax: (84).8. 5170335 | [6 empty] | ĐT: (84).8. 8404415~7 – Fax: (84).8. 8404412
|  |  | E-mail: scic@dmc.vn | [6 empty] | Website: http://www.dangminh.vn
SỐ/Ref: |  |  |  | PHIẾU KẾT QUẢ THỬ NGHIỆM TEST REPORT |  |  |  |  | LAS-XD-506
00155-TN-0808/01.03
PKQ-00258 | [8 empty] | Trang 1/1
Ngày/Date: |  | 2008-08-14 |  | Ban Haønh Laàn 01 Soá Baûn 03
1 | Tên và ký hiệu mẫu Notation and name of Sample |  |  | REBAR - THÉP XÂY DỰNG | [7 empty] | Ket Qua Do Thi Keo Thep
2 | Công trình/Hạng mục Project/Item | [10 empty] | Hs HC | Ben | Ten |  | 1 | 2 | 3 | 4 | 5 | 6 | 7 | 8 | 9 | 10 | 11 | 12 | 13 | 14 | 15 | 16 | 17 | 18 | 19 | 20 | 21 | 22 | 23 | 24 | 25 | 26 | 27 | 28 | 29 | 30 | 31 | 32 | 33 | 34 | 35 | 36 | 37 | 38 | 39 | 40 | 41 | 42 | 43 | 44 | 45 | 46 | 47 | 48 | 49 | 50 | 51 | 52 | 53 | 54 | 55 | 56 | 57 | 58 | 59 | 60 | 61 | 62 | 63 | 64 | 65 | 66 | 67 | 68 | 69 | 70 | 71 | 72 | 73 | 74 | 75 | 76 | 77 | 78 | 79 | 80 | 81 | 82 | 83 | 84 | 85 | 86 | 87 | 88 | 89 | 90 | 91 | 92 | 93 | 94 | 95 | 96 | 97 | 98 | 99 | 100
[12 empty] | He So Goc Do Thi |  |  |  |  | -6.615385 | -2.641509 | -5.296296 | -3.018868 | -8.518519 | -5.923077 | -11.61538 | -10.78571 | -15.76923 | -13.38462 | -15.76923 | -15.5 | -13.76923 | -11.07692 | #DIV/0! | -11.53846 | #DIV/0! | -15.14286 | -14.38462 | -12.46154 | -16.92857 | #DIV/0! | -12.23077 | #DIV/0! | -15.92308 | -12.84615 | #DIV/0! | -14.85714 | #DIV/0! | -15.30769 | #DIV/0! | #DIV/0! | -16.38462 | -12.23077 | #DIV/0! | -10.5 | 5.653846 | -5.444444 | 0 | -3.85 | 1.655914 | -3.85 | 0 | -2.283019 | -1.634409 | -2.886792 | 0 | -1.220126 | -1.75 | 0 | -1.759494 | 0 | -0.5063291 | -3 | 0 | 0 | -0.5125 | -1.670886 | -0.7264151 | -0.7238494 | 0 | 0 | 0 | -0.4408602 | 0 | 0 | -0.7096774 | -0.1717647 | 0 | -0.36 | -0.07764706 | 0.426087 | 1.849462 | 2.291139 | 2.703704 | 4.435897 | 7.407407 | -1.602601 | #DIV/0! | #DIV/0! | #DIV/0! | #DIV/0! | #DIV/0! | #DIV/0! | #DIV/0! | #DIV/0! | #DIV/0! | #DIV/0! | #DIV/0! | #DIV/0! | #DIV/0! | #DIV/0! | #DIV/0! | #DIV/0! | #DIV/0! | #DIV/0! | #DIV/0! | #DIV/0! | #DIV/0!
3 | Số lượng mẫu Quantity |  |  | 5 | [6 empty] | L | 1 | 82 | 20080814-Grap(1)-Theùp I 200x100x5x8 | L(mm) | 1 | 1.13 | 1.66 | 1.93 | 2.46 | 2.73 | 2.99 | 3.12 | 3.26 | 3.39 | 3.52 | 3.65 | 3.79 | 3.92 | 4.05 | 4.05 | 4.18 | 4.18 | 4.32 | 4.45 | 4.58 | 4.72 | 4.72 | 4.85 | 4.85 | 4.98 | 5.11 | 5.11 | 5.25 | 5.25 | 5.38 | 5.38 | 5.38 | 5.51 | 5.64 | 5.64 | 5.78 | 6.04 | 6.31 | 6.97 | 7.37 | 8.3 | 8.7 | 9.36 | 9.89 | 10.82 | 11.35 | 11.62 | 13.21 | 14.01 | 14.14 | 14.93 | 15.07 | 15.86 | 16.39 | 16.53 | 16.66 | 17.46 | 18.25 | 20.37 | 22.76 | 22.9 | 23.16 | 23.29 | 24.22 | 24.49 | 24.62 | 26.48 | 30.73 | 32.72 | 34.97 | 39.22 | 42.67 | 43.6 | 44.39 | 44.93 | 45.32 | 45.59 | 1 | 1 | 1 | 1 | 1 | 1 | 1 | 1 | 1 | 1 | 1 | 1 | 1 | 1 | 1 | 1 | 1 | 1 | 1 | 1 | 1 | 1
4 | Ngày nhận mẫu Received date |  |  | 2008-08-12 | [6 empty] | P | 0.35 |  |  | P(kN) | 0.35 | 1.21 | 2.61 | 4.04 | 5.64 | 7.94 | 9.48 | 10.99 | 12.5 | 14.55 | 16.29 | 18.34 | 20.51 | 22.3 | 23.74 | 25.25 | 26.75 | 28.49 | 30.61 | 32.48 | 34.1 | 36.47 | 38.26 | 39.85 | 41.58 | 43.65 | 45.32 | 46.97 | 49.05 | 50.44 | 52.43 | 54.03 | 55.69 | 57.82 | 59.41 | 59.41 | 60.88 | 59.41 | 60.88 | 60.88 | 62.42 | 60.88 | 62.42 | 62.42 | 63.63 | 65.15 | 66.68 | 66.68 | 68.62 | 70.02 | 70.02 | 71.41 | 71.41 | 71.81 | 73.4 | 73.4 | 73.4 | 73.81 | 75.13 | 76.67 | 78.4 | 78.4 | 78.4 | 78.4 | 78.81 | 78.81 | 78.81 | 80.13 | 80.86 | 80.86 | 81.67 | 82 | 80.53 | 78.81 | 77 | 75.54 | 73.81 | 71.81 | 0.35 | 0.35 | 0.35 | 0.35 | 0.35 | 0.35 | 0.35 | 0.35 | 0.35 | 0.35 | 0.35 | 0.35 | 0.35 | 0.35 | 0.35 | 0.35 | 0.35 | 0.35 | 0.35 | 0.35 | 0.35 | 0.35
5 | Khách hàng Customer |  |  | TRUNG TAÂM KYÕ THUAÄT TIEÂU CHUAÅN ÑO LÖÔØNG CHAÁT LÖÔÏNG 3 | [6 empty] | L | He So Goc Do Thi |  |  |  |  | -0.88 | -2.533333 | -10.84615 | #DIV/0! | -9.692308 | -9.307692 | -6.888889 | #DIV/0! | -14.84615 | -6.037037 | -16.23077 | -19.15385 | #DIV/0! | -15.5 | #DIV/0! | -17.30769 | -13.38462 | #DIV/0! | -14.38462 | #DIV/0! | -18.5 | -15.38462 | #DIV/0! | -12.69231 | #DIV/0! | -13.38462 | #DIV/0! | -15.64286 | #DIV/0! | -18.38462 | #DIV/0! | -22 | #DIV/0! | -11 | #DIV/0! | -7.384615 | 0 | 0 | 0 | -1.754717 | -0.7558685 | 0 | -5.185185 | -3.975 | -2.518987 | -2.19403 | -1.949367 | -1 | -3 | -1.569892 | -1.655914 | -2.016807 | -1.075 | -0.839196 | -0.7877358 | -0.6987448 | -0.8165468 | 0 | 0 | 0 | -0.2739726 | 0 | 0 | 0 | -0.4867257 | -0.3090452 | 0 | 0 | 0.3194805 | 1.445087 | 2.530303 | 3.264151 | 2.41791 | 3.132075 | 5.435897 | #DIV/0! | #DIV/0! | #DIV/0! | #DIV/0! | #DIV/0! | 0 | 3.076923 | #DIV/0! | #DIV/0! | #DIV/0! | #DIV/0! | #DIV/0! | #DIV/0! | #DIV/0! | #DIV/0! | -1.556657 | #DIV/0! | #DIV/0! | #DIV/0! | #DIV/0! | #DIV/0! | #DIV/0! | #DIV/0! | #DIV/0!
| Địa chỉ Address |  |  | 49 pasteur -Phöôøng Nguyeãn Thaùi Bình - Q1-TPHCM | [6 empty] | P | 3 | 98 | 20080814-Grap(2)-Theùp V 100x100x9 | L(mm) | 3 | 3.5 | 3.8 | 3.93 | 3.93 | 4.06 | 4.19 | 4.46 | 4.46 | 4.59 | 4.86 | 4.99 | 5.12 | 5.12 | 5.26 | 5.26 | 5.39 | 5.52 | 5.52 | 5.65 | 5.65 | 5.79 | 5.92 | 5.92 | 6.05 | 6.05 | 6.18 | 6.18 | 6.32 | 6.32 | 6.45 | 6.45 | 6.58 | 6.58 | 6.72 | 6.72 | 6.98 | 7.51 | 8.71 | 8.97 | 10.03 | 12.16 | 12.42 | 12.69 | 13.09 | 13.88 | 14.55 | 15.34 | 15.74 | 16.27 | 17.2 | 18.13 | 19.32 | 20.92 | 22.91 | 25.03 | 27.42 | 30.2 | 30.74 | 30.87 | 31 | 32.46 | 32.73 | 32.99 | 33.12 | 35.38 | 39.36 | 43.61 | 47.85 | 51.7 | 53.43 | 54.09 | 54.62 | 55.29 | 55.82 | 56.21 | 56.21 | 56.21 | 56.21 | 56.21 | 56.21 | 56.35 | 56.48 | 56.48 | 56.48 | 56.48 | 56.48 | 56.48 | 56.48 | 56.48 | 56.48 | 3 | 3 | 3 | 3 | 3 | 3 | 3 | 3 | 3
6 | Phương pháp thử nghiệm Test methods |  |  | TCVN 197 : 2002 | [6 empty] | L | 1.77 |  |  | P(kN) | 1.77 | 2.21 | 2.97 | 4.38 | 5.8 | 7.06 | 8.27 | 10.13 | 12.41 | 14.34 | 15.97 | 18.08 | 20.57 | 21.93 | 24.1 | 25.92 | 28.17 | 29.91 | 32.03 | 33.9 | 36.29 | 38.88 | 40.88 | 42.61 | 44.26 | 46.26 | 48 | 50.06 | 52.25 | 53.85 | 56.24 | 57.97 | 60.83 | 62.7 | 64.24 | 65.45 | 67.37 | 67.37 | 67.37 | 67.37 | 69.23 | 70.84 | 70.84 | 72.24 | 73.83 | 75.82 | 77.29 | 78.83 | 79.23 | 80.82 | 82.28 | 83.82 | 86.22 | 87.94 | 89.61 | 91.28 | 92.95 | 95.22 | 95.22 | 95.22 | 95.22 | 95.62 | 95.62 | 95.62 | 95.62 | 96.72 | 97.95 | 97.95 | 97.95 | 96.72 | 94.22 | 92.55 | 90.82 | 89.2 | 87.54 | 85.42 | 85.42 | 85.42 | 85.42 | 85.42 | 85.42 | 85.42 | 85.02 | 85.02 | 85.02 | 85.02 | 85.02 | 85.02 | 85.02 | 85.02 | 85.02 | 1.77 | 1.77 | 1.77 | 1.77 | 1.77 | 1.77 | 1.77 | 1.77 | 1.77
7 | Thông tin mẫu thử Sample specification |  |  | Theùp taám vaø Theùp hình | [6 empty] | P | He So Goc Do Thi |  |  |  |  | -7.111111 | -3.641026 | -3.45 | -4.666667 | -12.38462 | -11.84615 | -10.78571 | -11.61538 | -12.92308 | -12.38462 | -15.07143 | -12.46154 | #DIV/0! | -12.38462 | -10.69231 | #DIV/0! | -10.78571 | -15.23077 | #DIV/0! | -14.61538 | -12.38462 | #DIV/0! | -12.78571 | #DIV/0! | -13.30769 | -12.84615 | #DIV/0! | -12.42857 | #DIV/0! | -16.92308 | #DIV/0! | -12.30769 | #DIV/0! | -12.76923 | #DIV/0! | -10.5 | #DIV/0! | -9.307692 | #DIV/0! | -11.76923 | #DIV/0! | -3.85 | -5.185185 | -5.346154 | 10.69231 | 0 | 0 | 0 | 1.75 | -1.505376 | -5.346154 | -2.970149 | -2.189873 | 2.490566 | -3.203704 | -5.615385 | -2.641509 | -2.1625 | -2.333333 | -2.4125 | -2.607595 | -1.860215 | -1.00625 | -1.575472 | -1.310606 | -0.5970149 | -3.037975 | -0.6244131 | -0.6886792 | -0.8092486 | 0 | -0.8160377 | -0.3190955 | -0.2688172 | -0.1411765 | 0 | 0 | 0.1807229 | 0.6108787 | 1.806452 | 2.735849 | 3.589744 | 3.12963 | 11.19231 | #DIV/0! | #DIV/0! | #DIV/0! | #DIV/0! | #DIV/0! | #DIV/0! | #DIV/0! | #DIV/0! | #DIV/0! | 0 | #DIV/0! | 3.150943 | 4.325 | 3.056604 | 4.15
8 | Mẫu do By | TRUNG TAÂM KYÕ THUAÄT TIEÂU CHUAÅN ÑO LÖÔØNG CHAÁT LÖÔÏNG 3 | [5 empty] | cung cấp The samples were sampled |  |  | L | 5 | 105.04 | 20080815-Grap(1)-Theùp I 350x180x11x7 | L(mm) | 5 | 5.27 | 5.66 | 6.06 | 6.33 | 6.46 | 6.59 | 6.73 | 6.86 | 6.99 | 7.12 | 7.26 | 7.39 | 7.39 | 7.52 | 7.65 | 7.65 | 7.79 | 7.92 | 7.92 | 8.05 | 8.18 | 8.18 | 8.32 | 8.32 | 8.45 | 8.58 | 8.58 | 8.72 | 8.72 | 8.85 | 8.85 | 8.98 | 8.98 | 9.11 | 9.11 | 9.25 | 9.25 | 9.38 | 9.38 | 9.51 | 9.51 | 9.91 | 10.18 | 10.44 | 10.57 | 11.1 | 11.9 | 12.03 | 12.83 | 13.76 | 14.02 | 14.69 | 15.48 | 16.01 | 16.55 | 16.81 | 17.34 | 18.14 | 18.8 | 19.6 | 20.39 | 21.32 | 22.92 | 23.98 | 25.3 | 25.97 | 26.76 | 28.89 | 31.01 | 32.74 | 33 | 35.12 | 39.1 | 42.82 | 47.07 | 51.31 | 55.56 | 58.88 | 61.27 | 62.2 | 62.73 | 63.12 | 63.66 | 63.92 | 63.92 | 63.92 | 63.92 | 63.92 | 63.92 | 63.92 | 63.92 | 63.92 | 63.92 | 64.05 | 64.05 | 64.58 | 64.98 | 65.51 | 65.91
9 | Điều kiện thử nghiệm |  |  | Máy thử kéo,uốn vạn năng, thang lực 200-500-1000 kN , độ chính xác 1% | [6 empty] | P | 1.4 |  |  | P(kN) | 1.4 | 3.32 | 4.74 | 6.12 | 7.38 | 8.99 | 10.53 | 12.04 | 13.55 | 15.23 | 16.84 | 18.95 | 20.57 | 22.55 | 24.16 | 25.55 | 27.04 | 28.55 | 30.53 | 32.02 | 33.92 | 35.53 | 37.52 | 39.31 | 40.9 | 42.63 | 44.3 | 45.89 | 47.63 | 49.29 | 51.49 | 53.48 | 55.08 | 57.21 | 58.87 | 60.46 | 61.93 | 63.47 | 64.68 | 66.2 | 67.73 | 68.13 | 69.67 | 71.07 | 72.46 | 71.07 | 71.07 | 71.07 | 71.07 | 69.67 | 71.07 | 72.46 | 74.45 | 76.18 | 74.86 | 76.59 | 78.05 | 79.45 | 81.18 | 82.72 | 84.65 | 86.71 | 88.44 | 90.05 | 91.72 | 93.45 | 93.85 | 96.25 | 97.58 | 99.04 | 100.44 | 100.44 | 102.17 | 103.44 | 104.44 | 105.04 | 105.04 | 105.04 | 104.44 | 102.98 | 101.3 | 99.85 | 98.45 | 96.76 | 93.85 | 93.85 | 93.85 | 93.85 | 93.85 | 93.85 | 93.85 | 93.85 | 93.85 | 93.85 | 93.85 | 93.85 | 92.18 | 90.45 | 88.83 | 87.17
| Test conditions |  |  | Nhiệt độ: | 27OC |  |  | Độ ẩm | 75% |  | L | He So Goc Do Thi |  |  |  |  | -6.615385 | -3.301887 | -5.259259 | -4.846154 | -8.642857 | #DIV/0! | -11.53846 | #DIV/0! | -12.15385 | -11.64286 | #DIV/0! | -16.30769 | -18.07692 | #DIV/0! | -13.53846 | #DIV/0! | -19.5 | #DIV/0! | -14.92308 | #DIV/0! | -21.46154 | -15.92308 | #DIV/0! | #DIV/0! | -15.21429 | #DIV/0! | -13.69231 | #DIV/0! | #DIV/0! | -19.46154 | #DIV/0! | #DIV/0! | -11.84615 | #DIV/0! | -10 | #DIV/0! | #DIV/0! | -10.76923 | #DIV/0! | #DIV/0! | -14.38462 | #DIV/0! | #DIV/0! | -10.5 | #DIV/0! | #DIV/0! | -15.92308 | #DIV/0! | -12.84615 | #DIV/0! | -14.69231 | -4.225 | -5.185185 | -11.15385 | -4.2 | -5.615385 | -1.569892 | -1.4 | -7.961538 | -6.148148 | -4.175 | -3.867925 | -6.461538 | -4.325 | -2.245283 | -6.222222 | -3.169811 | -4.15 | -3.377358 | -3.030303 | -3 | -2.90566 | -2.754717 | -3.037736 | -1.518519 | -6.346154 | -2.1625 | -2.409091 | -1.666667 | -1.8125 | -1.526882 | -1.622642 | -1.925 | -1.037838 | -1.150685 | -1.150685 | -1.030075 | 0 | -0.6622222 | -0.6466165 | 0 | -0.2369942 | 0 | 0 | 0 | -0.8439306 | 2.269231 | 0 | -0.3661972 | -0.005479452 | 1.635556 | 2.735849 | 4.516129 | 11.475 | 8.925926 | 29.38462 | -2.461048 | #DIV/0!
|  |  |  | Temperature…………………OC |  |  |  | Moisture |  |  | P | 7 | 159.02 | 20080815-Grap(5)-Theùp taám 400x200x16 | L(mm) | 7 | 7.13 | 7.66 | 7.93 | 8.19 | 8.33 | 8.33 | 8.46 | 8.46 | 8.59 | 8.73 | 8.73 | 8.86 | 8.99 | 8.99 | 9.12 | 9.12 | 9.26 | 9.26 | 9.39 | 9.39 | 9.52 | 9.65 | 9.65 | 9.65 | 9.79 | 9.79 | 9.92 | 9.92 | 9.92 | 10.05 | 10.05 | 10.05 | 10.18 | 10.18 | 10.32 | 10.32 | 10.32 | 10.45 | 10.45 | 10.45 | 10.58 | 10.58 | 10.58 | 10.72 | 10.72 | 10.72 | 10.85 | 10.85 | 10.98 | 10.98 | 11.11 | 11.51 | 11.78 | 11.91 | 12.31 | 12.57 | 13.5 | 14.7 | 14.96 | 15.23 | 15.63 | 16.16 | 16.42 | 16.82 | 17.35 | 17.62 | 18.15 | 18.55 | 19.08 | 19.74 | 20.27 | 20.8 | 21.33 | 21.86 | 22.13 | 22.39 | 23.19 | 23.85 | 24.78 | 25.58 | 26.51 | 27.57 | 28.37 | 30.22 | 31.68 | 33.14 | 34.47 | 34.74 | 36.99 | 39.65 | 40.04 | 41.77 | 42.03 | 42.7 | 42.96 | 44.69 | 44.95 | 46.94 | 49.07 | 56.37 | 58.62 | 60.21 | 61.14 | 61.54 | 61.81 | 61.94 | 7 | 7
10 | Kết quả thử nghiệm/Test result | [9 empty] | L | 0.8 |  |  | P(kN) | 0.8 | 1.66 | 3.41 | 4.83 | 6.09 | 7.3 | 9.16 | 10.66 | 12.16 | 13.74 | 15.37 | 17.48 | 19.6 | 21.95 | 23.56 | 25.32 | 27.2 | 29.93 | 32.19 | 34.13 | 36.31 | 39.1 | 41.17 | 43.7 | 45.29 | 47.42 | 49.5 | 51.28 | 53.27 | 54.87 | 57.4 | 59.27 | 60.59 | 62.13 | 63.47 | 64.87 | 67.13 | 69.07 | 70.47 | 72.86 | 74.85 | 76.72 | 78.85 | 80.98 | 82.45 | 84.05 | 86.57 | 88.64 | 90.31 | 91.98 | 94.25 | 96.16 | 97.85 | 99.25 | 100.7 | 102.38 | 103.84 | 105.3 | 106.98 | 109.05 | 110.71 | 112.38 | 114.43 | 116.11 | 117.84 | 119.03 | 120.71 | 122.39 | 124.05 | 125.84 | 127.84 | 129.43 | 130.97 | 132.43 | 134.04 | 134.45 | 136.1 | 137.83 | 139.42 | 140.97 | 142.42 | 143.84 | 145.56 | 147.1 | 149.02 | 150.7 | 152.38 | 153.75 | 153.75 | 155.24 | 156.96 | 156.96 | 157.37 | 157.37 | 157.37 | 157.37 | 158.83 | 158.24 | 158.24 | 159.02 | 159.06 | 155.38 | 151.03 | 146.83 | 142.24 | 139.83 | 136.01 | 0.8 | 0.8
Ký hiệu mẫu |  |  | Kích thước mẫu, mm |  |  | Lực kéo chảy KN | Giới hạn chảy, N/mm2 | Lực kéo đứt, KN | Giới hạn bền, N/mm2 | Độ giãn dài tương đối, % |  | He So Goc Do Thi |  |  |  |  | -3.591398 | -7.9 | -37.38462 | -18.33333 | -46.30769 | -22.34615 | -49.85714 | -26.84615 | -50.76923 | -29.25926 | -51.38462 | -25.14815 | -50.61538 | -44.69231 | -21.40741 | -40.07692 | -56.30769 | -35.71429 | -38.46154 | -34.92308 | -32.23077 | -35.35714 | -38.46154 | -38.38462 | -18.51852 | -3.396226 | 0.2654867 | -9.433962 | -3.90566 | -5.125 | -3.697479 | -4.54717 | -2.179191 | -2.773585 | -2.830189 | -1.904523 | -0.9458824 | -0.4331897 | -0.5621716 | -0.1721195 | 0.2364706 | 1.635556 | 2.735849 | 4.516129 | 11.475 | 8.925926 | 29.38462 | -2.970695 | #DIV/0! | #DIV/0! | #DIV/0! | #DIV/0! | #DIV/0! | #DIV/0! | #DIV/0! | #DIV/0! | #DIV/0! | #DIV/0! | #DIV/0! | #DIV/0! | #DIV/0! | #DIV/0! | #DIV/0! | #DIV/0! | #DIV/0! | #DIV/0! | #DIV/0! | #DIV/0! | #DIV/0! | #DIV/0! | #DIV/0! | #DIV/0! | #DIV/0! | #DIV/0! | #DIV/0! | #DIV/0! | #DIV/0! | #DIV/0! | #DIV/0! | #DIV/0! | #DIV/0! | #DIV/0! | #DIV/0! | #DIV/0! | #DIV/0! | #DIV/0! | #DIV/0! | #DIV/0! | #DIV/0! | #DIV/0! | #DIV/0! | #DIV/0! | #DIV/0! | #DIV/0! | #DIV/0! | #DIV/0! | #DIV/0! | #DIV/0! | #DIV/0!
|  |  | Khối lượng, g | Chiều rộng, mm | C/dày, mm | [6 empty] | 9 | 195 | 20080815-Grap(3)-Theùp H 200x200x13 | L(mm) | 9 | 9.93 | 10.33 | 10.46 | 10.73 | 10.86 | 11.12 | 11.26 | 11.52 | 11.65 | 11.92 | 12.05 | 12.32 | 12.45 | 12.58 | 12.85 | 12.98 | 13.11 | 13.25 | 13.38 | 13.51 | 13.64 | 13.78 | 13.91 | 14.04 | 14.31 | 15.37 | 17.63 | 18.16 | 19.22 | 19.62 | 20.81 | 21.87 | 23.6 | 25.19 | 26.25 | 28.24 | 32.49 | 37.13 | 42.84 | 49.87 | 58.37 | 60.62 | 62.21 | 63.14 | 63.54 | 63.81 | 63.94 | 9 | 9 | 9 | 9 | 9 | 9 | 9 | 9 | 9 | 9 | 9 | 9 | 9 | 9 | 9 | 9 | 9 | 9 | 9 | 9 | 9 | 9 | 9 | 9 | 9 | 9 | 9 | 9 | 9 | 9 | 9 | 9 | 9 | 9 | 9 | 9 | 9 | 9 | 9 | 9 | 9 | 9 | 9 | 9 | 9 | 9 | 9 | 9 | 9 | 9 | 9 | 9
Theùp I 200x100x5x8 |  |  | 540.1 | 23 | 8 | 62 | 336.9565 | 82 | 445.6522 | 22 | 184 | 6.73 |  |  | P(kN) | 6.73 | 10.07 | 13.23 | 18.09 | 23.04 | 29.06 | 34.87 | 41.85 | 48.83 | 55.43 | 63.33 | 70.01 | 76.8 | 83.38 | 89.19 | 94.97 | 100.18 | 107.5 | 112.5 | 117.5 | 122.04 | 126.23 | 131.18 | 136.18 | 141.17 | 146.17 | 149.77 | 149.17 | 154.17 | 158.31 | 160.36 | 164.76 | 169.58 | 173.35 | 177.76 | 180.76 | 184.55 | 188.57 | 190.58 | 193.79 | 195 | 192.99 | 189.31 | 184.96 | 180.76 | 176.17 | 173.76 | 169.94 | 6.73 | 6.73 | 6.73 | 6.73 | 6.73 | 6.73 | 6.73 | 6.73 | 6.73 | 6.73 | 6.73 | 6.73 | 6.73 | 6.73 | 6.73 | 6.73 | 6.73 | 6.73 | 6.73 | 6.73 | 6.73 | 6.73 | 6.73 | 6.73 | 6.73 | 6.73 | 6.73 | 6.73 | 6.73 | 6.73 | 6.73 | 6.73 | 6.73 | 6.73 | 6.73 | 6.73 | 6.73 | 6.73 | 6.73 | 6.73 | 6.73 | 6.73 | 6.73 | 6.73 | 6.73 | 6.73 | 6.73 | 6.73 | 6.73 | 6.73 | 6.73 | 6.73
Theùp V 100x100x9 |  |  | 761 | 24.5 | 9 | 68 | 308.39 | 98 | 444.4444 | 27 | 220.5 | He So Goc Do Thi |  |  |  |  | #DIV/0! | #DIV/0! | #DIV/0! | #DIV/0! | #DIV/0! | #DIV/0! | #DIV/0! | #DIV/0! | #DIV/0! | #DIV/0! | #DIV/0! | #DIV/0! | #DIV/0! | #DIV/0! | #DIV/0! | #DIV/0! | #DIV/0! | #DIV/0! | #DIV/0! | #DIV/0! | #DIV/0! | #DIV/0! | #DIV/0! | #DIV/0! | #DIV/0! | #DIV/0! | #DIV/0! | #DIV/0! | #DIV/0! | #DIV/0! | #DIV/0! | #DIV/0! | #DIV/0! | #DIV/0! | #DIV/0! | #DIV/0! | #DIV/0! | #DIV/0! | #DIV/0! | #DIV/0! | #DIV/0! | #DIV/0! | #DIV/0! | #DIV/0! | #DIV/0! | #DIV/0! | #DIV/0! | #DIV/0! | #DIV/0! | #DIV/0! | #DIV/0! | #DIV/0! | #DIV/0! | #DIV/0! | #DIV/0! | #DIV/0! | #DIV/0! | #DIV/0! | #DIV/0! | #DIV/0! | #DIV/0! | #DIV/0! | #DIV/0! | #DIV/0! | #DIV/0! | #DIV/0! | #DIV/0! | #DIV/0! | #DIV/0! | #DIV/0! | #DIV/0! | #DIV/0! | #DIV/0! | #DIV/0! | #DIV/0! | #DIV/0! | #DIV/0! | #DIV/0! | #DIV/0! | #DIV/0! | #DIV/0! | #DIV/0! | #DIV/0! | #DIV/0! | #DIV/0! | #DIV/0! | #DIV/0! | #DIV/0! | #DIV/0! | #DIV/0! | #DIV/0! | #DIV/0! | #DIV/0! | #DIV/0! | #DIV/0! | #DIV/0! | #DIV/0! | #DIV/0! | #DIV/0!
Theùp I 350x180x11x7 |  |  | 774.7 | 22 | 11 | 72 | 297.5207 | 105.04 | 434.0496 | 25 | 242 | 11 | 0 | - | L(mm) | 11 | 11 | 11 | 11 | 11 | 11 | 11 | 11 | 11 | 11 | 11 | 11 | 11 | 11 | 11 | 11 | 11 | 11 | 11 | 11 | 11 | 11 | 11 | 11 | 11 | 11 | 11 | 11 | 11 | 11 | 11 | 11 | 11 | 11 | 11 | 11 | 11 | 11 | 11 | 11 | 11 | 11 | 11 | 11 | 11 | 11 | 11 | 11 | 11 | 11 | 11 | 11 | 11 | 11 | 11 | 11 | 11 | 11 | 11 | 11 | 11 | 11 | 11 | 11 | 11 | 11 | 11 | 11 | 11 | 11 | 11 | 11 | 11 | 11 | 11 | 11 | 11 | 11 | 11 | 11 | 11 | 11 | 11 | 11 | 11 | 11 | 11 | 11 | 11 | 11 | 11 | 11 | 11 | 11 | 11 | 11 | 11 | 11 | 11 | 11
Theùp taám 400x200x16 |  |  | 1303.8 | 23 | 16 | 110 | 298.913 | 159.02 | 432.1196 | 30 | 368 |  |  |  | P(kN) | 0 | 0 | 0 | 0 | 0 | 0 | 0 | 0 | 0 | 0 | 0 | 0 | 0 | 0 | 0 | 0 | 0 | 0 | 0 | 0 | 0 | 0 | 0 | 0 | 0 | 0 | 0 | 0 | 0 | 0 | 0 | 0 | 0 | 0 | 0 | 0 | 0 | 0 | 0 | 0 | 0 | 0 | 0 | 0 | 0 | 0 | 0 | 0 | 0 | 0 | 0 | 0 | 0 | 0 | 0 | 0 | 0 | 0 | 0 | 0 | 0 | 0 | 0 | 0 | 0 | 0 | 0 | 0 | 0 | 0 | 0 | 0 | 0 | 0 | 0 | 0 | 0 | 0 | 0 | 0 | 0 | 0 | 0 | 0 | 0 | 0 | 0 | 0 | 0 | 0 | 0 | 0 | 0 | 0 | 0 | 0 | 0 | 0 | 0 | 0
Theùp H 200x200x13 |  |  | 1173.2 | 28.4 | 13 | 143 | 387.3239 | 195 | 528.169 | 26 | 369.2
0
[11 empty] | 0 |  |  |  |  | a | b | a-
0
0
0
0
0
0
0
TL.TRƯỞNG PHÒNG TN On behalf of Head of Testing Laboratory | [7 empty] | GIÁM ĐỐC DIRECTOR
1. Các kết quả thử nghiệm ghi trong phiếu này chỉ có giá trị đối với mẫu do khách hàng gửi đến. | [9 empty] | 07.07WP09.R0-From07.07-REP02.R0

## KQDT
0 | Ket Qua Do Thi Keo Thep
| Hs HC | Ben | Ten |  | 1 | 2 | 3 | 4 | 5 | 6 | 7 | 8 | 9 | 10 | 11 | 12 | 13 | 14 | 15 | 16 | 17 | 18 | 19 | 20 | 21 | 22 | 23 | 24 | 25 | 26 | 27 | 28 | 29 | 30 | 31 | 32 | 33 | 34 | 35 | 36 | 37 | 38 | 39 | 40 | 41 | 42 | 43 | 44 | 45 | 46 | 47 | 48 | 49 | 50 | 51 | 52 | 53 | 54 | 55 | 56 | 57 | 58 | 59 | 60 | 61 | 62 | 63 | 64 | 65 | 66 | 67 | 68 | 69 | 70 | 71 | 72 | 73 | 74 | 75 | 76 | 77 | 78 | 79 | 80 | 81 | 82 | 83 | 84 | 85 | 86 | 87 | 88 | 89 | 90 | 91 | 92 | 93 | 94 | 95 | 96 | 97 | 98 | 99 | 100
[6 empty] | -6.615385 | -2.641509 | -5.296296 | -3.018868 | -8.518519 | -5.923077 | -11.61538 | -10.78571 | -15.76923 | -13.38462 | -15.76923 | -15.5 | -13.76923 | -11.07692 | #DIV/0! | -11.53846 | #DIV/0! | -15.14286 | -14.38462 | -12.46154 | -16.92857 | #DIV/0! | -12.23077 | #DIV/0! | -15.92308 | -12.84615 | #DIV/0! | -14.85714 | #DIV/0! | -15.30769 | #DIV/0! | #DIV/0! | -16.38462 | -12.23077 | #DIV/0! | -10.5 | 5.653846 | -5.444444 | 0 | -3.85 | 1.655914 | -3.85 | 0 | -2.283019 | -1.634409 | -2.886792 | 0 | -1.220126 | -1.75 | 0 | -1.759494 | 0 | -0.5063291 | -3 | 0 | 0 | -0.5125 | -1.670886 | -0.7264151 | -0.7238494 | 0 | 0 | 0 | -0.4408602 | 0 | 0 | -0.7096774 | -0.1717647 | 0 | -0.36 | -0.07764706 | 0.426087 | 1.849462 | 2.291139 | 2.703704 | 4.435897 | 7.407407 | -1.602601 | #DIV/0! | #DIV/0! | #DIV/0! | #DIV/0! | #DIV/0! | #DIV/0! | #DIV/0! | #DIV/0! | #DIV/0! | #DIV/0! | #DIV/0! | #DIV/0! | #DIV/0! | #DIV/0! | #DIV/0! | #DIV/0! | #DIV/0! | #DIV/0! | #DIV/0! | #DIV/0! | #DIV/0!
14:30 |  | 81.65 | 20080814-Grap(1) | L(mm) | 0 | 0.13 | 0.66 | 0.93 | 1.46 | 1.73 | 1.99 | 2.12 | 2.26 | 2.39 | 2.52 | 2.65 | 2.79 | 2.92 | 3.05 | 3.05 | 3.18 | 3.18 | 3.32 | 3.45 | 3.58 | 3.72 | 3.72 | 3.85 | 3.85 | 3.98 | 4.11 | 4.11 | 4.25 | 4.25 | 4.38 | 4.38 | 4.38 | 4.51 | 4.64 | 4.64 | 4.78 | 5.04 | 5.31 | 5.97 | 6.37 | 7.3 | 7.7 | 8.36 | 8.89 | 9.82 | 10.35 | 10.62 | 12.21 | 13.01 | 13.14 | 13.93 | 14.07 | 14.86 | 15.39 | 15.53 | 15.66 | 16.46 | 17.25 | 19.37 | 21.76 | 21.9 | 22.16 | 22.29 | 23.22 | 23.49 | 23.62 | 25.48 | 29.73 | 31.72 | 33.97 | 38.22 | 41.67 | 42.6 | 43.39 | 43.93 | 44.32 | 44.59
1 |  |  |  | P(kN) | 0 | 0.86 | 2.26 | 3.69 | 5.29 | 7.59 | 9.13 | 10.64 | 12.15 | 14.2 | 15.94 | 17.99 | 20.16 | 21.95 | 23.39 | 24.9 | 26.4 | 28.14 | 30.26 | 32.13 | 33.75 | 36.12 | 37.91 | 39.5 | 41.23 | 43.3 | 44.97 | 46.62 | 48.7 | 50.09 | 52.08 | 53.68 | 55.34 | 57.47 | 59.06 | 59.06 | 60.53 | 59.06 | 60.53 | 60.53 | 62.07 | 60.53 | 62.07 | 62.07 | 63.28 | 64.8 | 66.33 | 66.33 | 68.27 | 69.67 | 69.67 | 71.06 | 71.06 | 71.46 | 73.05 | 73.05 | 73.05 | 73.46 | 74.78 | 76.32 | 78.05 | 78.05 | 78.05 | 78.05 | 78.46 | 78.46 | 78.46 | 79.78 | 80.51 | 80.51 | 81.32 | 81.65 | 80.18 | 78.46 | 76.65 | 75.19 | 73.46 | 71.46
[6 empty] | -0.88 | -2.533333 | -10.84615 | #DIV/0! | -9.692308 | -9.307692 | -6.888889 | #DIV/0! | -14.84615 | -6.037037 | -16.23077 | -19.15385 | #DIV/0! | -15.5 | #DIV/0! | -17.30769 | -13.38462 | #DIV/0! | -14.38462 | #DIV/0! | -18.5 | -15.38462 | #DIV/0! | -12.69231 | #DIV/0! | -13.38462 | #DIV/0! | -15.64286 | #DIV/0! | -18.38462 | #DIV/0! | -22 | #DIV/0! | -11 | #DIV/0! | -7.384615 | 0 | 0 | 0 | -1.754717 | -0.7558685 | 0 | -5.185185 | -3.975 | -2.518987 | -2.19403 | -1.949367 | -1 | -3 | -1.569892 | -1.655914 | -2.016807 | -1.075 | -0.839196 | -0.7877358 | -0.6987448 | -0.8165468 | 0 | 0 | 0 | -0.2739726 | 0 | 0 | 0 | -0.4867257 | -0.3090452 | 0 | 0 | 0.3194805 | 1.445087 | 2.530303 | 3.264151 | 2.41791 | 3.132075 | 5.435897 | #DIV/0! | #DIV/0! | #DIV/0! | #DIV/0! | #DIV/0! | 0 | 3.076923 | #DIV/0! | #DIV/0! | #DIV/0! | #DIV/0! | #DIV/0! | #DIV/0! | #DIV/0! | #DIV/0! | -1.556657 | #DIV/0! | #DIV/0! | #DIV/0! | #DIV/0! | #DIV/0! | #DIV/0! | #DIV/0! | #DIV/0!
15:13 |  | 96.23 | 20080814-Grap(2) | L(mm) | 0 | 0.5 | 0.8 | 0.93 | 0.93 | 1.06 | 1.19 | 1.46 | 1.46 | 1.59 | 1.86 | 1.99 | 2.12 | 2.12 | 2.26 | 2.26 | 2.39 | 2.52 | 2.52 | 2.65 | 2.65 | 2.79 | 2.92 | 2.92 | 3.05 | 3.05 | 3.18 | 3.18 | 3.32 | 3.32 | 3.45 | 3.45 | 3.58 | 3.58 | 3.72 | 3.72 | 3.98 | 4.51 | 5.71 | 5.97 | 7.03 | 9.16 | 9.42 | 9.69 | 10.09 | 10.88 | 11.55 | 12.34 | 12.74 | 13.27 | 14.2 | 15.13 | 16.32 | 17.92 | 19.91 | 22.03 | 24.42 | 27.2 | 27.74 | 27.87 | 28 | 29.46 | 29.73 | 29.99 | 30.12 | 32.38 | 36.36 | 40.61 | 44.85 | 48.7 | 50.43 | 51.09 | 51.62 | 52.29 | 52.82 | 53.21 | 53.21 | 53.21 | 53.21 | 53.21 | 53.21 | 53.35 | 53.48 | 53.48 | 53.48 | 53.48 | 53.48 | 53.48 | 53.48 | 53.48 | 53.48
2 |  |  |  | P(kN) | 0 | 0.44 | 1.2 | 2.61 | 4.03 | 5.29 | 6.5 | 8.36 | 10.64 | 12.57 | 14.2 | 16.31 | 18.8 | 20.16 | 22.33 | 24.15 | 26.4 | 28.14 | 30.26 | 32.13 | 34.52 | 37.11 | 39.11 | 40.84 | 42.49 | 44.49 | 46.23 | 48.29 | 50.48 | 52.08 | 54.47 | 56.2 | 59.06 | 60.93 | 62.47 | 63.68 | 65.6 | 65.6 | 65.6 | 65.6 | 67.46 | 69.07 | 69.07 | 70.47 | 72.06 | 74.05 | 75.52 | 77.06 | 77.46 | 79.05 | 80.51 | 82.05 | 84.45 | 86.17 | 87.84 | 89.51 | 91.18 | 93.45 | 93.45 | 93.45 | 93.45 | 93.85 | 93.85 | 93.85 | 93.85 | 94.95 | 96.18 | 96.18 | 96.18 | 94.95 | 92.45 | 90.78 | 89.05 | 87.43 | 85.77 | 83.65 | 83.65 | 83.65 | 83.65 | 83.65 | 83.65 | 83.65 | 83.25 | 83.25 | 83.25 | 83.25 | 83.25 | 83.25 | 83.25 | 83.25 | 83.25
[6 empty] | -7.111111 | -3.641026 | -3.45 | -4.666667 | -12.38462 | -11.84615 | -10.78571 | -11.61538 | -12.92308 | -12.38462 | -15.07143 | -12.46154 | #DIV/0! | -12.38462 | -10.69231 | #DIV/0! | -10.78571 | -15.23077 | #DIV/0! | -14.61538 | -12.38462 | #DIV/0! | -12.78571 | #DIV/0! | -13.30769 | -12.84615 | #DIV/0! | -12.42857 | #DIV/0! | -16.92308 | #DIV/0! | -12.30769 | #DIV/0! | -12.76923 | #DIV/0! | -10.5 | #DIV/0! | -9.307692 | #DIV/0! | -11.76923 | #DIV/0! | -3.85 | -5.185185 | -5.346154 | 10.69231 | 0 | 0 | 0 | 1.75 | -1.505376 | -5.346154 | -2.970149 | -2.189873 | 2.490566 | -3.203704 | -5.615385 | -2.641509 | -2.1625 | -2.333333 | -2.4125 | -2.607595 | -1.860215 | -1.00625 | -1.575472 | -1.310606 | -0.5970149 | -3.037975 | -0.6244131 | -0.6886792 | -0.8092486 | 0 | -0.8160377 | -0.3190955 | -0.2688172 | -0.1411765 | 0 | 0 | 0.1807229 | 0.6108787 | 1.806452 | 2.735849 | 3.589744 | 3.12963 | 11.19231 | #DIV/0! | #DIV/0! | #DIV/0! | #DIV/0! | #DIV/0! | #DIV/0! | #DIV/0! | #DIV/0! | #DIV/0! | 0 | #DIV/0! | 3.150943 | 4.325 | 3.056604 | 4.15
13:39 |  | 103.64 | 20080815-Grap(1) | L(mm) | 0 | 0.27 | 0.66 | 1.06 | 1.33 | 1.46 | 1.59 | 1.73 | 1.86 | 1.99 | 2.12 | 2.26 | 2.39 | 2.39 | 2.52 | 2.65 | 2.65 | 2.79 | 2.92 | 2.92 | 3.05 | 3.18 | 3.18 | 3.32 | 3.32 | 3.45 | 3.58 | 3.58 | 3.72 | 3.72 | 3.85 | 3.85 | 3.98 | 3.98 | 4.11 | 4.11 | 4.25 | 4.25 | 4.38 | 4.38 | 4.51 | 4.51 | 4.91 | 5.18 | 5.44 | 5.57 | 6.1 | 6.9 | 7.03 | 7.83 | 8.76 | 9.02 | 9.69 | 10.48 | 11.01 | 11.55 | 11.81 | 12.34 | 13.14 | 13.8 | 14.6 | 15.39 | 16.32 | 17.92 | 18.98 | 20.3 | 20.97 | 21.76 | 23.89 | 26.01 | 27.74 | 28 | 30.12 | 34.1 | 37.82 | 42.07 | 46.31 | 50.56 | 53.88 | 56.27 | 57.2 | 57.73 | 58.12 | 58.66 | 58.92 | 58.92 | 58.92 | 58.92 | 58.92 | 58.92 | 58.92 | 58.92 | 58.92 | 58.92 | 59.05 | 59.05 | 59.58 | 59.98 | 60.51 | 60.91
1 |  |  |  | P(kN) | 0 | 1.92 | 3.34 | 4.72 | 5.98 | 7.59 | 9.13 | 10.64 | 12.15 | 13.83 | 15.44 | 17.55 | 19.17 | 21.15 | 22.76 | 24.15 | 25.64 | 27.15 | 29.13 | 30.62 | 32.52 | 34.13 | 36.12 | 37.91 | 39.5 | 41.23 | 42.9 | 44.49 | 46.23 | 47.89 | 50.09 | 52.08 | 53.68 | 55.81 | 57.47 | 59.06 | 60.53 | 62.07 | 63.28 | 64.8 | 66.33 | 66.73 | 68.27 | 69.67 | 71.06 | 69.67 | 69.67 | 69.67 | 69.67 | 68.27 | 69.67 | 71.06 | 73.05 | 74.78 | 73.46 | 75.19 | 76.65 | 78.05 | 79.78 | 81.32 | 83.25 | 85.31 | 87.04 | 88.65 | 90.32 | 92.05 | 92.45 | 94.85 | 96.18 | 97.64 | 99.04 | 99.04 | 100.77 | 102.04 | 103.04 | 103.64 | 103.64 | 103.64 | 103.04 | 101.58 | 99.9 | 98.45 | 97.05 | 95.36 | 92.45 | 92.45 | 92.45 | 92.45 | 92.45 | 92.45 | 92.45 | 92.45 | 92.45 | 92.45 | 92.45 | 92.45 | 90.78 | 89.05 | 87.43 | 85.77
[6 empty] | -6.615385 | -3.301887 | -5.259259 | -4.846154 | -8.642857 | #DIV/0! | -11.53846 | #DIV/0! | -12.15385 | -11.64286 | #DIV/0! | -16.30769 | -18.07692 | #DIV/0! | -13.53846 | #DIV/0! | -19.5 | #DIV/0! | -14.92308 | #DIV/0! | -21.46154 | -15.92308 | #DIV/0! | #DIV/0! | -15.21429 | #DIV/0! | -13.69231 | #DIV/0! | #DIV/0! | -19.46154 | #DIV/0! | #DIV/0! | -11.84615 | #DIV/0! | -10 | #DIV/0! | #DIV/0! | -10.76923 | #DIV/0! | #DIV/0! | -14.38462 | #DIV/0! | #DIV/0! | -10.5 | #DIV/0! | #DIV/0! | -15.92308 | #DIV/0! | -12.84615 | #DIV/0! | -14.69231 | -4.225 | -5.185185 | -11.15385 | -4.2 | -5.615385 | -1.569892 | -1.4 | -7.961538 | -6.148148 | -4.175 | -3.867925 | -6.461538 | -4.325 | -2.245283 | -6.222222 | -3.169811 | -4.15 | -3.377358 | -3.030303 | -3 | -2.90566 | -2.754717 | -3.037736 | -1.518519 | -6.346154 | -2.1625 | -2.409091 | -1.666667 | -1.8125 | -1.526882 | -1.622642 | -1.925 | -1.037838 | -1.150685 | -1.150685 | -1.030075 | 0 | -0.6622222 | -0.6466165 | 0 | -0.2369942 | 0 | 0 | 0 | -0.8439306 | 2.269231 | 0 | -0.3661972
14:05 |  | 158.22 | 20080815-Grap(5) | L(mm) | 0 | 0.13 | 0.66 | 0.93 | 1.19 | 1.33 | 1.33 | 1.46 | 1.46 | 1.59 | 1.73 | 1.73 | 1.86 | 1.99 | 1.99 | 2.12 | 2.12 | 2.26 | 2.26 | 2.39 | 2.39 | 2.52 | 2.65 | 2.65 | 2.65 | 2.79 | 2.79 | 2.92 | 2.92 | 2.92 | 3.05 | 3.05 | 3.05 | 3.18 | 3.18 | 3.32 | 3.32 | 3.32 | 3.45 | 3.45 | 3.45 | 3.58 | 3.58 | 3.58 | 3.72 | 3.72 | 3.72 | 3.85 | 3.85 | 3.98 | 3.98 | 4.11 | 4.51 | 4.78 | 4.91 | 5.31 | 5.57 | 6.5 | 7.7 | 7.96 | 8.23 | 8.63 | 9.16 | 9.42 | 9.82 | 10.35 | 10.62 | 11.15 | 11.55 | 12.08 | 12.74 | 13.27 | 13.8 | 14.33 | 14.86 | 15.13 | 15.39 | 16.19 | 16.85 | 17.78 | 18.58 | 19.51 | 20.57 | 21.37 | 23.22 | 24.68 | 26.14 | 27.47 | 27.74 | 29.99 | 32.65 | 33.04 | 34.77 | 35.03 | 35.7 | 35.96 | 37.69 | 37.95 | 39.94 | 42.07 | 49.37 | 51.62 | 53.21 | 54.14 | 54.54 | 54.81 | 54.94
5 |  |  |  | P(kN) | 0 | 0.86 | 2.61 | 4.03 | 5.29 | 6.5 | 8.36 | 9.86 | 11.36 | 12.94 | 14.57 | 16.68 | 18.8 | 21.15 | 22.76 | 24.52 | 26.4 | 29.13 | 31.39 | 33.33 | 35.51 | 38.3 | 40.37 | 42.9 | 44.49 | 46.62 | 48.7 | 50.48 | 52.47 | 54.07 | 56.6 | 58.47 | 59.79 | 61.33 | 62.67 | 64.07 | 66.33 | 68.27 | 69.67 | 72.06 | 74.05 | 75.92 | 78.05 | 80.18 | 81.65 | 83.25 | 85.77 | 87.84 | 89.51 | 91.18 | 93.45 | 95.36 | 97.05 | 98.45 | 99.9 | 101.58 | 103.04 | 104.5 | 106.18 | 108.25 | 109.91 | 111.58 | 113.63 | 115.31 | 117.04 | 118.23 | 119.91 | 121.59 | 123.25 | 125.04 | 127.04 | 128.63 | 130.17 | 131.63 | 133.24 | 133.65 | 135.3 | 137.03 | 138.62 | 140.17 | 141.62 | 143.04 | 144.76 | 146.3 | 148.22 | 149.9 | 151.58 | 152.95 | 152.95 | 154.44 | 156.16 | 156.16 | 156.57 | 156.57 | 156.57 | 156.57 | 158.03 | 157.44 | 157.44 | 158.22 | 158.26 | 154.58 | 150.23 | 146.03 | 141.44 | 139.03 | 135.21
[6 empty] | -3.591398 | -7.9 | -37.38462 | -18.33333 | -46.30769 | -22.34615 | -49.85714 | -26.84615 | -50.76923 | -29.25926 | -51.38462 | -25.14815 | -50.61538 | -44.69231 | -21.40741 | -40.07692 | -56.30769 | -35.71429 | -38.46154 | -34.92308 | -32.23077 | -35.35714 | -38.46154 | -38.38462 | -18.51852 | -3.396226 | 0.2654867 | -9.433962 | -3.90566 | -5.125 | -3.697479 | -4.54717 | -2.179191 | -2.773585 | -2.830189 | -1.904523 | -0.9458824 | -0.4331897 | -0.5621716 | -0.1721195 | 0.2364706 | 1.635556 | 2.735849 | 4.516129 | 11.475 | 8.925926 | 29.38462 | -2.970695 | #DIV/0! | #DIV/0! | #DIV/0! | #DIV/0! | #DIV/0! | #DIV/0! | #DIV/0! | #DIV/0! | #DIV/0! | #DIV/0! | #DIV/0! | #DIV/0! | #DIV/0! | #DIV/0! | #DIV/0! | #DIV/0! | #DIV/0! | #DIV/0! | #DIV/0! | #DIV/0! | #DIV/0! | #DIV/0! | #DIV/0! | #DIV/0! | #DIV/0! | #DIV/0! | #DIV/0! | #DIV/0! | #DIV/0! | #DIV/0! | #DIV/0! | #DIV/0! | #DIV/0! | #DIV/0! | #DIV/0! | #DIV/0! | #DIV/0! | #DIV/0! | #DIV/0! | #DIV/0! | #DIV/0! | #DIV/0! | #DIV/0! | #DIV/0! | #DIV/0! | #DIV/0! | #DIV/0! | #DIV/0! | #DIV/0! | #DIV/0! | #DIV/0!
13:50 |  | 188.27 | 20080815-Grap(3) | L(mm) | 0 | 0.93 | 1.33 | 1.46 | 1.73 | 1.86 | 2.12 | 2.26 | 2.52 | 2.65 | 2.92 | 3.05 | 3.32 | 3.45 | 3.58 | 3.85 | 3.98 | 4.11 | 4.25 | 4.38 | 4.51 | 4.64 | 4.78 | 4.91 | 5.04 | 5.31 | 6.37 | 8.63 | 9.16 | 10.22 | 10.62 | 11.81 | 12.87 | 14.6 | 16.19 | 17.25 | 19.24 | 23.49 | 28.13 | 33.84 | 40.87 | 49.37 | 51.62 | 53.21 | 54.14 | 54.54 | 54.81 | 54.94 | [52 empty] | 49.37 | 51.62 | 53.21 | 54.14 | 54.54 | 54.81 | 54.94
3 |  |  |  | P(kN) | 0 | 3.34 | 6.5 | 11.36 | 16.31 | 22.33 | 28.14 | 35.12 | 42.1 | 48.7 | 56.6 | 63.28 | 70.07 | 76.65 | 82.46 | 88.24 | 93.45 | 100.77 | 105.77 | 110.77 | 115.31 | 119.5 | 124.45 | 129.45 | 134.44 | 139.44 | 143.04 | 142.44 | 147.44 | 151.58 | 153.63 | 158.03 | 162.85 | 166.62 | 171.03 | 174.03 | 177.82 | 181.84 | 183.85 | 187.06 | 188.27 | 186.26 | 182.58 | 178.23 | 174.03 | 169.44 | 167.03 | 163.21 | [52 empty] | 186.26 | 182.58 | 178.23 | 174.03 | 169.44 | 167.03 | 163.21
[6 empty] | #DIV/0! | #DIV/0! | #DIV/0! | #DIV/0! | #DIV/0! | #DIV/0! | #DIV/0! | #DIV/0! | #DIV/0! | #DIV/0! | #DIV/0! | #DIV/0! | #DIV/0! | #DIV/0! | #DIV/0! | #DIV/0! | #DIV/0! | #DIV/0! | #DIV/0! | #DIV/0! | #DIV/0! | #DIV/0! | #DIV/0! | #DIV/0! | #DIV/0! | #DIV/0! | #DIV/0! | #DIV/0! | #DIV/0! | #DIV/0! | #DIV/0! | #DIV/0! | #DIV/0! | #DIV/0! | #DIV/0! | #DIV/0! | #DIV/0! | #DIV/0! | #DIV/0! | #DIV/0! | #DIV/0! | #DIV/0! | #DIV/0! | #DIV/0! | #DIV/0! | #DIV/0! | #DIV/0! | #DIV/0! | #DIV/0! | #DIV/0! | #DIV/0! | #DIV/0! | #DIV/0! | #DIV/0! | #DIV/0! | #DIV/0! | #DIV/0! | #DIV/0! | #DIV/0! | #DIV/0! | #DIV/0! | #DIV/0! | #DIV/0! | #DIV/0! | #DIV/0! | #DIV/0! | #DIV/0! | #DIV/0! | #DIV/0! | #DIV/0! | #DIV/0! | #DIV/0! | #DIV/0! | #DIV/0! | #DIV/0! | #DIV/0! | #DIV/0! | #DIV/0! | #DIV/0! | #DIV/0! | #DIV/0! | #DIV/0! | #DIV/0! | #DIV/0! | #DIV/0! | #DIV/0! | #DIV/0! | #DIV/0! | #DIV/0! | #DIV/0! | #DIV/0! | #DIV/0! | #DIV/0! | #DIV/0! | #DIV/0! | #DIV/0! | #DIV/0! | #DIV/0! | #DIV/0!
L(mm)
P(kN)

## Phieu Ket Qua Thep(07.07-REP02) (hidden)
CÔNG TY CỔ PHẦN TƯ VẤN KIỂM ĐỊNH XÂY DỰNG PHÍA NAM
SOUTH CONSTRUCTION INSPECTION CONSULTANT JOINT STOCK COMPANY
|  |  |  | Trụ sở & PTN: Phòng B02-Tòa nhà eTUNNEL | [13 empty] | Văn phòng đại diện: Phòng G01- Tòa nhà PLUG-IN
|  |  |  | L11-L12 Miếu Nổi P.3 Bình Thạnh HCM, Việt Nam | [13 empty] | 223 Điện Biên Phủ P.15 BT HCM, Việt Nam
|  |  |  | ĐT: (84).8.5 170886~7 – Fax: (84).8. 5170355 | [13 empty] | ĐT: (84).8. 8404415~7 – Fax: (84).8. 8404412
|  |  |  | E-mail: scic@dmc.vn | [13 empty] | Website: http://www.dangminh.vn
SỐ/Ref: |  |  |  |  | PHIẾU KẾT QUẢ THỬ NGHIỆM TEST REPORT | [10 empty] | LAS-XD-506
Ngày/Date:
1 | Tên và ký hiệu mẫu Notation and name of Sample | [5 empty] | THÉP XÂY DỰNG - REBAR
2 | Công trình/Hạng mục Project/Item
3 | Số lượng mẫu Quantity
4 | Ngày nhận mẫu Received date
5 | Khách hàng Customer
Địa chỉ Address
6 | Phương pháp thử nghiệm Test methods
7 | Thông tin mẫu thử Sample specification
|  | Mẫu do By | [5 empty] | lấy gia công, cung cấp The samples were sampled, made
8 | Tình trang mẫu khi nhận
Received sample condition
9 | Điều kiện thử nghiệm
Test conditions
[7 empty] | Nhiệt độ: | [5 empty] | Độ ẩm
[7 empty] | Temperature |  |  | ( ) |  | oC | Moisture | ( ) |  |  | %
10 | Kết quả thử nghiệm/Test result
Ký hiệu mẫu |  |  | Kích thước mẫu, mm | [7 empty] | Lực kéo chảy, kN | Giới hạn chảy, kN/cm2 | Lực kéo đứt kN |  | Giới hạn bền Mpa |  | Độ giãn dài tương đối %
|  |  | Khối lương, g |  |  | Chiều dài, cm |  |  | Đường kính, mm
#DIV/0!
TRƯỞNG PHÒNG TN Head of Testing Laboratory | [13 empty] | GIÁM ĐỐC Director
1. Các kế quả thử nghiệm ghi trong phiếu này chỉ có giá trị đối với mẫu do khách hàng gửi đến
2. Phiếu này thuộc quyền sở hữu hợp pháp của Khách hàng, mọi hoạt động sử dụng phiếu này do Khách hàng định.
07.07WP09.R0-From07.07-REP02.R0