## PKQTHEP TRON
1 | 2 | 3 | 4 | 5 | 6 | 7 | 8 | 9 | 10 | 11 | 12 | 13 | 14 | 15 | 16 | 17
CÔNG TY CỔ PHẦN TƯ VẤN KIỂM ĐỊNH XÂY DỰNG PHÍA NAM
SOUTH CONSTRUCTION INSPECTION CONSULTANT JOINT STOCK COMPANY
|  |  | Trụ sở & PTN: Phòng B01-Tòa nhà eTUNNEL | [6 empty] | Văn phòng đại diện: Phòng G01- Tòa nhà PLUG-IN
|  |  | L11-L12 Miếu Nổi P.3 Bình Thạnh HCM, Việt Nam | [6 empty] | 223 Điện Biên Phủ P.15 BT HCM, Việt Nam
|  |  | ĐT: (84).8.5 170886 – Fax: (84).8. 5170335 | [6 empty] | ĐT: (84).8. 8404415~7 – Fax: (84).8. 8404412
|  |  | E-mail: scic@dmc.vn | [6 empty] | Website: http://www.dangminh.vn
SỐ/Ref: |  |  |  | PHIẾU KẾT QUẢ THỬ NGHIỆM TEST REPORT |  |  |  |  | LAS-XD-506
00155-TN-0808/01.03
PKQ-00260 | [8 empty] | Trang 1/1
Ngày/Date: |  | 2008-08-14 |  | Ban Haønh Laàn 01 Soá Baûn 03
1 | Tên và ký hiệu mẫu Notation and name of Sample |  |  | REBAR - THÉP XÂY DỰNG | [7 empty] | Ket Qua Do Thi Keo Thep
2 | Công trình/Hạng mục Project/Item | [10 empty] | Hs HC | Ben | Ten |  | 1 | 2 | 3 | 4 | 5 | 6 | 7 | 8 | 9 | 10 | 11 | 12 | 13 | 14 | 15 | 16 | 17 | 18 | 19 | 20 | 21 | 22 | 23 | 24 | 25 | 26 | 27 | 28 | 29 | 30 | 31 | 32 | 33 | 34 | 35 | 36 | 37 | 38 | 39 | 40 | 41 | 42 | 43 | 44 | 45 | 46 | 47 | 48 | 49 | 50 | 51 | 52 | 53 | 54 | 55 | 56 | 57 | 58 | 59 | 60 | 61 | 62 | 63 | 64 | 65 | 66 | 67 | 68 | 69 | 70 | 71 | 72 | 73 | 74 | 75 | 76 | 77 | 78 | 79 | 80 | 81 | 82 | 83 | 84 | 85 | 86 | 87 | 88 | 89 | 90 | 91 | 92 | 93 | 94 | 95 | 96 | 97 | 98 | 99 | 100
[12 empty] | He So Goc Do Thi |  |  |  |  | #DIV/0! | -5.625 | -3.636364 | -4.566038 | -6.225 | -9.222222 | -8.884615 | -20.84615 | -17.57143 | #DIV/0! | -10.11538 | -20.53846 | -22 | -19.23077 | #DIV/0! | -19.23077 | -17.85714 | -22.30769 | -22.38462 | -19.23077 | -26.64286 | #DIV/0! | -22.46154 | -22.38462 | -22.46154 | -23.78571 | -22.46154 | #DIV/0! | -24.07692 | -16.35714 | #DIV/0! | -19.23077 | -22.38462 | #DIV/0! | -22.46154 | -17.85714 | #DIV/0! | -20.84615 | -19.23077 | -22.46154 | #DIV/0! | -20.85714 | -17.53846 | -20.84615 | -20.78571 | -24 | -20.76923 | #DIV/0! | -1.446541 | -4.343284 | -0.547541 | -2.195489 | -2.717391 | -4.328358 | -3.683544 | -2.875 | -2.462366 | -1.887218 | -2.109244 | -1.719178 | -1.887218 | -1.459302 | -1.261307 | -1.155779 | -0.9090909 | -1.106667 | -0.575419 | -0.6278195 | -0.3482353 | -0.09669811 | 0.4134078 | 2.075 | 3.125 | 3.43038 | 3.742424 | 4.240741 | 4.439394 | 6.275 | 4.754717 | 4.754717 | 8.375 | 17.61538 | 36.84615 | 23.71429 | #DIV/0! | -2.322707 | #DIV/0! | #DIV/0! | #DIV/0! | #DIV/0! | #DIV/0! | #DIV/0! | #DIV/0! | #DIV/0! | #DIV/0! | #DIV/0! | #DIV/0! | #DIV/0! | #DIV/0!
3 | Số lượng mẫu Quantity |  |  | 5 | [6 empty] | L | 1 | 179.99 | 20080815-Grap(4)-Theùp I 600x200x17x11 | L(mm) | 1 | 1 | 1.4 | 2.06 | 2.59 | 2.99 | 3.26 | 3.52 | 3.65 | 3.79 | 3.79 | 4.05 | 4.18 | 4.32 | 4.45 | 4.45 | 4.58 | 4.72 | 4.85 | 4.98 | 5.11 | 5.25 | 5.25 | 5.38 | 5.51 | 5.64 | 5.78 | 5.91 | 5.91 | 6.04 | 6.18 | 6.18 | 6.31 | 6.44 | 6.44 | 6.57 | 6.71 | 6.71 | 6.84 | 6.97 | 7.1 | 7.1 | 7.24 | 7.37 | 7.5 | 7.64 | 7.77 | 7.9 | 7.9 | 9.49 | 10.16 | 13.21 | 14.54 | 15.46 | 16.13 | 16.92 | 17.72 | 18.65 | 19.98 | 21.17 | 22.63 | 23.96 | 25.68 | 27.67 | 29.66 | 32.19 | 34.44 | 38.02 | 40.68 | 44.93 | 49.17 | 52.75 | 53.95 | 54.75 | 55.54 | 56.2 | 56.74 | 57.4 | 57.8 | 58.33 | 58.86 | 59.26 | 59.39 | 59.52 | 59.66 | 59.66 | 1 | 1 | 1 | 1 | 1 | 1 | 1 | 1 | 1 | 1 | 1 | 1 | 1 | 1
4 | Ngày nhận mẫu Received date |  |  | 2008-08-12 | [6 empty] | P | 1.4 |  |  | P(kN) | 1.4 | 1.53 | 3.78 | 6.18 | 8.6 | 11.09 | 13.58 | 15.89 | 18.6 | 21.06 | 23.52 | 26.15 | 28.82 | 31.9 | 34.4 | 37.3 | 39.8 | 42.3 | 45.2 | 48.11 | 50.61 | 54.34 | 57.65 | 60.57 | 63.48 | 66.4 | 69.73 | 72.65 | 74.95 | 78.08 | 80.37 | 83.07 | 85.57 | 88.48 | 90.98 | 93.9 | 96.4 | 99.12 | 101.83 | 104.33 | 107.25 | 110.16 | 113.08 | 115.36 | 118.07 | 120.98 | 124.1 | 126.8 | 129.52 | 131.82 | 134.73 | 136.4 | 139.32 | 141.82 | 144.72 | 147.63 | 149.93 | 152.22 | 154.73 | 157.24 | 159.75 | 162.26 | 164.77 | 167.28 | 169.58 | 171.88 | 174.37 | 176.43 | 178.1 | 179.58 | 179.99 | 178.51 | 176.02 | 173.52 | 170.81 | 168.34 | 166.05 | 163.12 | 160.61 | 158.09 | 155.57 | 152.22 | 149.93 | 145.14 | 141.82 | 137.65 | 1.4 | 1.4 | 1.4 | 1.4 | 1.4 | 1.4 | 1.4 | 1.4 | 1.4 | 1.4 | 1.4 | 1.4 | 1.4 | 1.4
5 | Khách hàng Customer |  |  | TRUNG TAÂM KYÕ THUAÄT TIEÂU CHUAÅN ÑO LÖÔØNG CHAÁT LÖÔÏNG 3 | [6 empty] | L | He So Goc Do Thi |  |  |  |  | -6.769231 | -3.492537 | -4.212121 | -6.2 | -9.576923 | -16.5 | -10.46154 | -28.15385 | -17.57143 | -20.23077 | -20.53846 | -26.84615 | -20.71429 | #DIV/0! | -25.53846 | -16.96296 | -25.84615 | -19.15385 | -25.38462 | #DIV/0! | -20.85714 | -19.23077 | -22.38462 | #DIV/0! | -25.61538 | -22.42857 | -28.84615 | -20.76923 | -20.78571 | #DIV/0! | -19.23077 | -19.23077 | -22.46154 | -23.78571 | #DIV/0! | -20.84615 | -22.53846 | -10.77778 | #DIV/0! | -17.61538 | -20.76923 | 0 | -0.6587302 | -2.358491 | -1.344086 | -8.807692 | -5 | -3.484848 | -3.365591 | -3.164557 | -3.731343 | -2.688172 | -4.393939 | -2.745283 | -2.473118 | -2.169811 | -1.887218 | -1.719178 | -1.578616 | -1.261307 | -1.110619 | -0.9471698 | -0.7540984 | -0.6182796 | -0.3858824 | -0.4754717 | -0.2894118 | -0.0990566 | 0.1129032 | -0.1981132 | 0.1952941 | 1.986301 | 2.473118 | 2.913978 | 3.696203 | 3.746269 | 5.528302 | 4.735849 | 5.528302 | 6.275 | 5.333333 | 10.77778 | 8.325 | 19.23077 | 9.259259 | 11.23077 | 9.259259 | -1.792437 | #DIV/0! | #DIV/0! | #DIV/0! | #DIV/0! | #DIV/0! | #DIV/0! | #DIV/0! | #DIV/0! | #DIV/0! | #DIV/0! | #DIV/0!
| Địa chỉ Address |  |  | 49 pasteur -Phöôøng Nguyeãn Thaùi Bình - Q1-TPHCM | [6 empty] | P | 3 | 174.97 | 20080815-Grap(1)-Theùp I 500x200x16x10 | L(mm) | 3 | 3.13 | 3.8 | 4.46 | 4.86 | 5.12 | 5.26 | 5.52 | 5.65 | 5.79 | 5.92 | 6.05 | 6.18 | 6.32 | 6.32 | 6.45 | 6.72 | 6.85 | 6.98 | 7.11 | 7.11 | 7.25 | 7.38 | 7.51 | 7.51 | 7.64 | 7.78 | 7.91 | 8.04 | 8.18 | 8.18 | 8.31 | 8.44 | 8.57 | 8.71 | 8.71 | 8.84 | 8.97 | 9.24 | 9.24 | 9.37 | 9.5 | 9.77 | 12.29 | 13.35 | 15.21 | 15.47 | 16.01 | 16.67 | 17.6 | 18.39 | 19.06 | 19.99 | 20.65 | 21.71 | 22.64 | 23.7 | 25.03 | 26.49 | 28.08 | 30.07 | 32.33 | 34.98 | 38.03 | 41.75 | 46 | 48.65 | 52.9 | 57.14 | 60.86 | 62.98 | 67.23 | 68.69 | 69.62 | 70.55 | 71.34 | 72.01 | 72.54 | 73.07 | 73.6 | 74 | 74.39 | 74.66 | 75.06 | 75.19 | 75.46 | 75.72 | 75.99 | 3 | 3 | 3 | 3 | 3 | 3 | 3 | 3 | 3 | 3 | 3 | 3
6 | Phương pháp thử nghiệm Test methods |  |  | BS 10002 | [6 empty] | L | -0.9 |  |  | P(kN) | -0.9 | -0.02 | 2.32 | 5.1 | 7.58 | 10.07 | 12.38 | 15.1 | 18.76 | 21.22 | 23.85 | 26.52 | 30.01 | 32.91 | 35.41 | 38.73 | 43.31 | 46.67 | 49.16 | 52.46 | 55.35 | 58.27 | 60.77 | 63.68 | 66.6 | 69.93 | 73.07 | 76.82 | 79.52 | 82.43 | 84.93 | 87.43 | 89.93 | 92.85 | 96.18 | 98.48 | 101.19 | 104.12 | 107.03 | 109.53 | 111.82 | 114.52 | 114.52 | 116.18 | 118.68 | 121.18 | 123.47 | 126.17 | 128.47 | 131.6 | 134.1 | 136.6 | 139.1 | 142 | 144.91 | 147.21 | 149.51 | 152.02 | 154.53 | 157.04 | 159.55 | 162.06 | 164.57 | 166.87 | 169.17 | 170.81 | 172.07 | 173.3 | 173.72 | 173.3 | 173.72 | 172.89 | 169.99 | 167.69 | 164.98 | 162.06 | 159.55 | 156.62 | 154.11 | 151.18 | 148.67 | 146.59 | 143.68 | 140.35 | 137.85 | 135.35 | 132.43 | 129.93 | -0.9 | -0.9 | -0.9 | -0.9 | -0.9 | -0.9 | -0.9 | -0.9 | -0.9 | -0.9 | -0.9 | -0.9
7 | Thông tin mẫu thử Sample specification |  |  | Theùp taám vaø Theùp hình | [6 empty] | P | He So Goc Do Thi |  |  |  |  | #DIV/0! | 4.625 | -15 | -4.148148 | -3.05 | -4.5 | -4.025 | -9.230769 | -4.740741 | #DIV/0! | -9.846154 | -9.307692 | -7.857143 | #DIV/0! | -8.538462 | #DIV/0! | -12.61538 | -12.46154 | #DIV/0! | -9.357143 | -9.384615 | #DIV/0! | -14.30769 | -9.384615 | #DIV/0! | -10.42857 | #DIV/0! | -12.84615 | #DIV/0! | -12.92308 | -14.64286 | #DIV/0! | -9.692308 | -16.07692 | #DIV/0! | -12.92308 | #DIV/0! | -12 | #DIV/0! | #DIV/0! | -9.538462 | #DIV/0! | -16 | #DIV/0! | #DIV/0! | -16 | -14.92857 | #DIV/0! | -16.07692 | #DIV/0! | -9.615385 | #DIV/0! | #DIV/0! | -7.5 | #DIV/0! | -7.923077 | #DIV/0! | -7.923077 | #DIV/0! | -12.84615 | #DIV/0! | -8.928571 | #DIV/0! | -9.615385 | #DIV/0! | -9.615385 | #DIV/0! | -3.125 | 3.125 | -3.125 | -1.893939 | 1.893939 | -4.62963 | -9.615385 | -3.888889 | -4.807692 | -2.625 | -3.125 | 12.76923 | #DIV/0! | 9.538462 | #DIV/0! | 4.62963 | -4.15 | -8.076923 | #DIV/0! | -2.625 | -4.807692 | -3.125 | -2.358491 | -4.62963 | -2.358491 | -2.358491 | -1.893939 | -3.125 | -1.5625 | -2.6 | -1.56962 | -2.179104 | -0.2506739 | -1.887218 | -1.459302 | -1.261307 | -1.155779 | -0.9090909 | -1.106667 | -0.575419 | -0.6278195 | -0.3482353 | -0.09669811 | 0.4134078 | 2.075 | 3.125 | 3.43038 | 3.742424 | 4.240741 | 4.439394 | 6.275 | 4.754717 | 4.754717 | 8.375 | 17.61538 | 36.84615 | 23.71429 | #DIV/0!
8 | Mẫu do By | TRUNG TAÂM KYÕ THUAÄT TIEÂU CHUAÅN ÑO LÖÔØNG CHAÁT LÖÔÏNG 3 | [5 empty] | cung cấp The samples were sampled |  |  | L | 5 | 130.03 | 20080815-Grap(2)-Theùp I 400x200x13x8 | L(mm) | 5 | 5 | 5.08 | 5.13 | 5.4 | 5.8 | 6.06 | 6.46 | 6.59 | 6.86 | 6.86 | 6.99 | 7.12 | 7.26 | 7.26 | 7.39 | 7.39 | 7.52 | 7.65 | 7.65 | 7.79 | 7.92 | 7.92 | 8.05 | 8.18 | 8.18 | 8.32 | 8.32 | 8.45 | 8.45 | 8.58 | 8.72 | 8.72 | 8.85 | 8.98 | 8.98 | 9.11 | 9.11 | 9.25 | 9.25 | 9.25 | 9.38 | 9.38 | 9.51 | 9.51 | 9.51 | 9.64 | 9.78 | 9.78 | 9.91 | 9.91 | 10.04 | 10.04 | 10.04 | 10.18 | 10.18 | 10.31 | 10.31 | 10.44 | 10.44 | 10.57 | 10.57 | 10.71 | 10.71 | 10.84 | 10.84 | 10.97 | 10.97 | 11.37 | 11.77 | 12.17 | 12.83 | 13.49 | 13.76 | 13.89 | 14.16 | 14.42 | 14.82 | 15.22 | 15.35 | 15.35 | 15.48 | 15.48 | 15.75 | 16.15 | 16.28 | 16.28 | 16.68 | 16.94 | 17.34 | 17.87 | 18.14 | 18.67 | 19.2 | 19.86 | 20.26 | 21.06 | 21.46 | 22.25 | 22.92 | 26.63 | 27.96 | 29.68 | 31.67 | 33.66 | 36.19 | 38.44 | 42.02 | 44.68 | 48.93 | 53.17 | 56.75 | 57.95 | 58.75 | 59.54 | 60.2 | 60.74 | 61.4 | 61.8 | 62.33 | 62.86 | 63.26 | 63.39 | 63.52 | 63.66 | 63.66
9 | Điều kiện thử nghiệm |  |  | Máy thử kéo,uốn vạn năng, thang lực 200-500-1000 kN , độ chính xác 1% | [6 empty] | P | -0.8 |  |  | P(kN) | -0.8 | -0.3 | -0.67 | 0.08 | 1.2 | 2.42 | 3.59 | 5.2 | 6.4 | 7.68 | 8.89 | 10.17 | 11.38 | 12.48 | 13.69 | 14.8 | 16 | 17.64 | 19.26 | 20.91 | 22.22 | 23.44 | 24.76 | 26.62 | 27.84 | 29.06 | 30.52 | 31.75 | 33.42 | 35.1 | 36.78 | 38.83 | 40.92 | 42.18 | 44.27 | 45.5 | 47.18 | 48.41 | 50.09 | 51.32 | 52.56 | 53.8 | 55.45 | 57.53 | 59.2 | 60.45 | 62.53 | 64.62 | 66.28 | 68.37 | 69.62 | 70.87 | 71.92 | 73.17 | 74.22 | 76.3 | 77.33 | 79 | 80.03 | 81.7 | 83.37 | 85.03 | 86.28 | 87.53 | 88.78 | 90.03 | 91.28 | 92.53 | 93.78 | 92.53 | 93.78 | 95.03 | 93.78 | 95.03 | 96.28 | 97.33 | 98.58 | 99.63 | 100.88 | 99.22 | 98.16 | 96.92 | 95.87 | 94.62 | 96.28 | 97.33 | 98.58 | 99.63 | 100.88 | 102.13 | 103.38 | 104.63 | 105.88 | 107.13 | 108.38 | 109.63 | 110.88 | 111.92 | 113.16 | 114.62 | 115.55 | 118.06 | 120.57 | 123.08 | 125.38 | 127.68 | 130.17 | 132.23 | 133.9 | 135.38 | 135.79 | 134.31 | 131.82 | 129.32 | 126.61 | 124.14 | 121.85 | 118.92 | 116.41 | 113.89 | 111.37 | 108.02 | 105.73 | 100.94 | 97.62 | 93.45
| Test conditions |  |  | Nhiệt độ: | 27OC |  |  | Độ ẩm | 75% |  | L | He So Goc Do Thi |  |  |  |  | -9.615385 | -3.795699 | -3.490566 | -9.25 | -8.55 | -15.61538 | -10.425 | -16.2963 | -15.03846 | -11.45 | -15.48148 | -20.76923 | -12.5 | -19.88889 | -19.23077 | -16.96296 | -19.23077 | -24 | -16.76923 | -17.7037 | -35.23077 | -19.23077 | -13.88889 | -29 | -15.44444 | -32 | -14.62963 | -33.61538 | -16.03846 | -32.64286 | -14.46154 | -20.07407 | -20.80769 | -29.71429 | -33.61538 | -18.5 | -16.725 | -14.6 | -18.55556 | -35.15385 | -16.15385 | -29.57143 | -24 | -14.03704 | -19.11538 | -28.28571 | -15.15385 | -20.14815 | -28.76923 | -14.46154 | -28.14286 | -28.92308 | -14.05 | -17.65385 | -20.77778 | -15.125 | -16 | -9.9 | -10.9 | 0.6231156 | 1.377358 | -0.5388235 | -1.272727 | -5.666667 | -2.834586 | -3.278195 | -2.983193 | -2.880503 | -2.59375 | -2.186047 | -1.903226 | -2.123656 | -1.666667 | -1.482213 | -1.05042 | -0.9709302 | -0.8561644 | -1.156863 | -0.6287879 | -0.172043 | -0.2204301 | -0.9280822 | -0.3688889 | 0.1030151 | -0.2258065 | 1.010753 | -0.283105 | 0.3835846 | 1.669811 | #DIV/0! | #DIV/0! | #DIV/0! | -36.84615 | #DIV/0! | -107.2308 | -77.96296 | -92.59259 | -2.699394 | #DIV/0! | #REF! | #REF! | #REF! | #REF! | #REF! | #REF! | #REF! | #REF! | #REF!
|  |  |  | Temperature…………………OC |  |  |  | Moisture |  |  | P | 7 | 306.01 | 20080806-Grap(6)-Theùp taám 400x200x20 | L(mm) | 7 | 7.13 | 8.06 | 9.12 | 9.52 | 9.92 | 10.18 | 10.58 | 10.85 | 11.11 | 11.51 | 11.78 | 12.04 | 12.44 | 12.71 | 12.97 | 13.24 | 13.5 | 13.64 | 13.9 | 14.17 | 14.3 | 14.56 | 14.83 | 14.96 | 15.23 | 15.36 | 15.63 | 15.76 | 16.02 | 16.16 | 16.42 | 16.69 | 16.95 | 17.09 | 17.22 | 17.48 | 17.88 | 18.28 | 18.55 | 18.68 | 18.94 | 19.08 | 19.34 | 19.61 | 19.87 | 20.01 | 20.27 | 20.54 | 20.67 | 20.93 | 21.07 | 21.2 | 21.6 | 21.86 | 22.13 | 22.53 | 22.79 | 23.19 | 23.59 | 25.58 | 26.64 | 30.89 | 31.55 | 32.21 | 33.54 | 34.87 | 36.06 | 37.65 | 39.25 | 40.97 | 42.83 | 44.69 | 46.94 | 49.47 | 50.66 | 52.38 | 53.84 | 56.9 | 58.22 | 61.94 | 63.8 | 66.72 | 68.97 | 72.95 | 77.6 | 79.46 | 83.84 | 89.81 | 91.93 | 91.93 | 91.93 | 91.93 | 91.8 | 91.8 | 91.67 | 91.4 | 91.13 | 7 | 7 | #REF! | #REF! | #REF! | #REF! | #REF! | #REF! | #REF! | #REF! | #REF!
10 | Kết quả thử nghiệm/Test result | [9 empty] | L | -13.6 |  |  | P(kN) | -13.6 | -12.35 | -8.82 | -5.12 | -1.42 | 2 | 6.06 | 10.23 | 14.63 | 18.54 | 23.12 | 27.3 | 32.7 | 37.7 | 43.07 | 48.07 | 52.65 | 57.65 | 61.01 | 65.37 | 70.15 | 74.73 | 79.73 | 83.48 | 87.25 | 91.42 | 95.58 | 99.53 | 103.9 | 108.07 | 112.64 | 116.4 | 121.82 | 127.23 | 131.39 | 135.76 | 140.57 | 147.26 | 153.1 | 158.11 | 162.68 | 166.88 | 171.02 | 177.26 | 181.05 | 186.02 | 189.98 | 193.92 | 199.36 | 203.1 | 206.86 | 210.8 | 214.56 | 220.18 | 224.77 | 230.38 | 236.43 | 240.59 | 244.55 | 248.91 | 247.67 | 246.21 | 248.5 | 249.34 | 253.08 | 256.85 | 261.21 | 264.76 | 269.34 | 273.49 | 277.25 | 280.79 | 284.74 | 288.49 | 292.24 | 293.49 | 295.16 | 296.41 | 299.95 | 300.78 | 301.42 | 301.83 | 304.54 | 305.37 | 304.96 | 306.01 | 304.13 | 305.37 | 303.08 | 299.54 | 294.74 | 289.74 | 285.99 | 281.2 | 273.49 | 259.55 | 238.5 | 213.5 | -13.6 | -13.6 | #REF! | #REF! | #REF! | #REF! | #REF! | #REF! | #REF! | #REF! | #REF!
Ký hiệu mẫu |  |  | Kích thước mẫu, mm |  |  | Lực kéo chảy KN | Giới hạn chảy, N/mm2 | Lực kéo đứt, KN | Giới hạn bền, N/mm2 | Độ giãn dài tương đối, % |  | He So Goc Do Thi |  |  |  |  | -7 | -143.5 | -0.9069767 | -1.376471 | -2.033333 | -10.90909 | -64 | #DIV/0! | 8.642857 | #DIV/0! | -9.846154 | -9.307692 | -7.857143 | #DIV/0! | -8.538462 | -9.230769 | -9.461538 | #DIV/0! | -11.64286 | -9.538462 | -10 | -10.23077 | #DIV/0! | -10.42857 | -9.384615 | #DIV/0! | #DIV/0! | -12.61538 | #DIV/0! | -9.769231 | -0.8424658 | -0.9548872 | -0.7735849 | -0.6331658 | -0.9323308 | -0.3867925 | -0.6774194 | -0.3849765 | -0.638191 | -0.1933962 | -0.3867925 | -0.1924883 | -0.2122642 | -0.1933962 | 0 | 0.638191 | 1.556962 | 3.175 | 6.074074 | 12.84615 | 9.769231 | #DIV/0! | 32.07692 | 25.35714 | 26.92308 | 25.69231 | #DIV/0! | -0.4469914 | #DIV/0! | #DIV/0! | #DIV/0! | #DIV/0! | #DIV/0! | #DIV/0! | #DIV/0! | #DIV/0! | #DIV/0! | #DIV/0! | #DIV/0! | #DIV/0! | #DIV/0! | #DIV/0! | #DIV/0! | #DIV/0! | #DIV/0! | #DIV/0! | #DIV/0! | #DIV/0! | #DIV/0! | #DIV/0! | #DIV/0! | #DIV/0! | #DIV/0! | #DIV/0! | #DIV/0! | #DIV/0! | #DIV/0! | #DIV/0! | #DIV/0! | #DIV/0! | #DIV/0! | #DIV/0! | #DIV/0! | #DIV/0! | #DIV/0! | #DIV/0! | #DIV/0! | #DIV/0! | #DIV/0!
|  |  | Khối lượng, g | Chiều rộng, mm | Chiều dày, mm | [6 empty] | 11 | 62 | 20080815-Grap(5)-Theùp U 400x100x5x(5-9) | L(mm) | 11 | 9 | 9.12 | 9.55 | 10.4 | 11 | 11.11 | 11.13 | 11.13 | 11.27 | 11.27 | 11.4 | 11.53 | 11.67 | 11.67 | 11.8 | 11.93 | 12.06 | 12.06 | 12.2 | 12.33 | 12.46 | 12.59 | 12.59 | 12.73 | 12.86 | 12.86 | 12.86 | 12.99 | 12.99 | 13.12 | 14.58 | 15.91 | 17.5 | 19.49 | 20.82 | 22.94 | 24.8 | 26.93 | 28.92 | 31.04 | 33.16 | 35.29 | 37.41 | 39.53 | 41.66 | 43.65 | 44.44 | 44.84 | 45.11 | 45.24 | 45.37 | 45.37 | 45.5 | 45.64 | 45.77 | 45.9 | 45.9 | 11 | 11 | 11 | 11 | 11 | 11 | 11 | 11 | 11 | 11 | 11 | 11 | 11 | 11 | 11 | 11 | 11 | 11 | 11 | 11 | 11 | 11 | 11 | 11 | 11 | 11 | 11 | 11 | 11 | 11 | 11 | 11 | 11 | 11 | 11 | 11 | 11 | 11 | 11 | 11 | 11 | 11
Theùp I 600x200x17x11 |  |  | 1204.4 | 24 | 17 | 130 | 318.6275 | 179.99 | 441.152 | 30 | 408 | 14.02 |  |  | P(kN) | 14.02 | 0.02 | 17.24 | 17.63 | 18.8 | 20.02 | 21.22 | 22.5 | 23.71 | 22.5 | 23.71 | 24.99 | 26.2 | 27.3 | 28.51 | 29.62 | 30.82 | 32.05 | 33.27 | 34.9 | 36.14 | 37.44 | 38.77 | 39.98 | 41.44 | 42.66 | 43.88 | 44.93 | 46.57 | 47.83 | 49.1 | 50.33 | 51.6 | 52.83 | 54.09 | 55.33 | 56.15 | 57.41 | 58.23 | 59.5 | 59.91 | 60.73 | 61.14 | 61.59 | 62 | 62 | 60.73 | 59.5 | 58.23 | 56.59 | 54.92 | 53.65 | 51.6 | 47.43 | 43.88 | 40.38 | 37.04 | 29.62 | 14.02 | 14.02 | 14.02 | 14.02 | 14.02 | 14.02 | 14.02 | 14.02 | 14.02 | 14.02 | 14.02 | 14.02 | 14.02 | 14.02 | 14.02 | 14.02 | 14.02 | 14.02 | 14.02 | 14.02 | 14.02 | 14.02 | 14.02 | 14.02 | 14.02 | 14.02 | 14.02 | 14.02 | 14.02 | 14.02 | 14.02 | 14.02 | 14.02 | 14.02 | 14.02 | 14.02 | 14.02 | 14.02 | 14.02 | 14.02 | 14.02 | 14.02
Theùp I 500x200x16x10 |  |  | 1265 | 22 | 16 | 107 | 303.9773 | 174.97 | 497.0739 | 28 | 352 | He So Goc Do Thi |  |  |  |  | #DIV/0! | #DIV/0! | #DIV/0! | #DIV/0! | #DIV/0! | #DIV/0! | #DIV/0! | #DIV/0! | #DIV/0! | #DIV/0! | #DIV/0! | #DIV/0! | #DIV/0! | #DIV/0! | #DIV/0! | #DIV/0! | #DIV/0! | #DIV/0! | #DIV/0! | #DIV/0! | #DIV/0! | #DIV/0! | #DIV/0! | #DIV/0! | #DIV/0! | #DIV/0! | #DIV/0! | #DIV/0! | #DIV/0! | #DIV/0! | #DIV/0! | #DIV/0! | #DIV/0! | #DIV/0! | #DIV/0! | #DIV/0! | #DIV/0! | #DIV/0! | #DIV/0! | #DIV/0! | #DIV/0! | #DIV/0! | #DIV/0! | #DIV/0! | #DIV/0! | #DIV/0! | #DIV/0! | #DIV/0! | #DIV/0! | #DIV/0! | #DIV/0! | #DIV/0! | #DIV/0! | #DIV/0! | #DIV/0! | #DIV/0! | #DIV/0! | #DIV/0! | #DIV/0! | #DIV/0! | #DIV/0! | #DIV/0! | #DIV/0! | #DIV/0! | #DIV/0! | #DIV/0! | #DIV/0! | #DIV/0! | #DIV/0! | #DIV/0! | #DIV/0! | #DIV/0! | #DIV/0! | #DIV/0! | #DIV/0! | #DIV/0! | #DIV/0! | #DIV/0! | #DIV/0! | #DIV/0! | #DIV/0! | #DIV/0! | #DIV/0! | #DIV/0! | #DIV/0! | #DIV/0! | #DIV/0! | #DIV/0! | #DIV/0! | #DIV/0! | #DIV/0! | #DIV/0! | #DIV/0! | #DIV/0! | #DIV/0! | #DIV/0! | #DIV/0! | #DIV/0! | #DIV/0!
Theùp I 400x200x13x8 |  |  | 904 | 23 | 13 | 97 | 324.4147 | 130.03 | 434.8829 | 26 | 299 | 0 | 0 | - | L(mm) | 0 | 0 | 0 | 0 | 0 | 0 | 0 | 0 | 0 | 0 | 0 | 0 | 0 | 0 | 0 | 0 | 0 | 0 | 0 | 0 | 0 | 0 | 0 | 0 | 0 | 0 | 0 | 0 | 0 | 0 | 0 | 0 | 0 | 0 | 0 | 0 | 0 | 0 | 0 | 0 | 0 | 0 | 0 | 0 | 0 | 0 | 0 | 0 | 0 | 0 | 0 | 0 | 0 | 0 | 0 | 0 | 0 | 0 | 0 | 0 | 0 | 0 | 0 | 0 | 0 | 0 | 0 | 0 | 0 | 0 | 0 | 0 | 0 | 0 | 0 | 0 | 0 | 0 | 0 | 0 | 0 | 0 | 0 | 0 | 0 | 0 | 0 | 0 | 0 | 0 | 0 | 0 | 0 | 0 | 0 | 0 | 0 | 0 | 0 | 0
Theùp taám 400x200x20 |  |  | 1045 | 25 | 20 | 275 | 550 | 306.01 | 612.02 | 27 | 500 |  |  |  | P(kN) | 0 | 0 | 0 | 0 | 0 | 0 | 0 | 0 | 0 | 0 | 0 | 0 | 0 | 0 | 0 | 0 | 0 | 0 | 0 | 0 | 0 | 0 | 0 | 0 | 0 | 0 | 0 | 0 | 0 | 0 | 0 | 0 | 0 | 0 | 0 | 0 | 0 | 0 | 0 | 0 | 0 | 0 | 0 | 0 | 0 | 0 | 0 | 0 | 0 | 0 | 0 | 0 | 0 | 0 | 0 | 0 | 0 | 0 | 0 | 0 | 0 | 0 | 0 | 0 | 0 | 0 | 0 | 0 | 0 | 0 | 0 | 0 | 0 | 0 | 0 | 0 | 0 | 0 | 0 | 0 | 0 | 0 | 0 | 0 | 0 | 0 | 0 | 0 | 0 | 0 | 0 | 0 | 0 | 0 | 0 | 0 | 0 | 0 | 0 | 0
Theùp U 400x100x5x(5-9) |  |  | 372 | 23 | 5 | 48 | 417.3913 | 62 | 539.1304 | 22 | 115
[16 empty] | a | b | a-
TL.TRƯỞNG PHÒNG TN On behalf of Head of Testing Laboratory | [7 empty] | GIÁM ĐỐC DIRECTOR
1. Các kết quả thử nghiệm ghi trong phiếu này chỉ có giá trị đối với mẫu do khách hàng gửi đến. | [9 empty] | 07.07WP09.R0-From07.07-REP02.R0

## KQDT
0 | Ket Qua Do Thi Keo Thep
| Hs HC | Ben | Ten |  | 1 | 2 | 3 | 4 | 5 | 6 | 7 | 8 | 9 | 10 | 11 | 12 | 13 | 14 | 15 | 16 | 17 | 18 | 19 | 20 | 21 | 22 | 23 | 24 | 25 | 26 | 27 | 28 | 29 | 30 | 31 | 32 | 33 | 34 | 35 | 36 | 37 | 38 | 39 | 40 | 41 | 42 | 43 | 44 | 45 | 46 | 47 | 48 | 49 | 50 | 51 | 52 | 53 | 54 | 55 | 56 | 57 | 58 | 59 | 60 | 61 | 62 | 63 | 64 | 65 | 66 | 67 | 68 | 69 | 70 | 71 | 72 | 73 | 74 | 75 | 76 | 77 | 78 | 79 | 80 | 81 | 82 | 83 | 84 | 85 | 86 | 87 | 88 | 89 | 90 | 91 | 92 | 93 | 94 | 95 | 96 | 97 | 98 | 99 | 100
[6 empty] | #DIV/0! | -5.625 | -3.636364 | -4.566038 | -6.225 | -9.222222 | -8.884615 | -20.84615 | -17.57143 | #DIV/0! | -10.11538 | -20.53846 | -22 | -19.23077 | #DIV/0! | -19.23077 | -17.85714 | -22.30769 | -22.38462 | -19.23077 | -26.64286 | #DIV/0! | -22.46154 | -22.38462 | -22.46154 | -23.78571 | -22.46154 | #DIV/0! | -24.07692 | -16.35714 | #DIV/0! | -19.23077 | -22.38462 | #DIV/0! | -22.46154 | -17.85714 | #DIV/0! | -20.84615 | -19.23077 | -22.46154 | #DIV/0! | -20.85714 | -17.53846 | -20.84615 | -20.78571 | -24 | -20.76923 | #DIV/0! | -1.446541 | -4.343284 | -0.547541 | -2.195489 | -2.717391 | -4.328358 | -3.683544 | -2.875 | -2.462366 | -1.887218 | -2.109244 | -1.719178 | -1.887218 | -1.459302 | -1.261307 | -1.155779 | -0.9090909 | -1.106667 | -0.575419 | -0.6278195 | -0.3482353 | -0.09669811 | 0.4134078 | 2.075 | 3.125 | 3.43038 | 3.742424 | 4.240741 | 4.439394 | 6.275 | 4.754717 | 4.754717 | 8.375 | 17.61538 | 36.84615 | 23.71429 | #DIV/0! | -2.322707 | #DIV/0! | #DIV/0! | #DIV/0! | #DIV/0! | #DIV/0! | #DIV/0! | #DIV/0! | #DIV/0! | #DIV/0! | #DIV/0! | #DIV/0! | #DIV/0! | #DIV/0!
16:27 |  | 178.59 | 20080815-Grap(4) | L(mm) | 0 | 0 | 0.4 | 1.06 | 1.59 | 1.99 | 2.26 | 2.52 | 2.65 | 2.79 | 2.79 | 3.05 | 3.18 | 3.32 | 3.45 | 3.45 | 3.58 | 3.72 | 3.85 | 3.98 | 4.11 | 4.25 | 4.25 | 4.38 | 4.51 | 4.64 | 4.78 | 4.91 | 4.91 | 5.04 | 5.18 | 5.18 | 5.31 | 5.44 | 5.44 | 5.57 | 5.71 | 5.71 | 5.84 | 5.97 | 6.1 | 6.1 | 6.24 | 6.37 | 6.5 | 6.64 | 6.77 | 6.9 | 6.9 | 8.49 | 9.16 | 12.21 | 13.54 | 14.46 | 15.13 | 15.92 | 16.72 | 17.65 | 18.98 | 20.17 | 21.63 | 22.96 | 24.68 | 26.67 | 28.66 | 31.19 | 33.44 | 37.02 | 39.68 | 43.93 | 48.17 | 51.75 | 52.95 | 53.75 | 54.54 | 55.2 | 55.74 | 56.4 | 56.8 | 57.33 | 57.86 | 58.26 | 58.39 | 58.52 | 58.66 | 58.66
1 |  |  |  | P(kN) | 0 | 0.13 | 2.38 | 4.78 | 7.2 | 9.69 | 12.18 | 14.49 | 17.2 | 19.66 | 22.12 | 24.75 | 27.42 | 30.5 | 33 | 35.9 | 38.4 | 40.9 | 43.8 | 46.71 | 49.21 | 52.94 | 56.25 | 59.17 | 62.08 | 65 | 68.33 | 71.25 | 73.55 | 76.68 | 78.97 | 81.67 | 84.17 | 87.08 | 89.58 | 92.5 | 95 | 97.72 | 100.43 | 102.93 | 105.85 | 108.76 | 111.68 | 113.96 | 116.67 | 119.58 | 122.7 | 125.4 | 128.12 | 130.42 | 133.33 | 135 | 137.92 | 140.42 | 143.32 | 146.23 | 148.53 | 150.82 | 153.33 | 155.84 | 158.35 | 160.86 | 163.37 | 165.88 | 168.18 | 170.48 | 172.97 | 175.03 | 176.7 | 178.18 | 178.59 | 177.11 | 174.62 | 172.12 | 169.41 | 166.94 | 164.65 | 161.72 | 159.21 | 156.69 | 154.17 | 150.82 | 148.53 | 143.74 | 140.42 | 136.25
[6 empty] | -6.769231 | -3.492537 | -4.212121 | -6.2 | -9.576923 | -16.5 | -10.46154 | -28.15385 | -17.57143 | -20.23077 | -20.53846 | -26.84615 | -20.71429 | #DIV/0! | -25.53846 | -16.96296 | -25.84615 | -19.15385 | -25.38462 | #DIV/0! | -20.85714 | -19.23077 | -22.38462 | #DIV/0! | -25.61538 | -22.42857 | -28.84615 | -20.76923 | -20.78571 | #DIV/0! | -19.23077 | -19.23077 | -22.46154 | -23.78571 | #DIV/0! | -20.84615 | -22.53846 | -10.77778 | #DIV/0! | -17.61538 | -20.76923 | 0 | -0.6587302 | -2.358491 | -1.344086 | -8.807692 | -5 | -3.484848 | -3.365591 | -3.164557 | -3.731343 | -2.688172 | -4.393939 | -2.745283 | -2.473118 | -2.169811 | -1.887218 | -1.719178 | -1.578616 | -1.261307 | -1.110619 | -0.9471698 | -0.7540984 | -0.6182796 | -0.3858824 | -0.4754717 | -0.2894118 | -0.0990566 | 0.1129032 | -0.1981132 | 0.1952941 | 1.986301 | 2.473118 | 2.913978 | 3.696203 | 3.746269 | 5.528302 | 4.735849 | 5.528302 | 6.275 | 5.333333 | 10.77778 | 8.325 | 19.23077 | 9.259259 | 11.23077 | 9.259259 | -1.792437 | #DIV/0! | #DIV/0! | #DIV/0! | #DIV/0! | #DIV/0! | #DIV/0! | #DIV/0! | #DIV/0! | #DIV/0! | #DIV/0! | #DIV/0!
16:31 |  | 175.87 | 20080815-Grap(1) | L(mm) | 0 | 0.13 | 0.8 | 1.46 | 1.86 | 2.12 | 2.26 | 2.52 | 2.65 | 2.79 | 2.92 | 3.05 | 3.18 | 3.32 | 3.32 | 3.45 | 3.72 | 3.85 | 3.98 | 4.11 | 4.11 | 4.25 | 4.38 | 4.51 | 4.51 | 4.64 | 4.78 | 4.91 | 5.04 | 5.18 | 5.18 | 5.31 | 5.44 | 5.57 | 5.71 | 5.71 | 5.84 | 5.97 | 6.24 | 6.24 | 6.37 | 6.5 | 6.77 | 9.29 | 10.35 | 12.21 | 12.47 | 13.01 | 13.67 | 14.6 | 15.39 | 16.06 | 16.99 | 17.65 | 18.71 | 19.64 | 20.7 | 22.03 | 23.49 | 25.08 | 27.07 | 29.33 | 31.98 | 35.03 | 38.75 | 43 | 45.65 | 49.9 | 54.14 | 57.86 | 59.98 | 64.23 | 65.69 | 66.62 | 67.55 | 68.34 | 69.01 | 69.54 | 70.07 | 70.6 | 71 | 71.39 | 71.66 | 72.06 | 72.19 | 72.46 | 72.72 | 72.99
2 |  |  |  | P(kN) | 0 | 0.88 | 3.22 | 6 | 8.48 | 10.97 | 13.28 | 16 | 19.66 | 22.12 | 24.75 | 27.42 | 30.91 | 33.81 | 36.31 | 39.63 | 44.21 | 47.57 | 50.06 | 53.36 | 56.25 | 59.17 | 61.67 | 64.58 | 67.5 | 70.83 | 73.97 | 77.72 | 80.42 | 83.33 | 85.83 | 88.33 | 90.83 | 93.75 | 97.08 | 99.38 | 102.09 | 105.02 | 107.93 | 110.43 | 112.72 | 115.42 | 115.42 | 117.08 | 119.58 | 122.08 | 124.37 | 127.07 | 129.37 | 132.5 | 135 | 137.5 | 140 | 142.9 | 145.81 | 148.11 | 150.41 | 152.92 | 155.43 | 157.94 | 160.45 | 162.96 | 165.47 | 167.77 | 170.07 | 171.71 | 172.97 | 174.2 | 174.62 | 174.2 | 174.62 | 173.79 | 170.89 | 168.59 | 165.88 | 162.96 | 160.45 | 157.52 | 155.01 | 152.08 | 149.57 | 147.49 | 144.58 | 141.25 | 138.75 | 136.25 | 133.33 | 130.83
[6 empty] | #DIV/0! | 4.625 | -15 | -4.148148 | -3.05 | -4.5 | -4.025 | -9.230769 | -4.740741 | #DIV/0! | -9.846154 | -9.307692 | -7.857143 | #DIV/0! | -8.538462 | #DIV/0! | -12.61538 | -12.46154 | #DIV/0! | -9.357143 | -9.384615 | #DIV/0! | -14.30769 | -9.384615 | #DIV/0! | -10.42857 | #DIV/0! | -12.84615 | #DIV/0! | -12.92308 | -14.64286 | #DIV/0! | -9.692308 | -16.07692 | #DIV/0! | -12.92308 | #DIV/0! | -12 | #DIV/0! | #DIV/0! | -9.538462 | #DIV/0! | -16 | #DIV/0! | #DIV/0! | -16 | -14.92857 | #DIV/0! | -16.07692 | #DIV/0! | -9.615385 | #DIV/0! | #DIV/0! | -7.5 | #DIV/0! | -7.923077 | #DIV/0! | -7.923077 | #DIV/0! | -12.84615 | #DIV/0! | -8.928571 | #DIV/0! | -9.615385 | #DIV/0! | -9.615385 | #DIV/0! | -3.125 | 3.125 | -3.125 | -1.893939 | 1.893939 | -4.62963 | -9.615385 | -3.888889 | -4.807692 | -2.625 | -3.125 | 12.76923 | #DIV/0! | 9.538462 | #DIV/0! | 4.62963 | -4.15 | -8.076923 | #DIV/0! | -2.625 | -4.807692 | -3.125 | -2.358491 | -4.62963 | -2.358491 | -2.358491 | -1.893939 | -3.125 | -1.5625 | -2.6 | -1.56962 | -2.179104
10:01 |  | 130.83 | 20080815-Grap(2) | L(mm) | 0 | 0 | 0.08 | 0.13 | 0.4 | 0.8 | 1.06 | 1.46 | 1.59 | 1.86 | 1.86 | 1.99 | 2.12 | 2.26 | 2.26 | 2.39 | 2.39 | 2.52 | 2.65 | 2.65 | 2.79 | 2.92 | 2.92 | 3.05 | 3.18 | 3.18 | 3.32 | 3.32 | 3.45 | 3.45 | 3.58 | 3.72 | 3.72 | 3.85 | 3.98 | 3.98 | 4.11 | 4.11 | 4.25 | 4.25 | 4.25 | 4.38 | 4.38 | 4.51 | 4.51 | 4.51 | 4.64 | 4.78 | 4.78 | 4.91 | 4.91 | 5.04 | 5.04 | 5.04 | 5.18 | 5.18 | 5.31 | 5.31 | 5.44 | 5.44 | 5.57 | 5.57 | 5.71 | 5.71 | 5.84 | 5.84 | 5.97 | 5.97 | 6.37 | 6.77 | 7.17 | 7.83 | 8.49 | 8.76 | 8.89 | 9.16 | 9.42 | 9.82 | 10.22 | 10.35 | 10.35 | 10.48 | 10.48 | 10.75 | 11.15 | 11.28 | 11.28 | 11.68 | 11.94 | 12.34 | 12.87 | 13.14 | 13.67 | 14.2 | 14.86 | 15.26 | 16.06 | 16.46 | 17.25 | 17.92 | 21.63 | 22.96 | 24.68 | 26.67 | 28.66 | 31.19 | 33.44 | 37.02 | 39.68 | 43.93 | 48.17 | 51.75 | 52.95 | 53.75 | 54.54 | 55.2 | 55.74 | 56.4 | 56.8 | 57.33 | 57.86 | 58.26 | 58.39 | 58.52 | 58.66 | 58.66
6 |  |  |  | P(kN) | 0 | 0.5 | 0.13 | 0.88 | 2 | 3.22 | 4.39 | 6 | 7.2 | 8.48 | 9.69 | 10.97 | 12.18 | 13.28 | 14.49 | 15.6 | 16.8 | 18.44 | 20.06 | 21.71 | 23.02 | 24.24 | 25.56 | 27.42 | 28.64 | 29.86 | 31.32 | 32.55 | 34.22 | 35.9 | 37.58 | 39.63 | 41.72 | 42.98 | 45.07 | 46.3 | 47.98 | 49.21 | 50.89 | 52.12 | 53.36 | 54.6 | 56.25 | 58.33 | 60 | 61.25 | 63.33 | 65.42 | 67.08 | 69.17 | 70.42 | 71.67 | 72.72 | 73.97 | 75.02 | 77.1 | 78.13 | 79.8 | 80.83 | 82.5 | 84.17 | 85.83 | 87.08 | 88.33 | 89.58 | 90.83 | 92.08 | 93.33 | 94.58 | 93.33 | 94.58 | 95.83 | 94.58 | 95.83 | 97.08 | 98.13 | 99.38 | 100.43 | 101.68 | 100.02 | 98.96 | 97.72 | 96.67 | 95.42 | 97.08 | 98.13 | 99.38 | 100.43 | 101.68 | 102.93 | 104.18 | 105.43 | 106.68 | 107.93 | 109.18 | 110.43 | 111.68 | 112.72 | 113.96 | 115.42 | 116.35 | 118.86 | 121.37 | 123.88 | 126.18 | 128.48 | 130.97 | 133.03 | 134.7 | 136.18 | 136.59 | 135.11 | 132.62 | 130.12 | 127.41 | 124.94 | 122.65 | 119.72 | 117.21 | 114.69 | 112.17 | 108.82 | 106.53 | 101.74 | 98.42 | 94.25
[6 empty] | -9.615385 | -3.795699 | -3.490566 | -9.25 | -8.55 | -15.61538 | -10.425 | -16.2963 | -15.03846 | -11.45 | -15.48148 | -20.76923 | -12.5 | -19.88889 | -19.23077 | -16.96296 | -19.23077 | -24 | -16.76923 | -17.7037 | -35.23077 | -19.23077 | -13.88889 | -29 | -15.44444 | -32 | -14.62963 | -33.61538 | -16.03846 | -32.64286 | -14.46154 | -20.07407 | -20.80769 | -29.71429 | -33.61538 | -18.5 | -16.725 | -14.6 | -18.55556 | -35.15385 | -16.15385 | -29.57143 | -24 | -14.03704 | -19.11538 | -28.28571 | -15.15385 | -20.14815 | -28.76923 | -14.46154 | -28.14286 | -28.92308 | -14.05 | -17.65385 | -20.77778 | -15.125 | -16 | -9.9 | -10.9 | 0.6231156 | 1.377358 | -0.5388235 | -1.272727 | -5.666667 | -2.834586 | -3.278195 | -2.983193 | -2.880503 | -2.59375 | -2.186047 | -1.903226 | -2.123656 | -1.666667 | -1.482213 | -1.05042 | -0.9709302 | -0.8561644 | -1.156863 | -0.6287879 | -0.172043 | -0.2204301 | -0.9280822 | -0.3688889 | 0.1030151 | -0.2258065 | 1.010753 | -0.283105 | 0.3835846 | 1.669811 | #DIV/0! | #DIV/0! | #DIV/0! | -36.84615 | #DIV/0! | -107.2308 | -77.96296 | -92.59259 | -2.699394 | #DIV/0!
16:49 |  | 319.61 | 20080806-Grap(6) | L(mm) | 0 | 0.13 | 1.06 | 2.12 | 2.52 | 2.92 | 3.18 | 3.58 | 3.85 | 4.11 | 4.51 | 4.78 | 5.04 | 5.44 | 5.71 | 5.97 | 6.24 | 6.5 | 6.64 | 6.9 | 7.17 | 7.3 | 7.56 | 7.83 | 7.96 | 8.23 | 8.36 | 8.63 | 8.76 | 9.02 | 9.16 | 9.42 | 9.69 | 9.95 | 10.09 | 10.22 | 10.48 | 10.88 | 11.28 | 11.55 | 11.68 | 11.94 | 12.08 | 12.34 | 12.61 | 12.87 | 13.01 | 13.27 | 13.54 | 13.67 | 13.93 | 14.07 | 14.2 | 14.6 | 14.86 | 15.13 | 15.53 | 15.79 | 16.19 | 16.59 | 18.58 | 19.64 | 23.89 | 24.55 | 25.21 | 26.54 | 27.87 | 29.06 | 30.65 | 32.25 | 33.97 | 35.83 | 37.69 | 39.94 | 42.47 | 43.66 | 45.38 | 46.84 | 49.9 | 51.22 | 54.94 | 56.8 | 59.72 | 61.97 | 65.95 | 70.6 | 72.46 | 76.84 | 82.81 | 84.93 | 84.93 | 84.93 | 84.93 | 84.8 | 84.8 | 84.67 | 84.4 | 84.13
4 |  |  |  | P(kN) | 0 | 1.25 | 4.78 | 8.48 | 12.18 | 15.6 | 19.66 | 23.83 | 28.23 | 32.14 | 36.72 | 40.9 | 46.3 | 51.3 | 56.67 | 61.67 | 66.25 | 71.25 | 74.61 | 78.97 | 83.75 | 88.33 | 93.33 | 97.08 | 100.85 | 105.02 | 109.18 | 113.13 | 117.5 | 121.67 | 126.24 | 130 | 135.42 | 140.83 | 144.99 | 149.36 | 154.17 | 160.86 | 166.7 | 171.71 | 176.28 | 180.48 | 184.62 | 190.86 | 194.65 | 199.62 | 203.58 | 207.52 | 212.96 | 216.7 | 220.46 | 224.4 | 228.16 | 233.78 | 238.37 | 243.98 | 250.03 | 254.19 | 258.15 | 262.51 | 261.27 | 259.81 | 262.1 | 262.94 | 266.68 | 270.45 | 274.81 | 278.36 | 282.94 | 287.09 | 290.85 | 294.39 | 298.34 | 302.09 | 305.84 | 307.09 | 308.76 | 310.01 | 313.55 | 314.38 | 315.02 | 315.43 | 318.14 | 318.97 | 318.56 | 319.61 | 317.73 | 318.97 | 316.68 | 313.14 | 308.34 | 303.34 | 299.59 | 294.8 | 287.09 | 273.15 | 252.1 | 227.1
[6 empty] | -7 | -143.5 | -0.9069767 | -1.376471 | -2.033333 | -10.90909 | -64 | #DIV/0! | 8.642857 | #DIV/0! | -9.846154 | -9.307692 | -7.857143 | #DIV/0! | -8.538462 | -9.230769 | -9.461538 | #DIV/0! | -11.64286 | -9.538462 | -10 | -10.23077 | #DIV/0! | -10.42857 | -9.384615 | #DIV/0! | #DIV/0! | -12.61538 | #DIV/0! | -9.769231 | -0.8424658 | -0.9548872 | -0.7735849 | -0.6331658 | -0.9323308 | -0.3867925 | -0.6774194 | -0.3849765 | -0.638191 | -0.1933962 | -0.3867925 | -0.1924883 | -0.2122642 | -0.1933962 | 0 | 0.638191 | 1.556962 | 3.175 | 6.074074 | 12.84615 | 9.769231 | #DIV/0! | 32.07692 | 25.35714 | 26.92308 | 25.69231 | #DIV/0! | -0.4469914 | #DIV/0! | #DIV/0! | #DIV/0! | #DIV/0! | #DIV/0! | #DIV/0! | #DIV/0! | #DIV/0! | #DIV/0! | #DIV/0! | #DIV/0! | #DIV/0! | #DIV/0! | #DIV/0! | #DIV/0! | #DIV/0! | #DIV/0! | #DIV/0! | #DIV/0! | #DIV/0! | #DIV/0! | #DIV/0! | #DIV/0! | #DIV/0! | #DIV/0! | #DIV/0! | #DIV/0! | #DIV/0! | #DIV/0! | #DIV/0! | #DIV/0! | #DIV/0! | #DIV/0! | #DIV/0! | #DIV/0! | #DIV/0! | #DIV/0! | #DIV/0! | #DIV/0! | #DIV/0! | #DIV/0!
17:01 |  | 47.98 | 20080815-Grap(5) | L(mm) |  | -2 | -1.88 | -1.45 | -0.6 | 0 | 0.11 | 0.13 | 0.13 | 0.27 | 0.27 | 0.4 | 0.53 | 0.67 | 0.67 | 0.8 | 0.93 | 1.06 | 1.06 | 1.2 | 1.33 | 1.46 | 1.59 | 1.59 | 1.73 | 1.86 | 1.86 | 1.86 | 1.99 | 1.99 | 2.12 | 3.58 | 4.91 | 6.5 | 8.49 | 9.82 | 11.94 | 13.8 | 15.93 | 17.92 | 20.04 | 22.16 | 24.29 | 26.41 | 28.53 | 30.66 | 32.65 | 33.44 | 33.84 | 34.11 | 34.24 | 34.37 | 34.37 | 34.5 | 34.64 | 34.77 | 34.9 | 34.9
5 |  |  |  | P(kN) |  | -14 | 3.22 | 3.61 | 4.78 | 6 | 7.2 | 8.48 | 9.69 | 8.48 | 9.69 | 10.97 | 12.18 | 13.28 | 14.49 | 15.6 | 16.8 | 18.03 | 19.25 | 20.88 | 22.12 | 23.42 | 24.75 | 25.96 | 27.42 | 28.64 | 29.86 | 30.91 | 32.55 | 33.81 | 35.08 | 36.31 | 37.58 | 38.81 | 40.07 | 41.31 | 42.13 | 43.39 | 44.21 | 45.48 | 45.89 | 46.71 | 47.12 | 47.57 | 47.98 | 47.98 | 46.71 | 45.48 | 44.21 | 42.57 | 40.9 | 39.63 | 37.58 | 33.41 | 29.86 | 26.36 | 23.02 | 15.6
[6 empty] | #DIV/0! | #DIV/0! | #DIV/0! | #DIV/0! | #DIV/0! | #DIV/0! | #DIV/0! | #DIV/0! | #DIV/0! | #DIV/0! | #DIV/0! | #DIV/0! | #DIV/0! | #DIV/0! | #DIV/0! | #DIV/0! | #DIV/0! | #DIV/0! | #DIV/0! | #DIV/0! | #DIV/0! | #DIV/0! | #DIV/0! | #DIV/0! | #DIV/0! | #DIV/0! | #DIV/0! | #DIV/0! | #DIV/0! | #DIV/0! | #DIV/0! | #DIV/0! | #DIV/0! | #DIV/0! | #DIV/0! | #DIV/0! | #DIV/0! | #DIV/0! | #DIV/0! | #DIV/0! | #DIV/0! | #DIV/0! | #DIV/0! | #DIV/0! | #DIV/0! | #DIV/0! | #DIV/0! | #DIV/0! | #DIV/0! | #DIV/0! | #DIV/0! | #DIV/0! | #DIV/0! | #DIV/0! | #DIV/0! | #DIV/0! | #DIV/0! | #DIV/0! | #DIV/0! | #DIV/0! | #DIV/0! | #DIV/0! | #DIV/0! | #DIV/0! | #DIV/0! | #DIV/0! | #DIV/0! | #DIV/0! | #DIV/0! | #DIV/0! | #DIV/0! | #DIV/0! | #DIV/0! | #DIV/0! | #DIV/0! | #DIV/0! | #DIV/0! | #DIV/0! | #DIV/0! | #DIV/0! | #DIV/0! | #DIV/0! | #DIV/0! | #DIV/0! | #DIV/0! | #DIV/0! | #DIV/0! | #DIV/0! | #DIV/0! | #DIV/0! | #DIV/0! | #DIV/0! | #DIV/0! | #DIV/0! | #DIV/0! | #DIV/0! | #DIV/0! | #DIV/0! | #DIV/0!
L(mm)
P(kN)
[6 empty] | -4.490566 | -3.415094 | -5.7 | -16.30769 | -13.48148 | -13.475 | -37 | -17.66667 | -22.34615 | -32.07692 | -20.03704 | -38.23077 | -38.30769 | -18.51852 | -38.46154 | -31.35714 | -41.61538 | -23.19231 | -29.78571 | -28.84615 | #DIV/0! | -16.07692 | -35.71429 | -52.84615 | -33.53846 | -35.71429 | -35.23077 | -35.30769 | -38.46154 | -29.78571 | #DIV/0! | -30.38462 | -27.38462 | -28.92308 | -29.92857 | #DIV/0! | -27.15385 | -27.15385 | -35.15385 | -27.07143 | -28.69231 | -44.69231 | -31.28571 | -33.76923 | -36.84615 | #DIV/0! | -32.07692 | -35.71429 | -32.15385 | -41.53846 | -35.38462 | -35.64286 | -19.23077 | -41.57143 | -35.30769 | -35.23077 | #DIV/0! | -23.92593 | -32.15385 | -9.875 | -4.675 | -7.849057 | -2.377358 | -12.45 | -5.378788 | -3.580645 | -4.258065 | -2.180233 | -2.358491 | -1.760563 | 0.6082725 | 2.241935 | 3.735849 | 5.984848 | 7.09434 | 7.056604 | 10.4 | 10.95 | 7.227273 | 10.475 | 10.425 | 11.45 | 10.375 | 12.82051 | 13.025 | 17.74074 | 10.425 | 12.28205 | 17 | 20 | 18.51852 | 18.51852 | 18.42308 | 37.66667 | -5.522889 | #DIV/0! | #DIV/0! | #DIV/0! | #DIV/0!
16:35 |  | 305.43 | 20080815-Grap(3) | L(mm) | 0 | 0.53 | 1.59 | 2.39 | 2.65 | 2.92 | 3.32 | 3.45 | 3.72 | 3.98 | 4.11 | 4.38 | 4.51 | 4.64 | 4.91 | 5.04 | 5.18 | 5.31 | 5.57 | 5.71 | 5.84 | 5.84 | 6.1 | 6.24 | 6.37 | 6.5 | 6.64 | 6.77 | 6.9 | 7.03 | 7.17 | 7.17 | 7.3 | 7.43 | 7.56 | 7.7 | 7.7 | 7.83 | 7.96 | 8.09 | 8.23 | 8.36 | 8.49 | 8.63 | 8.76 | 8.89 | 8.89 | 9.02 | 9.16 | 9.29 | 9.42 | 9.55 | 9.69 | 9.95 | 10.09 | 10.22 | 10.35 | 10.35 | 10.62 | 10.75 | 11.15 | 11.55 | 12.08 | 12.61 | 13.01 | 13.67 | 14.6 | 15.53 | 17.25 | 17.78 | 19.91 | 24.02 | 25.88 | 26.94 | 27.6 | 28.13 | 28.66 | 29.06 | 29.46 | 30.12 | 30.52 | 30.92 | 31.32 | 31.72 | 32.11 | 32.51 | 32.78 | 33.18 | 33.57 | 33.84 | 34.1 | 34.37 | 34.64 | 34.9 | 35.17
3 |  |  |  | P(kN) | 0 | 2.38 | 6 | 10.56 | 14.8 | 18.44 | 23.83 | 28.64 | 33.41 | 39.22 | 43.39 | 48.8 | 53.77 | 58.75 | 63.75 | 68.75 | 73.14 | 78.55 | 84.58 | 88.75 | 92.5 | 96.67 | 100.85 | 105.85 | 112.72 | 117.08 | 122.08 | 126.66 | 131.25 | 136.25 | 140.42 | 144.99 | 148.94 | 152.5 | 156.26 | 160.45 | 164.65 | 168.18 | 171.71 | 176.28 | 180.07 | 183.8 | 189.61 | 193.99 | 198.38 | 203.17 | 207.11 | 211.28 | 216.28 | 220.46 | 225.86 | 230.46 | 235.45 | 240.45 | 246.27 | 250.86 | 255.44 | 258.98 | 265.44 | 269.62 | 273.57 | 275.44 | 279.6 | 280.86 | 285.84 | 289.39 | 292.72 | 296.68 | 300.43 | 301.68 | 305.43 | 302.93 | 298.76 | 294.8 | 290.85 | 287.09 | 283.35 | 279.19 | 274.81 | 270.04 | 265.85 | 261.68 | 257.1 | 252.95 | 247.95 | 242.74 | 237.95 | 233.78 | 228.99 | 224.4 | 219.2 | 214.2 | 209.2 | 204.41 | 194.24

## Phieu Ket Qua Thep(07.07-REP02) (hidden)
CÔNG TY CỔ PHẦN TƯ VẤN KIỂM ĐỊNH XÂY DỰNG PHÍA NAM
SOUTH CONSTRUCTION INSPECTION CONSULTANT JOINT STOCK COMPANY
|  |  |  | Trụ sở & PTN: Phòng B02-Tòa nhà eTUNNEL | [13 empty] | Văn phòng đại diện: Phòng G01- Tòa nhà PLUG-IN
|  |  |  | L11-L12 Miếu Nổi P.3 Bình Thạnh HCM, Việt Nam | [13 empty] | 223 Điện Biên Phủ P.15 BT HCM, Việt Nam
|  |  |  | ĐT: (84).8.5 170886~7 – Fax: (84).8. 5170355 | [13 empty] | ĐT: (84).8. 8404415~7 – Fax: (84).8. 8404412
|  |  |  | E-mail: scic@dmc.vn | [13 empty] | Website: http://www.dangminh.vn
SỐ/Ref: |  |  |  |  | PHIẾU KẾT QUẢ THỬ NGHIỆM TEST REPORT | [10 empty] | LAS-XD-506
Ngày/Date:
1 | Tên và ký hiệu mẫu Notation and name of Sample | [5 empty] | THÉP XÂY DỰNG - REBAR
2 | Công trình/Hạng mục Project/Item
3 | Số lượng mẫu Quantity
4 | Ngày nhận mẫu Received date
5 | Khách hàng Customer
Địa chỉ Address
6 | Phương pháp thử nghiệm Test methods
7 | Thông tin mẫu thử Sample specification
|  | Mẫu do By | [5 empty] | lấy gia công, cung cấp The samples were sampled, made
8 | Tình trang mẫu khi nhận
Received sample condition
9 | Điều kiện thử nghiệm
Test conditions
[7 empty] | Nhiệt độ: | [5 empty] | Độ ẩm
[7 empty] | Temperature |  |  | ( ) |  | oC | Moisture | ( ) |  |  | %
10 | Kết quả thử nghiệm/Test result
Ký hiệu mẫu |  |  | Kích thước mẫu, mm | [7 empty] | Lực kéo chảy, kN | Giới hạn chảy, kN/cm2 | Lực kéo đứt kN |  | Giới hạn bền Mpa |  | Độ giãn dài tương đối %
|  |  | Khối lương, g |  |  | Chiều dài, cm |  |  | Đường kính, mm
#DIV/0!
TRƯỞNG PHÒNG TN Head of Testing Laboratory | [13 empty] | GIÁM ĐỐC Director
1. Các kế quả thử nghiệm ghi trong phiếu này chỉ có giá trị đối với mẫu do khách hàng gửi đến
2. Phiếu này thuộc quyền sở hữu hợp pháp của Khách hàng, mọi hoạt động sử dụng phiếu này do Khách hàng định.
07.07WP09.R0-From07.07-REP02.R0