## PKQTHEP TRON
1 | 2 | 3 | 4 | 5 | 6 | 7 | 8 | 9 | 10 | 11 | 12 | 13 | 14 | 15 | 16 | 17
CÔNG TY CỔ PHẦN TƯ VẤN KIỂM ĐỊNH XÂY DỰNG PHÍA NAM
SOUTH CONSTRUCTION INSPECTION CONSULTANT JOINT STOCK COMPANY
|  |  | Trụ sở & PTN: Phòng B01-Tòa nhà eTUNNEL | [6 empty] | Văn phòng đại diện: Phòng G01- Tòa nhà PLUG-IN
|  |  | L11-L12 Miếu Nổi P.3 Bình Thạnh HCM, Việt Nam | [6 empty] | 223 Điện Biên Phủ P.15 BT HCM, Việt Nam
|  |  | ĐT: (84).8.5 170886 – Fax: (84).8. 5170335 | [6 empty] | ĐT: (84).8. 8404415~7 – Fax: (84).8. 8404412
|  |  | E-mail: scic@dmc.vn | [6 empty] | Website: http://www.dangminh.vn
SỐ/Ref: |  |  |  | PHIẾU KẾT QUẢ THỬ NGHIỆM TEST REPORT |  |  |  |  | LAS-XD-506
00155-TN-0808/01.03
PKQ-00257 | [8 empty] | Trang 1/1
Ngày/Date: |  | 2008-08-14 |  | Ban Haønh Laàn 01 Soá Baûn 03
1 | Tên và ký hiệu mẫu Notation and name of Sample |  |  | REBAR - THÉP XÂY DỰNG | [7 empty] | Ket Qua Do Thi Keo Thep
2 | Công trình/Hạng mục Project/Item | [10 empty] | Hs HC | Ben | Ten |  | 1 | 2 | 3 | 4 | 5 | 6 | 7 | 8 | 9 | 10 | 11 | 12 | 13 | 14 | 15 | 16 | 17 | 18 | 19 | 20 | 21 | 22 | 23 | 24 | 25 | 26 | 27 | 28 | 29 | 30 | 31 | 32 | 33 | 34 | 35 | 36 | 37 | 38 | 39 | 40 | 41 | 42 | 43 | 44 | 45 | 46 | 47 | 48 | 49 | 50 | 51 | 52 | 53 | 54 | 55 | 56 | 57 | 58 | 59 | 60 | 61 | 62 | 63 | 64 | 65 | 66 | 67 | 68 | 69 | 70 | 71 | 72 | 73 | 74 | 75 | 76 | 77 | 78 | 79 | 80 | 81 | 82 | 83 | 84 | 85 | 86 | 87 | 88 | 89 | 90 | 91 | 92 | 93 | 94 | 95 | 96 | 97 | 98 | 99 | 100
[12 empty] | He So Goc Do Thi |  |  |  |  | #DIV/0! | -2.814815 | -1.358491 | -2.037736 | -2.653846 | -2.518519 | -7.076923 | -5.307692 | -6.214286 | -5.692308 | #DIV/0! | -4.346154 | #DIV/0! | -7.785714 | #DIV/0! | -9.538462 | -12.92308 | -6.692308 | #DIV/0! | #DIV/0! | -8.928571 | -10.46154 | #DIV/0! | -12.38462 | -4.5 | #DIV/0! | -5.846154 | #DIV/0! | -8.692308 | #DIV/0! | -10.61538 | #DIV/0! | -10.78571 | -9.230769 | #DIV/0! | -7.615385 | #DIV/0! | -12.38462 | -8.928571 | #DIV/0! | #DIV/0! | -6.153846 | #DIV/0! | -9.692308 | #DIV/0! | -9 | -9.230769 | #DIV/0! | -7.692308 | #DIV/0! | -7.615385 | -5.714286 | -9.230769 | -6.692308 | -3.185185 | -6.692308 | -7.692308 | -3.666667 | -2.807692 | -5.285714 | -2.897436 | -3 | -2.307692 | -2.259259 | -8.615385 | -2.962963 | -5.615385 | 5.615385 | -5.214286 | -8.692308 | -1.227273 | -2.962963 | -4.615385 | -2 | -4.538462 | -2.5 | -2.475 | -3.846154 | -1.825 | -1.104478 | -3.076923 | -1.396226 | -1.867925 | 4.538462 | #DIV/0! | -2.5 | #DIV/0! | -4.214286 | -1.106061 | -1.106061 | -2.025 | -0.7849462 | -1.818182 | 5.642857 | -6.076923 | -1.818182 | #DIV/0! | -2 | #DIV/0! | -1.935484 | -0.6918605 | -0.6987448 | -0.6503759 | -0.2156334 | -0.2409639 | -0.09411765 | 0.5445205 | 1.272727 | 1.860215 | 2.660377 | 3.65 | 3.245283 | 4.525 | 5.222222 | 2.603774 | 18.46154 | 6.423077 | 7.888889 | #DIV/0! | -1.486733 | #DIV/0!
3 | Số lượng mẫu Quantity |  |  | 6 | [6 empty] | L | 1 | 87.5 | 20080814-Grap(1)-Thép tấm 400x200x8 | L(mm) | 1 | 1 | 1.27 | 1.8 | 2.33 | 2.59 | 2.86 | 2.99 | 3.12 | 3.26 | 3.39 | 3.39 | 3.65 | 3.65 | 3.79 | 3.79 | 3.92 | 4.05 | 4.18 | 4.18 | 4.18 | 4.32 | 4.45 | 4.45 | 4.58 | 4.72 | 4.72 | 4.85 | 4.85 | 4.98 | 4.98 | 5.11 | 5.11 | 5.25 | 5.38 | 5.38 | 5.51 | 5.51 | 5.64 | 5.78 | 5.78 | 5.78 | 5.91 | 5.91 | 6.04 | 6.04 | 6.18 | 6.31 | 6.31 | 6.44 | 6.44 | 6.57 | 6.71 | 6.84 | 6.97 | 7.24 | 7.37 | 7.5 | 7.77 | 8.03 | 8.17 | 8.56 | 8.83 | 9.09 | 9.36 | 9.49 | 9.76 | 9.89 | 10.02 | 10.16 | 10.29 | 10.95 | 11.22 | 11.35 | 11.75 | 11.88 | 12.28 | 12.68 | 12.94 | 13.34 | 14.01 | 14.27 | 14.8 | 15.33 | 15.46 | 15.46 | 15.86 | 15.86 | 16 | 16.66 | 17.32 | 17.72 | 18.65 | 19.31 | 19.45 | 19.58 | 20.24 | 20.24 | 20.64 | 20.64 | 21.57 | 23.29 | 25.68 | 28.34 | 32.05 | 35.37 | 39.62 | 42.54 | 43.86 | 44.79 | 45.32 | 45.72 | 46.25 | 46.65 | 46.92 | 47.45 | 47.58 | 47.84 | 48.11 | 48.11 | 1 | 1
4 | Ngày nhận mẫu Received date |  |  | 2008-08-12 | [6 empty] | P | -4.54 |  |  | P(kN) | -4.54 | -4.1 | -3.34 | -2.62 | -1.54 | -0.85 | -0.17 | 0.75 | 1.44 | 2.31 | 3.05 | 3.82 | 4.95 | 5.73 | 6.82 | 7.61 | 8.85 | 10.53 | 11.4 | 12.14 | 13.01 | 14.26 | 15.62 | 16.61 | 18.22 | 18.85 | 19.98 | 20.74 | 21.48 | 22.61 | 23.6 | 24.98 | 26.08 | 27.59 | 28.79 | 29.59 | 30.58 | 32.57 | 34.18 | 35.43 | 36.3 | 37.56 | 38.36 | 39.17 | 40.43 | 41.29 | 42.55 | 43.75 | 44.55 | 45.55 | 46.94 | 47.93 | 48.73 | 49.93 | 50.8 | 51.66 | 52.53 | 53.53 | 54.52 | 55.25 | 55.99 | 57.12 | 57.93 | 58.53 | 59.14 | 60.26 | 61.06 | 61.79 | 61.06 | 61.79 | 62.92 | 63.73 | 64.53 | 65.13 | 65.93 | 66.52 | 67.52 | 68.51 | 69.51 | 70.24 | 70.98 | 71.78 | 72.52 | 73.51 | 72.92 | 73.51 | 74.51 | 73.92 | 74.51 | 75.24 | 75.97 | 76.78 | 77.51 | 78.71 | 77.92 | 78.71 | 79.91 | 79.11 | 79.91 | 79.11 | 80.91 | 82.1 | 83.77 | 85.5 | 86.3 | 87.1 | 87.5 | 85.91 | 84.23 | 82.5 | 81.09 | 79.63 | 77.91 | 76.1 | 74.69 | 73.31 | 70.91 | 69.24 | 67.11 | 65.5 | -4.54 | -4.54
5 | Khách hàng Customer |  |  | TRUNG TAÂM KYÕ THUAÄT TIEÂU CHUAÅN ÑO LÖÔØNG CHAÁT LÖÔÏNG 3 | [6 empty] | L | He So Goc Do Thi |  |  |  |  | -6.615385 | -2.641509 | -12.64286 | -2.377358 | -12 | -11.61538 | #DIV/0! | -10.78571 | -15.76923 | -19.07692 | -19.15385 | -22.5 | -19.76923 | -20.23077 | #DIV/0! | -20.30769 | #DIV/0! | -21.28571 | #DIV/0! | -16.30769 | -15.92308 | #DIV/0! | -15.84615 | -18.5 | #DIV/0! | -15.92308 | #DIV/0! | #DIV/0! | -17.46154 | #DIV/0! | -18.07143 | #DIV/0! | -8.5 | -10.69231 | #DIV/0! | 0 | #DIV/0! | -10.15385 | 0 | 0 | -1.925 | -1.300752 | 0 | 0 | -1.025 | -4.888889 | -2.90566 | -3.641509 | -3.886792 | -2.189873 | -1.731183 | -2.0875 | -2.1625 | -3.544304 | 0 | -1.108333 | -1.377358 | 0 | 0 | -1.772152 | -1.441667 | -1.056604 | -0.6918605 | -0.6987448 | -0.6503759 | -0.2156334 | -0.2409639 | -0.09411765 | 0.5445205 | 1.272727 | 1.860215 | 2.660377 | 3.65 | 3.245283 | 4.525 | 5.222222 | 2.603774 | 18.46154 | 6.423077 | 7.888889 | #DIV/0! | -1.847591 | #DIV/0! | #DIV/0! | #DIV/0! | #DIV/0! | #DIV/0! | #DIV/0! | #DIV/0! | #DIV/0! | #DIV/0! | #DIV/0! | #DIV/0! | #DIV/0! | #DIV/0! | #DIV/0! | #DIV/0! | #DIV/0! | #DIV/0!
| Địa chỉ Address |  |  | 49 pasteur -Phöôøng Nguyeãn Thaùi Bình - Q1-TPHCM | [6 empty] | P | 2 | 109 | 20080814-Grap(2)-Thép V 80x80x8 | L(mm) | 2 | 2.13 | 2.66 | 2.8 | 3.33 | 3.46 | 3.59 | 3.59 | 3.73 | 3.86 | 3.99 | 4.12 | 4.26 | 4.39 | 4.52 | 4.52 | 4.65 | 4.65 | 4.79 | 4.79 | 4.92 | 5.05 | 5.05 | 5.18 | 5.32 | 5.32 | 5.45 | 5.45 | 5.45 | 5.58 | 5.58 | 5.72 | 5.72 | 5.98 | 6.11 | 6.11 | 6.25 | 6.25 | 6.38 | 6.78 | 7.57 | 8.37 | 9.7 | 9.83 | 9.96 | 10.36 | 10.63 | 11.16 | 11.69 | 12.22 | 13.01 | 13.94 | 14.74 | 15.54 | 16.33 | 16.46 | 17.66 | 18.72 | 18.85 | 18.99 | 19.78 | 20.98 | 22.57 | 24.29 | 26.68 | 29.34 | 33.05 | 36.37 | 40.62 | 43.54 | 44.86 | 45.79 | 46.32 | 46.72 | 47.25 | 47.65 | 47.92 | 48.45 | 48.58 | 48.84 | 49.11 | 49.11 | 2 | 2 | 2 | 2 | 2 | 2 | 2 | 2 | 2 | 2 | 2 | 2 | 2 | 2 | 2 | 2 | 2 | 2
6 | Phương pháp thử nghiệm Test methods |  |  | BS 10002 | [6 empty] | L | -0.04 |  |  | P(kN) | -0.04 | 0.82 | 2.22 | 3.99 | 5.25 | 6.81 | 8.32 | 10.23 | 11.74 | 13.79 | 16.27 | 18.76 | 21.91 | 24.48 | 27.11 | 29.84 | 32.48 | 34.09 | 37.07 | 39.07 | 41.19 | 43.26 | 45.79 | 47.85 | 50.44 | 53.23 | 55.3 | 57.43 | 59.02 | 61.29 | 62.63 | 65.16 | 67.42 | 69.63 | 71.02 | 73.01 | 73.01 | 73.42 | 74.74 | 74.74 | 74.74 | 76.28 | 78.01 | 78.01 | 78.01 | 78.42 | 79.74 | 81.28 | 83.21 | 85.27 | 87 | 88.61 | 90.28 | 92.01 | 94.81 | 94.81 | 96.14 | 97.6 | 97.6 | 97.6 | 99 | 100.73 | 102.41 | 103.6 | 105.27 | 107 | 107.8 | 108.6 | 109 | 107.41 | 105.73 | 104 | 102.59 | 101.13 | 99.41 | 97.6 | 96.19 | 94.81 | 92.41 | 90.74 | 88.61 | 87 | -0.04 | -0.04 | -0.04 | -0.04 | -0.04 | -0.04 | -0.04 | -0.04 | -0.04 | -0.04 | -0.04 | -0.04 | -0.04 | -0.04 | -0.04 | -0.04 | -0.04 | -0.04
7 | Thông tin mẫu thử Sample specification |  |  | Theùp taám vaø Theùp hình | [6 empty] | P | He So Goc Do Thi |  |  |  |  | -6.615385 | -3.5 | -3.575 | -6.153846 | -8.642857 | #DIV/0! | -14.30769 | 0 | #DIV/0! | #DIV/0! | -12.15385 | #DIV/0! | -13.38462 | #DIV/0! | -12 | #DIV/0! | -11.5 | -10.69231 | #DIV/0! | -11.61538 | -15.23077 | -10.64286 | #DIV/0! | -12.46154 | #DIV/0! | #DIV/0! | #DIV/0! | 0 | #DIV/0! | -4.125 | 0 | -0.5014493 | -1.210526 | -1.386555 | -1.184932 | -1.210526 | -1.045113 | 0 | -0.4193548 | -1.509434 | 0 | 0 | -0.8040201 | -0.4811594 | -0.3272727 | -0.1105882 | -0.2695418 | 0 | 0 | 0 | 0 | 0 | 0 | 0 | 0 | 0 | 0 | 0 | 0 | 0 | 0 | 0 | 0 | 0 | 0 | 0 | 0 | 0 | 0 | #DIV/0! | 0 | 0 | 0 | 0 | 0.8546512 | 1.24812 | 1.795699 | 3.377358 | 3.754717 | 4 | 5.15 | -0.9755215 | #DIV/0! | #DIV/0! | #DIV/0! | #DIV/0! | #DIV/0! | #DIV/0! | #DIV/0! | #DIV/0! | #DIV/0! | #DIV/0! | #DIV/0! | #DIV/0! | #DIV/0! | #DIV/0! | #DIV/0! | #DIV/0! | #DIV/0!
8 | Mẫu do By | TRUNG TAÂM KYÕ THUAÄT TIEÂU CHUAÅN ÑO LÖÔØNG CHAÁT LÖÔÏNG 3 | [5 empty] | cung cấp The samples were supplied |  |  | L | 3 | 58 | 20080814-Grap(3)-Thép V 50x50x6 | L(mm) | 3 | 3.13 | 3.53 | 3.93 | 4.19 | 4.33 | 4.33 | 4.46 | 5.26 | 5.26 | 5.26 | 5.39 | 5.39 | 5.52 | 5.52 | 5.65 | 5.65 | 5.79 | 5.92 | 5.92 | 6.05 | 6.18 | 6.32 | 6.32 | 6.45 | 6.45 | 6.45 | 6.45 | 6.58 | 6.58 | 6.98 | 7.91 | 11.36 | 12.69 | 13.88 | 15.34 | 16.67 | 18 | 18.26 | 19.19 | 20.25 | 20.38 | 20.65 | 22.64 | 26.09 | 29.94 | 34.19 | 37.9 | 38.17 | 38.3 | 38.56 | 39.1 | 39.36 | 39.49 | 39.76 | 39.89 | 40.02 | 40.29 | 40.56 | 40.82 | 41.09 | 41.22 | 41.48 | 41.62 | 41.88 | 42.15 | 42.28 | 42.55 | 42.81 | 43.08 | 43.08 | 43.34 | 43.61 | 43.87 | 44.14 | 45.86 | 47.19 | 48.12 | 48.65 | 49.18 | 49.58 | 49.98 | 3 | 3 | 3 | 3 | 3 | 3 | 3 | 3 | 3 | 3 | 3 | 3 | 3 | 3 | 3 | 3 | 3 | 3
9 | Điều kiện thử nghiệm |  |  | Máy thử kéo,uốn vạn năng, thang lực 200-500-1000 kN , độ chính xác 1% | [6 empty] | P | -0.07 |  |  | P(kN) | -0.07 | 0.79 | 2.19 | 3.62 | 5.22 | 6.43 | 6.43 | 8.29 | 8.29 | 9.79 | 11.29 | 12.87 | 14.5 | 16.24 | 17.92 | 19.48 | 21.08 | 22.69 | 24.08 | 25.57 | 27.08 | 29.06 | 30.55 | 32.06 | 33.68 | 35.05 | 35.44 | 37.04 | 37.04 | 38.65 | 40.3 | 40.3 | 42.03 | 43.64 | 45.29 | 47.02 | 48.63 | 50.02 | 50.02 | 50.41 | 52.01 | 52.01 | 52.01 | 53.61 | 55.27 | 56.53 | 57 | 58 | 58 | 58 | 58 | 58 | 58 | 58 | 58 | 58 | 58 | 58 | 58 | 58 | 58 | 58 | 58 | 58 | 58 | 58 | 58 | 58 | 58 | 58 | 58 | 58 | 58 | 58 | 58 | 56.53 | 54.87 | 53.2 | 51.41 | 49.42 | 47.82 | 45.76 | -0.07 | -0.07 | -0.07 | -0.07 | -0.07 | -0.07 | -0.07 | -0.07 | -0.07 | -0.07 | -0.07 | -0.07 | -0.07 | -0.07 | -0.07 | -0.07 | -0.07 | -0.07
| Test conditions |  |  | Nhiệt độ: | 27OC |  |  | Độ ẩm | 75% |  | L | He So Goc Do Thi |  |  |  |  | -6.615385 | -3.5 | -3.575 | -3.018868 | -5.777778 | -14.76923 | -11.53846 | -11.61538 | -14.64286 | -9.538462 | -15.76923 | -12.85714 | -16.69231 | #DIV/0! | -14.38462 | -11.61538 | -14.14286 | #DIV/0! | -11.61538 | #DIV/0! | -10.53846 | #DIV/0! | -14.28571 | -16.30769 | -12.84615 | #DIV/0! | -13.38462 | #DIV/0! | -11.42857 | #DIV/0! | -13.84615 | -12.23077 | #DIV/0! | -14.38462 | -12.28571 | -2.90566 | -1.44086 | -1.505376 | -2.318182 | -2.818182 | -1.00625 | #DIV/0! | -2.121212 | 0 | -2.409091 | -0.5 | -2.409091 | 0 | -0.7903226 | -0.4827586 | -0.3735849 | 0 | 0 | 0 | 0 | 0 | 0 | 0 | 0 | -1.518519 | -0.1855346 | 0.4694836 | 0 | 0 | 0 | 3.203704 | 17.46154 | 19.15385 | 27.64286 | 27.23077 | 24.53846 | 17.74074 | 20 | -1.652005 | #DIV/0! | #DIV/0! | #DIV/0! | #DIV/0! | #DIV/0! | #DIV/0! | #DIV/0! | #DIV/0! | #DIV/0! | #DIV/0! | #DIV/0! | #DIV/0! | #DIV/0! | #DIV/0! | #DIV/0! | #DIV/0! | #DIV/0! | #DIV/0! | #DIV/0! | #DIV/0! | #DIV/0! | #DIV/0! | #DIV/0! | #DIV/0! | #DIV/0!
|  |  |  | Temperature…………………OC |  |  |  | Moisture |  |  | P | 8 | 78.95 | 20080814-Grap(4)-Thép tấm 400x200x6 | L(mm) | 8 | 8.13 | 8.53 | 8.93 | 9.46 | 9.73 | 9.86 | 9.99 | 10.12 | 10.26 | 10.52 | 10.65 | 10.79 | 10.92 | 10.92 | 11.05 | 11.18 | 11.32 | 11.32 | 11.45 | 11.45 | 11.58 | 11.58 | 11.72 | 11.85 | 11.98 | 11.98 | 12.11 | 12.11 | 12.25 | 12.25 | 12.38 | 12.51 | 12.51 | 12.64 | 12.78 | 13.31 | 14.24 | 15.17 | 15.83 | 16.49 | 18.09 | 18.09 | 18.75 | 19.15 | 19.81 | 20.61 | 21.27 | 21.4 | 23.26 | 26.45 | 29.1 | 29.23 | 29.5 | 29.63 | 29.9 | 30.03 | 30.29 | 30.56 | 30.69 | 30.96 | 34.14 | 36.27 | 36.66 | 36.93 | 37.19 | 37.73 | 37.86 | 38.12 | 38.26 | 38.39 | 38.52 | 38.79 | 38.92 | 8 | 8 | 8 | 8 | 8 | 8 | 8 | 8 | 8 | 8 | 8 | 8 | 8 | 8 | 8 | 8 | 8 | 8 | 8 | 8 | 8 | 8 | 8 | 8 | 8 | 8
10 | Kết quả thử nghiệm/Test result | [9 empty] | L | -0.1 |  |  | P(kN) | -0.1 | 0.76 | 2.16 | 3.59 | 5.19 | 6.75 | 8.67 | 10.17 | 11.68 | 13.73 | 16.21 | 18.26 | 20.06 | 22.23 | 23.67 | 25.54 | 27.05 | 29.03 | 30.52 | 32.03 | 33.65 | 35.02 | 37.01 | 39.01 | 41.13 | 42.8 | 44.39 | 46.13 | 47.79 | 49.39 | 50.98 | 52.78 | 54.37 | 56.1 | 57.97 | 59.69 | 61.23 | 62.57 | 63.97 | 65.5 | 67.36 | 68.97 | 68.97 | 70.37 | 70.37 | 71.96 | 72.36 | 73.95 | 73.95 | 75.42 | 76.96 | 77.95 | 77.95 | 77.95 | 77.95 | 77.95 | 77.95 | 77.95 | 77.95 | 77.95 | 78.36 | 78.95 | 77.95 | 77.95 | 77.95 | 77.95 | 76.22 | 73.95 | 68.97 | 65.1 | 61.56 | 58.37 | 53.58 | 50.98 | -0.1 | -0.1 | -0.1 | -0.1 | -0.1 | -0.1 | -0.1 | -0.1 | -0.1 | -0.1 | -0.1 | -0.1 | -0.1 | -0.1 | -0.1 | -0.1 | -0.1 | -0.1 | -0.1 | -0.1 | -0.1 | -0.1 | -0.1 | -0.1 | -0.1 | -0.1
Ký hiệu mẫu |  |  | Kích thước mẫu, mm |  |  | Lực kéo chảy KN | Giới hạn chảy, N/mm2 | Lực kéo đứt, KN | Giới hạn bền, N/mm2 | Độ giãn dài tương đối, % |  | He So Goc Do Thi |  |  |  |  | -5.703704 | -2.721519 | -4.320755 | -10.33333 | -9.961538 | -17.64286 | -9.538462 | -19.15385 | -16.78571 | -17.23077 | -17.30769 | -19.23077 | -17.71429 | -20.84615 | -21.46154 | -18.57143 | #DIV/0! | -19.07692 | -22.38462 | -19 | -21.35714 | -18.38462 | -20 | -7.692308 | -6.15 | -0.8953975 | -1.458904 | -2 | -0.5547945 | -0.754717 | -1.672269 | 4.214286 | -0.9339623 | -0.8403361 | -0.8333333 | -2.269231 | -0.6886792 | -0.34375 | -0.1649695 | -0.880597 | 0 | 1.238372 | 1.684932 | 3.215054 | 4.150943 | 5.037736 | -1.177526 | #DIV/0! | #DIV/0! | #DIV/0! | #DIV/0! | #DIV/0! | #DIV/0! | #DIV/0! | #DIV/0! | #DIV/0! | #DIV/0! | #DIV/0! | #DIV/0! | #DIV/0! | #DIV/0! | #DIV/0! | #DIV/0! | #DIV/0! | #DIV/0! | #DIV/0! | #DIV/0! | #DIV/0! | -1.122376 | 1.238372 | 1.684932 | 3.215054 | 4.150943 | 5.037736 | -0.8780618 | #DIV/0! | #DIV/0! | #DIV/0! | #DIV/0! | #DIV/0! | #DIV/0! | #DIV/0! | #DIV/0! | #DIV/0! | #DIV/0! | #DIV/0! | #DIV/0! | #DIV/0! | #DIV/0! | #DIV/0! | #DIV/0! | #DIV/0! | #DIV/0! | #DIV/0! | #DIV/0! | #DIV/0! | #DIV/0! | #DIV/0! | #DIV/0!
|  |  | Khối lượng, g | Chiều rộng, mm | Chiều dày, mm | [6 empty] | 9 | 86 | 20080814-Grap(5)-Thép tấm 400x200x10 | L(mm) | 9 | 9.27 | 10.06 | 10.59 | 10.86 | 11.12 | 11.26 | 11.52 | 11.65 | 11.79 | 11.92 | 12.05 | 12.18 | 12.32 | 12.45 | 12.58 | 12.72 | 12.72 | 12.85 | 12.98 | 13.11 | 13.25 | 13.38 | 13.51 | 13.64 | 14.04 | 16.43 | 17.89 | 19.22 | 20.68 | 21.74 | 22.93 | 23.07 | 24.13 | 25.32 | 26.52 | 26.78 | 27.84 | 33.28 | 38.19 | 38.86 | 59.54 | 61.26 | 62.72 | 63.65 | 64.18 | 64.71 | 9 | 9 | 9 | 9 | 9 | 9 | 9 | 9 | 9 | 9 | 9 | 9 | 9 | 9 | 9 | 9 | 9 | 9 | 9 | 9 | 9 | 9 | 78.54 | 80.26 | 81.72 | 82.65 | 83.18 | 83.71 | 9 | 9 | 9 | 9 | 9 | 9 | 9 | 9 | 9 | 9 | 9 | 9 | 9 | 9 | 9 | 9 | 9 | 9 | 9 | 9 | 9 | 9 | 9 | 9 | 9
Thép tấm 400x200x8 |  |  | 520.4 | 20.8 | 8 | 58 | 348.5577 | 87.5 | 525.8413 | 23 | 166.4 | 7.95 |  |  | P(kN) | 7.95 | 9.49 | 11.64 | 13.93 | 16.72 | 19.31 | 21.78 | 24.26 | 26.75 | 29.1 | 31.34 | 33.59 | 36.09 | 38.57 | 41.28 | 44.07 | 46.67 | 49.18 | 51.66 | 54.57 | 57.04 | 60.03 | 62.42 | 65.02 | 66.02 | 68.48 | 70.62 | 72.75 | 75.41 | 76.22 | 77.02 | 79.01 | 78.42 | 79.41 | 80.41 | 81.41 | 82 | 82.73 | 84.6 | 85.41 | 86 | 86 | 83.87 | 81.41 | 78.42 | 76.22 | 73.55 | 7.95 | 7.95 | 7.95 | 7.95 | 7.95 | 7.95 | 7.95 | 7.95 | 7.95 | 7.95 | 7.95 | 7.95 | 7.95 | 7.95 | 7.95 | 7.95 | 7.95 | 7.95 | 7.95 | 7.95 | 7.95 | 7.95 | 86 | 83.87 | 81.41 | 78.42 | 76.22 | 73.55 | 7.95 | 7.95 | 7.95 | 7.95 | 7.95 | 7.95 | 7.95 | 7.95 | 7.95 | 7.95 | 7.95 | 7.95 | 7.95 | 7.95 | 7.95 | 7.95 | 7.95 | 7.95 | 7.95 | 7.95 | 7.95 | 7.95 | 7.95 | 7.95 | 7.95
Thép V 80x80x8 |  |  | 694.8 | 30 | 8 | 78 | 325 | 109 | 454.1667 | 23 | 240 | He So Goc Do Thi |  |  |  |  | -3.384615 | -3.7 | -2.681818 | -4 | -5.777778 | -11.61538 | -7.074074 | -14.46154 | -15.76923 | -13.38462 | -20.42857 | -18.07692 | -15.30769 | -13.53846 | #DIV/0! | -16.85714 | -14.46154 | #DIV/0! | -16.76923 | #DIV/0! | -11.5 | #DIV/0! | -13.30769 | #DIV/0! | -12.69231 | -19.46154 | #DIV/0! | #DIV/0! | -12.85714 | -15.84615 | #DIV/0! | -18.92308 | #DIV/0! | -11.84615 | #DIV/0! | -16.57143 | #DIV/0! | -13.92308 | #DIV/0! | -15.30769 | #DIV/0! | -11 | #DIV/0! | -13.30769 | #DIV/0! | #DIV/0! | -15.84615 | #DIV/0! | -12.38462 | -11.92857 | #DIV/0! | -21.92308 | -13.38462 | #DIV/0! | -10.76923 | -13.28571 | -13.30769 | -9.153846 | 0 | #DIV/0! | -12.92308 | -3.132075 | -0.6945607 | -3.150943 | -2.075 | -1.784946 | -1.584906 | -1.226891 | -1.377358 | -1.806452 | -1.24812 | -1.10274 | 0 | -1.709677 | 0 | -0.4408602 | -1.159664 | -0.5547945 | -0.2716981 | 0 | 0.3275362 | 1.709677 | 6.025 | 19.92308 | 10.975 | 27.3 | -2.97176 | #DIV/0! | #DIV/0! | #DIV/0! | #DIV/0! | #DIV/0! | #DIV/0! | #DIV/0! | #DIV/0! | #DIV/0! | #DIV/0! | #DIV/0! | #DIV/0!
Thép V 50x50x6 |  |  | 404.1 | 22.4 | 6 | 42 | 312.5 | 58 | 431.5476 | 23 | 134.4 | 10 | 130.97 | 20080814-Grap(6)-Thép tấm 400x200x12 | L(mm) | 10 | 10.13 | 10.53 | 11.19 | 11.59 | 11.86 | 11.99 | 12.26 | 12.39 | 12.52 | 12.65 | 12.79 | 12.92 | 13.05 | 13.18 | 13.18 | 13.32 | 13.45 | 13.45 | 13.58 | 13.58 | 13.72 | 13.72 | 13.85 | 13.85 | 13.98 | 14.11 | 14.11 | 14.11 | 14.25 | 14.38 | 14.38 | 14.51 | 14.51 | 14.64 | 14.64 | 14.78 | 14.78 | 14.91 | 14.91 | 15.04 | 15.04 | 15.18 | 15.18 | 15.31 | 15.31 | 15.31 | 15.44 | 15.44 | 15.57 | 15.71 | 15.71 | 15.84 | 15.97 | 15.97 | 16.1 | 16.24 | 16.37 | 16.5 | 16.77 | 16.77 | 16.9 | 17.43 | 19.82 | 20.35 | 21.15 | 22.08 | 23.14 | 24.33 | 25.39 | 26.32 | 27.65 | 29.11 | 29.37 | 30.3 | 30.44 | 31.37 | 32.56 | 35.48 | 38.13 | 42.38 | 45.83 | 46.76 | 47.16 | 47.29 | 47.69 | 47.89 | 10 | 10 | 10 | 10 | 10 | 10 | 10 | 10 | 10 | 10 | 10 | 10 | 10
Thép tấm 400x200x6 |  |  | 442.2 | 24 | 6 | 61 | 423.6111 | 78.95 | 548.2639 | 26 | 144 | 0.8 |  |  | P(kN) | 0.8 | 1.24 | 2.72 | 4.49 | 6.09 | 7.65 | 9.16 | 11.07 | 12.95 | 15 | 16.74 | 19.6 | 21.95 | 23.94 | 25.7 | 27.57 | 29.93 | 31.81 | 33.74 | 35.92 | 37.91 | 39.52 | 41.17 | 42.9 | 44.51 | 46.16 | 48.69 | 50.29 | 51.88 | 53.68 | 55.74 | 57.4 | 59.86 | 61.33 | 62.87 | 64.08 | 66.4 | 68.66 | 70.47 | 71.86 | 73.85 | 75.58 | 77.12 | 78.85 | 80.58 | 82.12 | 84.05 | 86.11 | 87.84 | 89.45 | 91.12 | 92.85 | 95.7 | 97.44 | 97.85 | 99.25 | 101.11 | 102.84 | 104.03 | 104.03 | 105.71 | 107.39 | 109.05 | 110.71 | 112.38 | 114.04 | 115.7 | 117.38 | 118.84 | 120.3 | 121.98 | 123.64 | 125.25 | 125.25 | 126.84 | 126.84 | 127.25 | 128.63 | 130.25 | 130.97 | 130.97 | 129.84 | 128.25 | 125.84 | 123.25 | 118.86 | 113.4 | 0.8 | 0.8 | 0.8 | 0.8 | 0.8 | 0.8 | 0.8 | 0.8 | 0.8 | 0.8 | 0.8 | 0.8 | 0.8
Thép tấm 400x200x10 |  |  | 777 | 20 | 10 | 70 | 350 | 86 | 430 | 27 | 200
Thép tấm 400x200x12 |  |  | 837.7 | 24 | 12 | 110 | 381.9444 | 130.97 | 454.7569 | 23 | 288 | [5 empty] | m | l | s | t | w | us
[11 empty] | 0 |  |  |  |  | a | 638.71368 | 402 | 202.4 | 8 | 25.3 | 525.8413
[11 empty] | 0 | [5 empty] | 640.9368 | 405 | 201.6 | 8 | 25.2 | 454.1667
[11 empty] | 0 | [5 empty] | 480.92868 | 402 | 152.4 | 6 | 25.4 | 431.5476
[11 empty] | 0 | [5 empty] | 476.43063 | 403 | 150.6 | 6 | 25.1 | 548.2639
[11 empty] | 0 | [5 empty] | 794.8125 | 405 | 250 | 10 | 25 | 430
[11 empty] | 0 | [5 empty] | 958.07052 | 402 | 303.6 | 12 | 25.3 | 454.7569
0
0
TL.TRƯỞNG PHÒNG TN On behalf of Head of Testing Laboratory | [7 empty] | GIÁM ĐỐC DIRECTOR
1. Các kết quả thử nghiệm ghi trong phiếu này chỉ có giá trị đối với mẫu do khách hàng gửi đến. | [9 empty] | 07.07WP09.R0-From07.07-REP02.R0
Thép tấm 400x200x8 |  |  | 520.4 | 20.8 | 8 | 58 | 348.5577 | 87.8 | 527.6442 |  |  | 87.8
Thép V 80x80x8 |  |  | 694.8 | 30 | 8 | 68 | 283.3333 | 109.04 | 454.3333 |  |  | 109.04
Thép V 50x50x6 |  |  | 404.1 | 22.4 | 6 | 42 | 312.5 | 58 | 431.5476 |  |  | 58
Thép tấm 400x200x6 |  |  | 400 | 24 | 6 | 61 | 423.6111 | 78.95 | 548.2639 |  |  | 78.95
Thép tấm 400x200x10 |  |  | 400 | 20 | 10 | 62 | 310 | 79.95 | 399.75 |  |  | 79.95
Thép tấm 400x200x12 |  |  | 400 | 24 | 12 | 110 | 381.9444 | 130.97 | 454.7569 |  |  | 130.97

## KQDT
0 | Ket Qua Do Thi Keo Thep
| Hs HC | Ben | Ten |  | 1 | 2 | 3 | 4 | 5 | 6 | 7 | 8 | 9 | 10 | 11 | 12 | 13 | 14 | 15 | 16 | 17 | 18 | 19 | 20 | 21 | 22 | 23 | 24 | 25 | 26 | 27 | 28 | 29 | 30 | 31 | 32 | 33 | 34 | 35 | 36 | 37 | 38 | 39 | 40 | 41 | 42 | 43 | 44 | 45 | 46 | 47 | 48 | 49 | 50 | 51 | 52 | 53 | 54 | 55 | 56 | 57 | 58 | 59 | 60 | 61 | 62 | 63 | 64 | 65 | 66 | 67 | 68 | 69 | 70 | 71 | 72 | 73 | 74 | 75 | 76 | 77 | 78 | 79 | 80 | 81 | 82 | 83 | 84 | 85 | 86 | 87 | 88 | 89 | 90 | 91 | 92 | 93 | 94 | 95 | 96 | 97 | 98 | 99 | 100
[6 empty] | #DIV/0! | -2.814815 | -1.358491 | -2.037736 | -2.653846 | -2.518519 | -7.076923 | -5.307692 | -6.214286 | -5.692308 | #DIV/0! | -4.346154 | #DIV/0! | -7.785714 | #DIV/0! | -9.538462 | -12.92308 | -6.692308 | #DIV/0! | #DIV/0! | -8.928571 | -10.46154 | #DIV/0! | -12.38462 | -4.5 | #DIV/0! | -5.846154 | #DIV/0! | -8.692308 | #DIV/0! | -10.61538 | #DIV/0! | -10.78571 | -9.230769 | #DIV/0! | -7.615385 | #DIV/0! | -12.38462 | -8.928571 | #DIV/0! | #DIV/0! | -6.153846 | #DIV/0! | -9.692308 | #DIV/0! | -9 | -9.230769 | #DIV/0! | -7.692308 | #DIV/0! | -7.615385 | -5.714286 | -9.230769 | -6.692308 | -3.185185 | -6.692308 | -7.692308 | -3.666667 | -2.807692 | -5.285714 | -2.897436 | -3 | -2.307692 | -2.259259 | -8.615385 | -2.962963 | -5.615385 | 5.615385 | -5.214286 | -8.692308 | -1.227273 | -2.962963 | -4.615385 | -2 | -4.538462 | -2.5 | -2.475 | -3.846154 | -1.825 | -1.104478 | -3.076923 | -1.396226 | -1.867925 | 4.538462 | #DIV/0! | -2.5 | #DIV/0! | -4.214286 | -1.106061 | -1.106061 | -2.025 | -0.7849462 | -1.818182 | 5.642857 | -6.076923 | -1.818182 | #DIV/0! | -2 | #DIV/0! | -1.935484 | -0.6918605 | -0.6987448 | -0.6503759 | -0.2156334 | -0.2409639 | -0.09411765
10:53 |  | 92.04 | 20080814-Grap(1) | L(mm) | 0 | 0 | 0.27 | 0.8 | 1.33 | 1.59 | 1.86 | 1.99 | 2.12 | 2.26 | 2.39 | 2.39 | 2.65 | 2.65 | 2.79 | 2.79 | 2.92 | 3.05 | 3.18 | 3.18 | 3.18 | 3.32 | 3.45 | 3.45 | 3.58 | 3.72 | 3.72 | 3.85 | 3.85 | 3.98 | 3.98 | 4.11 | 4.11 | 4.25 | 4.38 | 4.38 | 4.51 | 4.51 | 4.64 | 4.78 | 4.78 | 4.78 | 4.91 | 4.91 | 5.04 | 5.04 | 5.18 | 5.31 | 5.31 | 5.44 | 5.44 | 5.57 | 5.71 | 5.84 | 5.97 | 6.24 | 6.37 | 6.5 | 6.77 | 7.03 | 7.17 | 7.56 | 7.83 | 8.09 | 8.36 | 8.49 | 8.76 | 8.89 | 9.02 | 9.16 | 9.29 | 9.95 | 10.22 | 10.35 | 10.75 | 10.88 | 11.28 | 11.68 | 11.94 | 12.34 | 13.01 | 13.27 | 13.8 | 14.33 | 14.46 | 14.46 | 14.86 | 14.86 | 15 | 15.66 | 16.32 | 16.72 | 17.65 | 18.31 | 18.45 | 18.58 | 19.24 | 19.24 | 19.64 | 19.64 | 20.57 | 22.29 | 24.68 | 27.34 | 31.05 | 34.37 | 38.62 | 41.54 | 42.86 | 43.79 | 44.32 | 44.72 | 45.25 | 45.65 | 45.92 | 46.45 | 46.58 | 46.84 | 47.11 | 47.11
1 |  |  |  | P(kN) | 0 | 0.44 | 1.2 | 1.92 | 3 | 3.69 | 4.37 | 5.29 | 5.98 | 6.85 | 7.59 | 8.36 | 9.49 | 10.27 | 11.36 | 12.15 | 13.39 | 15.07 | 15.94 | 16.68 | 17.55 | 18.8 | 20.16 | 21.15 | 22.76 | 23.39 | 24.52 | 25.28 | 26.02 | 27.15 | 28.14 | 29.52 | 30.62 | 32.13 | 33.33 | 34.13 | 35.12 | 37.11 | 38.72 | 39.97 | 40.84 | 42.1 | 42.9 | 43.71 | 44.97 | 45.83 | 47.09 | 48.29 | 49.09 | 50.09 | 51.48 | 52.47 | 53.27 | 54.47 | 55.34 | 56.2 | 57.07 | 58.07 | 59.06 | 59.79 | 60.53 | 61.66 | 62.47 | 63.07 | 63.68 | 64.8 | 65.6 | 66.33 | 65.6 | 66.33 | 67.46 | 68.27 | 69.07 | 69.67 | 70.47 | 71.06 | 72.06 | 73.05 | 74.05 | 74.78 | 75.52 | 76.32 | 77.06 | 78.05 | 77.46 | 78.05 | 79.05 | 78.46 | 79.05 | 79.78 | 80.51 | 81.32 | 82.05 | 83.25 | 82.46 | 83.25 | 84.45 | 83.65 | 84.45 | 83.65 | 85.45 | 86.64 | 88.31 | 90.04 | 90.84 | 91.64 | 92.04 | 90.45 | 88.77 | 87.04 | 85.63 | 84.17 | 82.45 | 80.64 | 79.23 | 77.85 | 75.45 | 73.78 | 71.65 | 70.04
[6 empty] | -6.615385 | -2.641509 | -12.64286 | -2.377358 | -12 | -11.61538 | #DIV/0! | -10.78571 | -15.76923 | -19.07692 | -19.15385 | -22.5 | -19.76923 | -20.23077 | #DIV/0! | -20.30769 | #DIV/0! | -21.28571 | #DIV/0! | -16.30769 | -15.92308 | #DIV/0! | -15.84615 | -18.5 | #DIV/0! | -15.92308 | #DIV/0! | #DIV/0! | -17.46154 | #DIV/0! | -18.07143 | #DIV/0! | -8.5 | -10.69231 | #DIV/0! | 0 | #DIV/0! | -10.15385 | 0 | 0 | -1.925 | -1.300752 | 0 | 0 | -1.025 | -4.888889 | -2.90566 | -3.641509 | -3.886792 | -2.189873 | -1.731183 | -2.0875 | -2.1625 | -3.544304 | 0 | -1.108333 | -1.377358 | 0 | 0 | -1.772152 | -1.441667 | -1.056604 | -0.6918605 | -0.6987448 | -0.6503759 | -0.2156334 | -0.2409639 | -0.09411765 | 0.5445205 | 1.272727 | 1.860215 | 2.660377 | 3.65 | 3.245283 | 4.525 | 5.222222 | 2.603774 | 18.46154 | 6.423077 | 7.888889 | #DIV/0! | -1.847591 | #DIV/0! | #DIV/0! | #DIV/0! | #DIV/0! | #DIV/0! | #DIV/0! | #DIV/0! | #DIV/0! | #DIV/0! | #DIV/0! | #DIV/0! | #DIV/0! | #DIV/0! | #DIV/0! | #DIV/0! | #DIV/0! | #DIV/0!
10:58 |  | 109.04 | 20080814-Grap(2) | L(mm) | 0 | 0.13 | 0.66 | 0.8 | 1.33 | 1.46 | 1.59 | 1.59 | 1.73 | 1.86 | 1.99 | 2.12 | 2.26 | 2.39 | 2.52 | 2.52 | 2.65 | 2.65 | 2.79 | 2.79 | 2.92 | 3.05 | 3.05 | 3.18 | 3.32 | 3.32 | 3.45 | 3.45 | 3.45 | 3.58 | 3.58 | 3.72 | 3.72 | 3.98 | 4.11 | 4.11 | 4.25 | 4.25 | 4.38 | 4.78 | 5.57 | 6.37 | 7.7 | 7.83 | 7.96 | 8.36 | 8.63 | 9.16 | 9.69 | 10.22 | 11.01 | 11.94 | 12.74 | 13.54 | 14.33 | 14.46 | 15.66 | 16.72 | 16.85 | 16.99 | 17.78 | 18.98 | 20.57 | 22.29 | 24.68 | 27.34 | 31.05 | 34.37 | 38.62 | 41.54 | 42.86 | 43.79 | 44.32 | 44.72 | 45.25 | 45.65 | 45.92 | 46.45 | 46.58 | 46.84 | 47.11 | 47.11
2 |  |  |  | P(kN) | 0 | 0.86 | 2.26 | 4.03 | 5.29 | 6.85 | 8.36 | 10.27 | 11.78 | 13.83 | 16.31 | 18.8 | 21.95 | 24.52 | 27.15 | 29.88 | 32.52 | 34.13 | 37.11 | 39.11 | 41.23 | 43.3 | 45.83 | 47.89 | 50.48 | 53.27 | 55.34 | 57.47 | 59.06 | 61.33 | 62.67 | 65.2 | 67.46 | 69.67 | 71.06 | 73.05 | 73.05 | 73.46 | 74.78 | 74.78 | 74.78 | 76.32 | 78.05 | 78.05 | 78.05 | 78.46 | 79.78 | 81.32 | 83.25 | 85.31 | 87.04 | 88.65 | 90.32 | 92.05 | 94.85 | 94.85 | 96.18 | 97.64 | 97.64 | 97.64 | 99.04 | 100.77 | 102.45 | 103.64 | 105.31 | 107.04 | 107.84 | 108.64 | 109.04 | 107.45 | 105.77 | 104.04 | 102.63 | 101.17 | 99.45 | 97.64 | 96.23 | 94.85 | 92.45 | 90.78 | 88.65 | 87.04
[6 empty] | -6.615385 | -3.5 | -3.575 | -6.153846 | -8.642857 | #DIV/0! | -14.30769 | 0 | #DIV/0! | #DIV/0! | -12.15385 | #DIV/0! | -13.38462 | #DIV/0! | -12 | #DIV/0! | -11.5 | -10.69231 | #DIV/0! | -11.61538 | -15.23077 | -10.64286 | #DIV/0! | -12.46154 | #DIV/0! | #DIV/0! | #DIV/0! | 0 | #DIV/0! | -4.125 | 0 | -0.5014493 | -1.210526 | -1.386555 | -1.184932 | -1.210526 | -1.045113 | 0 | -0.4193548 | -1.509434 | 0 | 0 | -0.8040201 | -0.4811594 | -0.3272727 | -0.1105882 | -0.2695418 | 0 | 0 | 0 | 0 | 0 | 0 | 0 | 0 | 0 | 0 | 0 | 0 | 0 | 0 | 0 | 0 | 0 | 0 | 0 | 0 | 0 | 0 | #DIV/0! | 0 | 0 | 0 | 0 | 0.8546512 | 1.24812 | 1.795699 | 3.377358 | 3.754717 | 4 | 5.15 | -0.9755215 | #DIV/0! | #DIV/0! | #DIV/0! | #DIV/0! | #DIV/0! | #DIV/0! | #DIV/0! | #DIV/0! | #DIV/0! | #DIV/0! | #DIV/0! | #DIV/0! | #DIV/0! | #DIV/0! | #DIV/0! | #DIV/0! | #DIV/0!
11:08 |  | 58.07 | 20080814-Grap(3) | L(mm) | 0 | 0.13 | 0.53 | 0.93 | 1.19 | 1.33 | 1.33 | 1.46 | 2.26 | 2.26 | 2.26 | 2.39 | 2.39 | 2.52 | 2.52 | 2.65 | 2.65 | 2.79 | 2.92 | 2.92 | 3.05 | 3.18 | 3.32 | 3.32 | 3.45 | 3.45 | 3.45 | 3.45 | 3.58 | 3.58 | 3.98 | 4.91 | 8.36 | 9.69 | 10.88 | 12.34 | 13.67 | 15 | 15.26 | 16.19 | 17.25 | 17.38 | 17.65 | 19.64 | 23.09 | 26.94 | 31.19 | 34.9 | 35.17 | 35.3 | 35.56 | 36.1 | 36.36 | 36.49 | 36.76 | 36.89 | 37.02 | 37.29 | 37.56 | 37.82 | 38.09 | 38.22 | 38.48 | 38.62 | 38.88 | 39.15 | 39.28 | 39.55 | 39.81 | 40.08 | 40.08 | 40.34 | 40.61 | 40.87 | 41.14 | 42.86 | 44.19 | 45.12 | 45.65 | 46.18 | 46.58 | 46.98
3 |  |  |  | P(kN) | 0 | 0.86 | 2.26 | 3.69 | 5.29 | 6.5 | 6.5 | 8.36 | 8.36 | 9.86 | 11.36 | 12.94 | 14.57 | 16.31 | 17.99 | 19.55 | 21.15 | 22.76 | 24.15 | 25.64 | 27.15 | 29.13 | 30.62 | 32.13 | 33.75 | 35.12 | 35.51 | 37.11 | 37.11 | 38.72 | 40.37 | 40.37 | 42.1 | 43.71 | 45.36 | 47.09 | 48.7 | 50.09 | 50.09 | 50.48 | 52.08 | 52.08 | 52.08 | 53.68 | 55.34 | 56.6 | 57.07 | 58.07 | 58.07 | 58.07 | 58.07 | 58.07 | 58.07 | 58.07 | 58.07 | 58.07 | 58.07 | 58.07 | 58.07 | 58.07 | 58.07 | 58.07 | 58.07 | 58.07 | 58.07 | 58.07 | 58.07 | 58.07 | 58.07 | 58.07 | 58.07 | 58.07 | 58.07 | 58.07 | 58.07 | 56.6 | 54.94 | 53.27 | 51.48 | 49.49 | 47.89 | 45.83
[6 empty] | -6.615385 | -3.5 | -3.575 | -3.018868 | -5.777778 | -14.76923 | -11.53846 | -11.61538 | -14.64286 | -9.538462 | -15.76923 | -12.85714 | -16.69231 | #DIV/0! | -14.38462 | -11.61538 | -14.14286 | #DIV/0! | -11.61538 | #DIV/0! | -10.53846 | #DIV/0! | -14.28571 | -16.30769 | -12.84615 | #DIV/0! | -13.38462 | #DIV/0! | -11.42857 | #DIV/0! | -13.84615 | -12.23077 | #DIV/0! | -14.38462 | -12.28571 | -2.90566 | -1.44086 | -1.505376 | -2.318182 | -2.818182 | -1.00625 | #DIV/0! | -2.121212 | 0 | -2.409091 | -0.5 | -2.409091 | 0 | -0.7903226 | -0.4827586 | -0.3735849 | 0 | 0 | 0 | 0 | 0 | 0 | 0 | 0 | -1.518519 | -0.1855346 | 0.4694836 | 0 | 0 | 0 | 3.203704 | 17.46154 | 19.15385 | 27.64286 | 27.23077 | 24.53846 | 17.74074 | 20 | -1.652005 | #DIV/0! | #DIV/0! | #DIV/0! | #DIV/0! | #DIV/0! | #DIV/0! | #DIV/0! | #DIV/0! | #DIV/0! | #DIV/0! | #DIV/0! | #DIV/0! | #DIV/0! | #DIV/0! | #DIV/0! | #DIV/0! | #DIV/0! | #DIV/0! | #DIV/0! | #DIV/0! | #DIV/0! | #DIV/0! | #DIV/0! | #DIV/0! | #DIV/0!
12:26 |  | 79.05 | 20080814-Grap(4) | L(mm) | 0 | 0.13 | 0.53 | 0.93 | 1.46 | 1.73 | 1.86 | 1.99 | 2.12 | 2.26 | 2.52 | 2.65 | 2.79 | 2.92 | 2.92 | 3.05 | 3.18 | 3.32 | 3.32 | 3.45 | 3.45 | 3.58 | 3.58 | 3.72 | 3.85 | 3.98 | 3.98 | 4.11 | 4.11 | 4.25 | 4.25 | 4.38 | 4.51 | 4.51 | 4.64 | 4.78 | 5.31 | 6.24 | 7.17 | 7.83 | 8.49 | 10.09 | 10.09 | 10.75 | 11.15 | 11.81 | 12.61 | 13.27 | 13.4 | 15.26 | 18.45 | 21.1 | 21.23 | 21.5 | 21.63 | 21.9 | 22.03 | 22.29 | 22.56 | 22.69 | 22.96 | 26.14 | 28.27 | 28.66 | 28.93 | 29.19 | 29.73 | 29.86 | 30.12 | 30.26 | 30.39 | 30.52 | 30.79 | 30.92
4 |  |  |  | P(kN) | 0 | 0.86 | 2.26 | 3.69 | 5.29 | 6.85 | 8.77 | 10.27 | 11.78 | 13.83 | 16.31 | 18.36 | 20.16 | 22.33 | 23.77 | 25.64 | 27.15 | 29.13 | 30.62 | 32.13 | 33.75 | 35.12 | 37.11 | 39.11 | 41.23 | 42.9 | 44.49 | 46.23 | 47.89 | 49.49 | 51.08 | 52.88 | 54.47 | 56.2 | 58.07 | 59.79 | 61.33 | 62.67 | 64.07 | 65.6 | 67.46 | 69.07 | 69.07 | 70.47 | 70.47 | 72.06 | 72.46 | 74.05 | 74.05 | 75.52 | 77.06 | 78.05 | 78.05 | 78.05 | 78.05 | 78.05 | 78.05 | 78.05 | 78.05 | 78.05 | 78.46 | 79.05 | 78.05 | 78.05 | 78.05 | 78.05 | 76.32 | 74.05 | 69.07 | 65.2 | 61.66 | 58.47 | 53.68 | 51.08
[6 empty] | -5.703704 | -2.721519 | -4.320755 | -10.33333 | -9.961538 | -17.64286 | -9.538462 | -19.15385 | -16.78571 | -17.23077 | -17.30769 | -19.23077 | -17.71429 | -20.84615 | -21.46154 | -18.57143 | #DIV/0! | -19.07692 | -22.38462 | -19 | -21.35714 | -18.38462 | -20 | -7.692308 | -6.15 | -0.8953975 | -1.458904 | -2 | -0.5547945 | -0.754717 | -1.672269 | 4.214286 | -0.9339623 | -0.8403361 | -0.8333333 | -2.269231 | -0.6886792 | -0.34375 | -0.1649695 | -0.880597 | 0 | 1.238372 | 1.684932 | 3.215054 | 4.150943 | 5.037736 | -1.177526 | #DIV/0! | #DIV/0! | #DIV/0! | #DIV/0! | #DIV/0! | #DIV/0! | #DIV/0! | #DIV/0! | #DIV/0! | #DIV/0! | #DIV/0! | #DIV/0! | #DIV/0! | #DIV/0! | #DIV/0! | #DIV/0! | #DIV/0! | #DIV/0! | #DIV/0! | #DIV/0! | #DIV/0! | -1.122376 | 1.238372 | 1.684932 | 3.215054 | 4.150943 | 5.037736 | -0.8780618 | #DIV/0! | #DIV/0! | #DIV/0! | #DIV/0! | #DIV/0! | #DIV/0! | #DIV/0! | #DIV/0! | #DIV/0! | #DIV/0! | #DIV/0! | #DIV/0! | #DIV/0! | #DIV/0! | #DIV/0! | #DIV/0! | #DIV/0! | #DIV/0! | #DIV/0! | #DIV/0! | #DIV/0! | #DIV/0! | #DIV/0! | #DIV/0!
12:30 |  | 78.05 | 20080814-Grap(5) | L(mm) | 0 | 0.27 | 1.06 | 1.59 | 1.86 | 2.12 | 2.26 | 2.52 | 2.65 | 2.79 | 2.92 | 3.05 | 3.18 | 3.32 | 3.45 | 3.58 | 3.72 | 3.72 | 3.85 | 3.98 | 4.11 | 4.25 | 4.38 | 4.51 | 4.64 | 5.04 | 7.43 | 8.89 | 10.22 | 11.68 | 12.74 | 13.93 | 14.07 | 15.13 | 16.32 | 17.52 | 17.78 | 18.84 | 24.28 | 29.19 | 29.86 | 50.54 | 52.26 | 53.72 | 54.65 | 55.18 | 55.71 | [22 empty] | 69.54 | 71.26 | 72.72 | 73.65 | 74.18 | 74.71
5 |  |  |  | P(kN) | 0 | 1.54 | 3.69 | 5.98 | 8.77 | 11.36 | 13.83 | 16.31 | 18.8 | 21.15 | 23.39 | 25.64 | 28.14 | 30.62 | 33.33 | 36.12 | 38.72 | 41.23 | 43.71 | 46.62 | 49.09 | 52.08 | 54.47 | 57.07 | 58.07 | 60.53 | 62.67 | 64.8 | 67.46 | 68.27 | 69.07 | 71.06 | 70.47 | 71.46 | 72.46 | 73.46 | 74.05 | 74.78 | 76.65 | 77.46 | 78.05 | 78.05 | 75.92 | 73.46 | 70.47 | 68.27 | 65.6 | [22 empty] | 78.05 | 75.92 | 73.46 | 70.47 | 68.27 | 65.6
[6 empty] | -3.384615 | -3.7 | -2.681818 | -4 | -5.777778 | -11.61538 | -7.074074 | -14.46154 | -15.76923 | -13.38462 | -20.42857 | -18.07692 | -15.30769 | -13.53846 | #DIV/0! | -16.85714 | -14.46154 | #DIV/0! | -16.76923 | #DIV/0! | -11.5 | #DIV/0! | -13.30769 | #DIV/0! | -12.69231 | -19.46154 | #DIV/0! | #DIV/0! | -12.85714 | -15.84615 | #DIV/0! | -18.92308 | #DIV/0! | -11.84615 | #DIV/0! | -16.57143 | #DIV/0! | -13.92308 | #DIV/0! | -15.30769 | #DIV/0! | -11 | #DIV/0! | -13.30769 | #DIV/0! | #DIV/0! | -15.84615 | #DIV/0! | -12.38462 | -11.92857 | #DIV/0! | -21.92308 | -13.38462 | #DIV/0! | -10.76923 | -13.28571 | -13.30769 | -9.153846 | 0 | #DIV/0! | -12.92308 | -3.132075 | -0.6945607 | -3.150943 | -2.075 | -1.784946 | -1.584906 | -1.226891 | -1.377358 | -1.806452 | -1.24812 | -1.10274 | 0 | -1.709677 | 0 | -0.4408602 | -1.159664 | -0.5547945 | -0.2716981 | 0 | 0.3275362 | 1.709677 | 6.025 | 19.92308 | 10.975 | 27.3 | -2.97176 | #DIV/0! | #DIV/0! | #DIV/0! | #DIV/0! | #DIV/0! | #DIV/0! | #DIV/0! | #DIV/0! | #DIV/0! | #DIV/0! | #DIV/0! | #DIV/0!
13:23 |  | 130.17 | 20080814-Grap(6) | L(mm) | 0 | 0.13 | 0.53 | 1.19 | 1.59 | 1.86 | 1.99 | 2.26 | 2.39 | 2.52 | 2.65 | 2.79 | 2.92 | 3.05 | 3.18 | 3.18 | 3.32 | 3.45 | 3.45 | 3.58 | 3.58 | 3.72 | 3.72 | 3.85 | 3.85 | 3.98 | 4.11 | 4.11 | 4.11 | 4.25 | 4.38 | 4.38 | 4.51 | 4.51 | 4.64 | 4.64 | 4.78 | 4.78 | 4.91 | 4.91 | 5.04 | 5.04 | 5.18 | 5.18 | 5.31 | 5.31 | 5.31 | 5.44 | 5.44 | 5.57 | 5.71 | 5.71 | 5.84 | 5.97 | 5.97 | 6.1 | 6.24 | 6.37 | 6.5 | 6.77 | 6.77 | 6.9 | 7.43 | 9.82 | 10.35 | 11.15 | 12.08 | 13.14 | 14.33 | 15.39 | 16.32 | 17.65 | 19.11 | 19.37 | 20.3 | 20.44 | 21.37 | 22.56 | 25.48 | 28.13 | 32.38 | 35.83 | 36.76 | 37.16 | 37.29 | 37.69 | 37.89
6 |  |  |  | P(kN) | 0 | 0.44 | 1.92 | 3.69 | 5.29 | 6.85 | 8.36 | 10.27 | 12.15 | 14.2 | 15.94 | 18.8 | 21.15 | 23.14 | 24.9 | 26.77 | 29.13 | 31.01 | 32.94 | 35.12 | 37.11 | 38.72 | 40.37 | 42.1 | 43.71 | 45.36 | 47.89 | 49.49 | 51.08 | 52.88 | 54.94 | 56.6 | 59.06 | 60.53 | 62.07 | 63.28 | 65.6 | 67.86 | 69.67 | 71.06 | 73.05 | 74.78 | 76.32 | 78.05 | 79.78 | 81.32 | 83.25 | 85.31 | 87.04 | 88.65 | 90.32 | 92.05 | 94.9 | 96.64 | 97.05 | 98.45 | 100.31 | 102.04 | 103.23 | 103.23 | 104.91 | 106.59 | 108.25 | 109.91 | 111.58 | 113.24 | 114.9 | 116.58 | 118.04 | 119.5 | 121.18 | 122.84 | 124.45 | 124.45 | 126.04 | 126.04 | 126.45 | 127.83 | 129.45 | 130.17 | 130.17 | 129.04 | 127.45 | 125.04 | 122.45 | 118.06 | 112.6
[5 empty] | 0 | 0.27 | 1.06 | 1.59 | 1.86 | 2.12 | 2.26 | 2.52 | 2.65 | 2.79 | 2.92 | 3.05 | 3.18 | 3.32 | 3.45 | 3.58 | 3.72 | 3.72 | 3.85 | 3.98 | 4.11 | 4.25 | 4.38 | 4.51 | 4.64 | 5.04 | 7.43 | 8.89 | 10.22 | 11.68 | 12.74 | 13.93 | 14.07 | 15.13 | 16.32 | 17.52 | 17.78 | 18.84 | 24.28 | 29.19 | 29.86 | 30.12 | 30.65 | 31.19 | 31.32 | 32.11 | 34.5 | 35.56 | 35.83 | 36.1 | 36.36 | 36.76 | 37.02 | 37.42 | 37.69 | 38.48 | 38.88 | 39.68 | 43.93 | 50.29 | 56.66 | 63.03 | 64.76 | 65.03 | 65.56 | 65.82 | 66.22 | 66.88 | 67.15 | 69.54 | 71.26 | 72.72 | 73.65 | 74.18 | 74.71
[5 empty] | 0 | 1.54 | 3.69 | 5.98 | 8.77 | 11.36 | 13.83 | 16.31 | 18.8 | 21.15 | 23.39 | 25.64 | 28.14 | 30.62 | 33.33 | 36.12 | 38.72 | 41.23 | 43.71 | 46.62 | 49.09 | 52.08 | 54.47 | 57.07 | 58.07 | 60.53 | 62.67 | 64.8 | 67.46 | 68.27 | 69.07 | 71.06 | 70.47 | 71.46 | 72.46 | 73.46 | 74.05 | 74.78 | 76.65 | 77.46 | 78.05 | 77.46 | 78.05 | 77.46 | 78.05 | 77.46 | 79.05 | 78.46 | 79.05 | 78.46 | 79.05 | 78.46 | 79.05 | 78.46 | 79.05 | 78.46 | 79.05 | 78.46 | 79.05 | 79.45 | 79.05 | 79.05 | 78.46 | 79.05 | 78.46 | 79.05 | 78.46 | 79.05 | 78.46 | 78.05 | 75.92 | 73.46 | 70.47 | 68.27 | 65.6

## Phieu Ket Qua Thep(07.07-REP02) (hidden)
CÔNG TY CỔ PHẦN TƯ VẤN KIỂM ĐỊNH XÂY DỰNG PHÍA NAM
SOUTH CONSTRUCTION INSPECTION CONSULTANT JOINT STOCK COMPANY
|  |  |  | Trụ sở & PTN: Phòng B02-Tòa nhà eTUNNEL | [13 empty] | Văn phòng đại diện: Phòng G01- Tòa nhà PLUG-IN
|  |  |  | L11-L12 Miếu Nổi P.3 Bình Thạnh HCM, Việt Nam | [13 empty] | 223 Điện Biên Phủ P.15 BT HCM, Việt Nam
|  |  |  | ĐT: (84).8.5 170886~7 – Fax: (84).8. 5170355 | [13 empty] | ĐT: (84).8. 8404415~7 – Fax: (84).8. 8404412
|  |  |  | E-mail: scic@dmc.vn | [13 empty] | Website: http://www.dangminh.vn
SỐ/Ref: |  |  |  |  | PHIẾU KẾT QUẢ THỬ NGHIỆM TEST REPORT | [10 empty] | LAS-XD-506
Ngày/Date:
1 | Tên và ký hiệu mẫu Notation and name of Sample | [5 empty] | THÉP XÂY DỰNG - REBAR
2 | Công trình/Hạng mục Project/Item
3 | Số lượng mẫu Quantity
4 | Ngày nhận mẫu Received date
5 | Khách hàng Customer
Địa chỉ Address
6 | Phương pháp thử nghiệm Test methods
7 | Thông tin mẫu thử Sample specification
|  | Mẫu do By | [5 empty] | lấy gia công, cung cấp The samples were sampled, made
8 | Tình trang mẫu khi nhận
Received sample condition
9 | Điều kiện thử nghiệm
Test conditions
[7 empty] | Nhiệt độ: | [5 empty] | Độ ẩm
[7 empty] | Temperature |  |  | ( ) |  | oC | Moisture | ( ) |  |  | %
10 | Kết quả thử nghiệm/Test result
Ký hiệu mẫu |  |  | Kích thước mẫu, mm | [7 empty] | Lực kéo chảy, kN | Giới hạn chảy, kN/cm2 | Lực kéo đứt kN |  | Giới hạn bền Mpa |  | Độ giãn dài tương đối %
|  |  | Khối lương, g |  |  | Chiều dài, cm |  |  | Đường kính, mm
#DIV/0!
TRƯỞNG PHÒNG TN Head of Testing Laboratory | [13 empty] | GIÁM ĐỐC Director
1. Các kế quả thử nghiệm ghi trong phiếu này chỉ có giá trị đối với mẫu do khách hàng gửi đến
2. Phiếu này thuộc quyền sở hữu hợp pháp của Khách hàng, mọi hoạt động sử dụng phiếu này do Khách hàng định.
07.07WP09.R0-From07.07-REP02.R0