## Bao Cao TN Cot Quoc Tuan
CÔNG TY CỔ PHẦN TƯ VẤN KIỂM ĐỊNH XÂY DỰNG PHÍA NAM
SOUTH CONSTRUCTION INSPECTION CONSULTANT JOINT STOCK COMPANY
|  |  |  | Trụ sở & PTN: Phòng B01-Tòa nhà eTUNNEL | [21 empty] | Văn phòng đại diện: Phòng G01- Tòa nhà PLUG-IN
|  |  |  | L11-L12 Miếu Nổi P.3 Bình Thạnh HCM, Việt Nam | [21 empty] | 341-343 Điện Biên Phủ P.15 BT HCM, Việt Nam
|  |  |  | ĐT: (84).8. 35 170 334 – Fax: (84).8.35 123 181 | [21 empty] | ĐT: (84).8.35 123 171 – Fax: (84).8. 35 123 181
|  |  |  | E-mail: scic@dmc.vn | [21 empty] | Website: http://www.dangminh.vn
SHS/Ref: | [6 empty] | BÁO CÁO THỬ NGHIỆM CỘT ĐIỆN SAND TEST REPORT | [14 empty] | LAS-XD-506
No. |  | 0312-
Ngày/Date: |  |  | 2020-03-11 | [18 empty] | Trang 1/1
1. Tên và ký hiệu mẫu | [10 empty] | 9. Chỉ tiêu | [7 empty] | 10. Phương pháp thử
[12 empty] | Kích thước cơ bản | [7 empty] | TCVN 5847 : 2016
2. Số lượng |  |  |  |  | 3. Ngày giao | [6 empty] | Mác bê tông | [7 empty] | TCVN 9334 : 2012
1 |  |  |  |  | 2020-03-10
4. Người thực hiện |  |  |  |  | 5. Ngày xong | [6 empty] | Biến dạng của cột | [7 empty] | Theo yêu cầu khách hàng
NGUYỄN HUY TIẾN |  |  |  |  | 2020-03-12
6. Người kiểm tra |  |  |  |  | 8. Lưu ý | [6 empty] | Lực thử kéo đầu cột ( Momem uốn gây nứt) | [7 empty] | TCVN 5847 : 2016
7. PT đơn vị | [11 empty] | Lực thử kéo đầu cột ( Momem uốn phá hủy) | [7 empty] | Theo yêu cầu khách hàng
GHI CHÉP THỬ NGHIỆM
1. Nơi gửi mẫu: | [6 empty] | CÔNG TY TNHH CƠ KHÍ XÂY DỰNG THÍ NGHIỆM ĐIỆN QUỐC TUẤN 260/2 KP2, Đường Võ Thị Sáu, P. Thống Nhất, Tp Biên Hà, Đồng Nai
2. Ngày thử:
3. Nơi thử: | [6 empty] | Khu 2, Âp 7, Xã An Phước, Huyện Long Thành, Đồng Nai
4. Các đơn vị chứng kiến:
5. Bản vẽ thiết kế số:
6. Đơn vị thiết kế: | [6 empty] | Công ty Tư vấn Xây dựng Điện lực 3- Tổng công ty Điện lực Việt Nam
7. Mác bê tông theo thiết kế: M | [6 empty] | CÔNG TY TNHH CƠ KHÍ XÂY DỰNG THÍ NGHIỆM ĐIỆN QUỐC TUẤN
8. Lực thử kéo đầu cột theo thiết kế, N(kG: | [12 empty] | Danh định | [6 empty] | Tới hạn:
9. Hệ số: | [12 empty] | Vượt tải Kvt = | [6 empty] | An toàn Kat =
10. Lực kế sử dụng: | [8 empty] | 500 kgf |  |  |  | 2000 kgf | [6 empty] | 7500 Lbs
Ghi chú:
L £ 14 m : L1 = 1000 mm
L > 14 m : L1 = 1500 mm
|  |  | L1 = |  |  |  | mm (theo yêu cầu của khách hàng)
07.07WP08.R0-From07.07-TEW31.R0
KẾT QUẢ THỬ NGHIỆM:
1. Kích thước cơ bản, mm:
Maãu thöû | [5 empty] | Chieàu daøi, mm |  |  |  |  | Chieàu daøy, mm |  |  |  |  | Kích thöôùc ñænh, mm | [5 empty] | Kích thöôùc ñaùy,mm
[11 empty] | Ñænh |  |  | Ñaùy |  | Ngoaøi |  |  | Trong |  |  | Ngoaøi |  | Trong
Möùc chæ tieâu chaát löôïng theo thieát keá
07.07WP08.R0-From07.07-TEW31.R0
2. Cường độ nén ước tính của bê tông (thử bằng búa thử bê tông):
2.1 Độ nẩy :
|  |  | a-Thử trên đe chuẩn: | [15 empty] | Trung bình:
|  |  | b- Thử trên cột điện: | [15 empty] | Trung bình:
| 2.2 Cường độ nén ước tính của bê tông: | [10 empty] | MPa
3. Kết quả thử nghiệm lực kéo đầu cột:
Dưới tác dụng của lực thử kéo đầu cột theo yêu cầu thiết kế, tình trạng chất lượng của cộtï được thể hiện qua Bảng sau đây:
Maãu thöû |  | Chæ tieâu thöû nghieäm |  |  |  |  | Löïc thöû keùo ñaàu coätï,kN(kG) | [15 empty] | Bieán daïng dö
[7 empty] | % |  | 25% |  |  |  | 50% |  |  | 75% |  |  |  | 100%
KN,
kgf
[7 empty] | L0 |  | L1 |  | DL1 |  | L2 |  | DL2 | L3 |  | DL3 |  | L4 |  | DL4 | Ldö |  | DLdö
Ñoä bieán daïng caùc ñieåm treân coät, mm
|  | 1 |  |  |  |  | 200
|  | 2 |  |  |  |  | "
|  | 3 |  |  |  |  | "
|  | 4 |  |  |  |  | "
|  | 5 |  |  |  |  | "
Soá löôïng veát nöùt treân coät, veát
Beà roäng cuûa veát nöùt lôùn nhaát, mm
4. Nhaän xeùt: |  |  |  | Pu= N2= |  |  | kN |  |  | Mẫu chưa phá hũy
Maãu thöû | [6 empty] | Kích thöôùc | [6 empty] | Maùc beâ toâng | [5 empty] | Löïc thöû keùo ñaàu coät
m | [7 empty] | Đạt |  |  | Không đạt |  |  |  | Đạt |  | Không đạt |  |  |  | Đạt |  |  | Không đạt
07.07WP08.R0-From07.07-TEW31.R0
07.07WP08.R0-From07.07-TEW31.R0

## Bao Cao TN Cot Dien (6)
CÔNG TY CỔ PHẦN TƯ VẤN KIỂM ĐỊNH XÂY DỰNG PHÍA NAM
SOUTH CONSTRUCTION INSPECTION CONSULTANT JOINT STOCK COMPANY
|  |  |  | Trụ sở & PTN: Phòng B01-Tòa nhà eTUNNEL | [20 empty] | Văn phòng đại diện: Phòng G01- Tòa nhà PLUG-IN
|  |  |  | L11-L12 Miếu Nổi P.3 Bình Thạnh HCM, Việt Nam | [20 empty] | 341-343 Điện Biên Phủ P.15 BT HCM, Việt Nam
|  |  |  | ĐT: (84).8. 35 170 334 – Fax: (84).8.35 123 181 | [20 empty] | ĐT: (84).8.35 123 171 – Fax: (84).8. 35 123 181
|  |  |  | E-mail: scic@dmc.vn | [20 empty] | Website: http://www.dangminh.vn
SHS/Ref: | [6 empty] | BÁO CÁO THỬ NGHIỆM CỘT ĐIỆN SAND TEST REPORT | [13 empty] | LAS-XD-506
No. |  | 0912-37
Ngày/Date: | [20 empty] | Trang 1/1
1. Tên và ký hiệu mẫu | [9 empty] | 9. Chỉ tiêu | [7 empty] | 10. Phương pháp thử
[11 empty] | Kích thước cơ bản | [7 empty] | TCVN 5847 : 2016
2. Số lượng |  |  |  |  | 3. Ngày giao | [5 empty] | Mác bê tông | [7 empty] | TCVN 9334 : 2012
2019-09-09
4. Người thực hiện |  |  |  |  | 5. Ngày xong | [5 empty] | Biến dạng của cột | [7 empty] | Theo yêu cầu khách hàng
2019-09-12
6. Người kiểm tra |  |  |  |  | 8. Lưu ý | [5 empty] | Lực thử kéo đầu cột ( Momem uốn gây nứt) | [7 empty] | TCVN 5847 : 2016
7. PT đơn vị | [10 empty] | Lực thử kéo đầu cột ( Momem uốn phá hủy) | [7 empty] | Theo yêu cầu khách hàng
GHI CHÉP THỬ NGHIỆM
1. Nơi gửi mẫu: | [6 empty] | CÔNG TY CỔ PHẦN BÊ TÔNG LY TÂM THỦ ĐỨC LONG AN
2. Ngày thử:
3. Nơi thử: | [6 empty] | Ấp 3, Xã An Thạnh, Bến Lức, Long An
4. Các đơn vị chứng kiến:
5. Bản vẽ thiết kế số:
6. Đơn vị thiết kế:
7. Mác bê tông theo thiết kế: M
8. Lực thử kéo đầu cột theo thiết kế, N(kG: | [11 empty] | Danh định | [6 empty] | Tới hạn:
9. Hệ số: | [11 empty] | Vượt tải Kvt = | [6 empty] | An toàn Kat =
10. Lực kế sử dụng: | [8 empty] | 500 kgf |  |  | 2000 kgf | [6 empty] | 7500 Lbs
Ghi chú:
L £ 14 m : L1 = 1000 mm
L > 14 m : L1 = 1500 mm
|  |  | L1 = |  |  |  | mm (theo yêu cầu của khách hàng)
07.07WP08.R0-From07.07-TEW31.R0
KẾT QUẢ THỬ NGHIỆM:
1. Kích thước cơ bản, mm:
Maãu thöû | [5 empty] | Chieàu daøi, mm |  |  |  | Chieàu daøy, mm |  |  |  |  | Kích thöôùc ñænh, mm | [5 empty] | Kích thöôùc ñaùy,mm
[10 empty] | Ñænh |  |  | Ñaùy |  | Ngoaøi |  |  | Trong |  |  | Ngoaøi |  | Trong
Möùc chæ tieâu chaát löôïng theo thieát keá
07.07WP08.R0-From07.07-TEW31.R0
2. Cường độ nén ước tính của bê tông (thử bằng búa thử bê tông):
2.1 Độ nẩy :
|  |  | a-Thử trên đe chuẩn: | [14 empty] | Trung bình:
|  |  | b- Thử trên cột điện: | [14 empty] | Trung bình:
| 2.2 Cường độ nén ước tính của bê tông: | [9 empty] | MPa
3. Kết quả thử nghiệm lực kéo đầu cột:
Dưới tác dụng của lực thử kéo đầu cột theo yêu cầu thiết kế, tình trạng chất lượng của cộtï được thể hiện qua Bảng sau đây:
Maãu thöû |  | Chæ tieâu thöû nghieäm |  |  |  |  | Löïc thöû keùo ñaàu coätï,kN(kG) | [14 empty] | Bieán daïng dö
%
KN,
kgf
[7 empty] | L0 |  | L1 | DL1 |  | L2 |  | DL2 | L3 |  | DL3 |  | L4 |  | DL4 | Ldö |  | DLdö
Ñoä bieán daïng caùc ñieåm treân coät, mm
1
2
3
4
5
Soá löôïng veát nöùt treân coät, veát
Beà roäng cuûa veát nöùt lôùn nhaát, mm
4. Nhaän xeùt: |  |  |  | Pu= N2= |  | kN |  |  | Mẫu chưa phá hũy
Maãu thöû | [6 empty] | Kích thöôùc | [5 empty] | Maùc beâ toâng | [5 empty] | Löïc thöû keùo ñaàu coät
m | [7 empty] | Đạt |  | Không đạt |  |  |  | Đạt |  | Không đạt |  |  |  | Đạt |  |  | Không đạt
07.07WP08.R0-From07.07-TEW31.R0
07.07WP08.R0-From07.07-TEW31.R0

## Bao Cao TN Cot Dien Kien Giang
CÔNG TY CỔ PHẦN TƯ VẤN KIỂM ĐỊNH XÂY DỰNG PHÍA NAM
SOUTH CONSTRUCTION INSPECTION CONSULTANT JOINT STOCK COMPANY
|  |  |  | Trụ sở & PTN: Phòng B01-Tòa nhà eTUNNEL | [20 empty] | Văn phòng đại diện: Phòng G01- Tòa nhà PLUG-IN
|  |  |  | L11-L12 Miếu Nổi P.3 Bình Thạnh HCM, Việt Nam | [20 empty] | 341-343 Điện Biên Phủ P.15 BT HCM, Việt Nam
|  |  |  | ĐT: (84).8. 35 170 334 – Fax: (84).8.35 123 181 | [20 empty] | ĐT: (84).8.35 123 171 – Fax: (84).8. 35 123 181
|  |  |  | E-mail: scic@dmc.vn | [20 empty] | Website: http://www.dangminh.vn
SHS/Ref: | [6 empty] | BÁO CÁO THỬ NGHIỆM CỘT ĐIỆN SAND TEST REPORT | [13 empty] | LAS-XD-506
No. |  | 0217-
Ngày/Date: |  |  | 17/02/2020 | [17 empty] | Trang 1/1
1. Tên và ký hiệu mẫu | [9 empty] | 9. Chỉ tiêu | [7 empty] | 10. Phương pháp thử
[11 empty] | Kích thước cơ bản | [7 empty] | TCVN 5847 : 2016
2. Số lượng |  |  |  |  | 3. Ngày giao | [5 empty] | Mác bê tông | [7 empty] | TCVN 9334 : 2012
01 |  |  |  |  | 2020-09-02
4. Người thực hiện |  |  |  |  | 5. Ngày xong | [5 empty] | Biến dạng của cột | [7 empty] | Theo yêu cầu khách hàng
Ng Huy Tiến |  |  |  |  | 17/2/2020
6. Người kiểm tra |  |  |  |  | 8. Lưu ý | [5 empty] | Lực thử kéo đầu cột ( Momem uốn gây nứt) | [7 empty] | TCVN 5847 : 2016
7. PT đơn vị | [10 empty] | Lực thử kéo đầu cột ( Momem uốn phá hủy) | [7 empty] | Theo yêu cầu khách hàng
GHI CHÉP THỬ NGHIỆM
1. Nơi gửi mẫu: | [6 empty] | CÔNG TY CỔ PHẦN CƠ KHÍ KIÊN GIANG
2. Ngày thử: | [6 empty] | 09 đến 17/01/2020
3. Nơi thử: | [6 empty] | Số 181 CMT8- Phường Vĩnh Lợi, Tp. Rạch Gía, Tỉnh Kiên Giang
4. Các đơn vị chứng kiến:
5. Bản vẽ thiết kế số:
6. Đơn vị thiết kế:
7. Mác bê tông theo thiết kế: M
8. Lực thử kéo đầu cột theo thiết kế, N(kG: | [11 empty] | Danh định | [6 empty] | Tới hạn:
9. Hệ số: | [11 empty] | Vượt tải Kvt = | [6 empty] | An toàn Kat =
10. Lực kế sử dụng: | [8 empty] | 500 kgf |  |  | 2000 kgf | [6 empty] | 7500 Lbs
Ghi chú:
L £ 14 m : L1 = 1000 mm
L > 14 m : L1 = 1500 mm
|  |  | L1 = |  |  |  | mm (theo yêu cầu của khách hàng)
07.07WP08.R0-From07.07-TEW31.R0
KẾT QUẢ THỬ NGHIỆM:
1. Kích thước cơ bản, mm:
Maãu thöû | [5 empty] | Chieàu daøi, mm |  |  |  | Chieàu daøy, mm |  |  |  |  | Kích thöôùc ñænh, mm | [5 empty] | Kích thöôùc ñaùy,mm
[10 empty] | Ñænh |  |  | Ñaùy |  | Ngoaøi |  |  | Trong |  |  | Ngoaøi |  | Trong
Möùc chæ tieâu chaát löôïng theo thieát keá
07.07WP08.R0-From07.07-TEW31.R0
2. Cường độ nén ước tính của bê tông (thử bằng búa thử bê tông):
2.1 Độ nẩy :
|  |  | a-Thử trên đe chuẩn: | [14 empty] | Trung bình:
|  |  | b- Thử trên cột điện: | [14 empty] | Trung bình:
| 2.2 Cường độ nén ước tính của bê tông: | [9 empty] | MPa
3. Kết quả thử nghiệm lực kéo đầu cột:
Dưới tác dụng của lực thử kéo đầu cột theo yêu cầu thiết kế, tình trạng chất lượng của cộtï được thể hiện qua Bảng sau đây:
Maãu thöû |  | Chæ tieâu thöû nghieäm |  |  |  |  | Löïc thöû keùo ñaàu coätï,kN(kG) | [14 empty] | Bieán daïng dö
[7 empty] | % |  | 25% |  |  | 50% |  |  | 75% |  |  |  | 100%
KN,
kgf
[7 empty] | L0 |  | L1 | DL1 |  | L2 |  | DL2 | L3 |  | DL3 |  | L4 |  | DL4 | Ldö |  | DLdö
Ñoä bieán daïng caùc ñieåm treân coät, mm
|  | 1 |  |  |  |  | 200
|  | 2 |  |  |  |  | .'
|  | 3 |  |  |  |  | .'
|  | 4 |  |  |  |  | .'
|  | 5 |  |  |  |  | .'
Soá löôïng veát nöùt treân coät, veát
Beà roäng cuûa veát nöùt lôùn nhaát, mm
4. Nhaän xeùt: |  |  |  | Pu= N2= |  | kN |  |  | Mẫu chưa phá hũy
Maãu thöû | [6 empty] | Kích thöôùc | [5 empty] | Maùc beâ toâng | [5 empty] | Löïc thöû keùo ñaàu coät
m | [7 empty] | Đạt |  | Không đạt |  |  |  | Đạt |  | Không đạt |  |  |  | Đạt |  |  | Không đạt
07.07WP08.R0-From07.07-TEW31.R0
07.07WP08.R0-From07.07-TEW31.R0

## Bao Cao TN Cot Dien Tien Phong
CÔNG TY CỔ PHẦN TƯ VẤN KIỂM ĐỊNH XÂY DỰNG PHÍA NAM
SOUTH CONSTRUCTION INSPECTION CONSULTANT JOINT STOCK COMPANY
|  |  |  | Trụ sở & PTN: Phòng B01-Tòa nhà eTUNNEL | [21 empty] | Văn phòng đại diện: Phòng G01- Tòa nhà PLUG-IN
|  |  |  | L11-L12 Miếu Nổi P.3 Bình Thạnh HCM, Việt Nam | [21 empty] | 341-343 Điện Biên Phủ P.15 BT HCM, Việt Nam
|  |  |  | ĐT: (84).8. 35 170 334 – Fax: (84).8.35 123 181 | [21 empty] | ĐT: (84).8.35 123 171 – Fax: (84).8. 35 123 181
|  |  |  | E-mail: scic@dmc.vn | [21 empty] | Website: http://www.dangminh.vn
SHS/Ref: | [6 empty] | BÁO CÁO THỬ NGHIỆM CỘT ĐIỆN SAND TEST REPORT | [14 empty] | LAS-XD-506
No. |  | 0306-
Ngày/Date: |  |  | 2020-03-03 | [18 empty] | Trang 1/1
1. Tên và ký hiệu mẫu | [10 empty] | 9. Chỉ tiêu | [7 empty] | 10. Phương pháp thử
[12 empty] | Kích thước cơ bản | [7 empty] | TCVN 5847 : 2016
2. Số lượng |  |  |  |  | 3. Ngày giao | [6 empty] | Mác bê tông | [7 empty] | TCVN 9334 : 2012
1 |  |  |  |  | 2020-03-03
4. Người thực hiện |  |  |  |  | 5. Ngày xong | [6 empty] | Biến dạng của cột | [7 empty] | Theo yêu cầu khách hàng
NGUYỄN HUY TIẾN |  |  |  |  | 2020-03-06
6. Người kiểm tra |  |  |  |  | 8. Lưu ý | [6 empty] | Lực thử kéo đầu cột ( Momem uốn gây nứt) | [7 empty] | TCVN 5847 : 2016
7. PT đơn vị | [11 empty] | Lực thử kéo đầu cột ( Momem uốn phá hủy) | [7 empty] | Theo yêu cầu khách hàng
GHI CHÉP THỬ NGHIỆM
1. Nơi gửi mẫu: | [6 empty] | CÔNG TY TNHH SẢN XUẤT TRỤ ĐIỆN VÀ CƠ KHÍ TIỀN PHONG
2. Ngày thử:
3. Nơi thử: | [6 empty] | C14/24, QL 1A, Âp 3, Xã Tân Kiên, Huyện Bình Chánh, Tp HCM
4. Các đơn vị chứng kiến:
5. Bản vẽ thiết kế số:
6. Đơn vị thiết kế:
7. Mác bê tông theo thiết kế: M
8. Lực thử kéo đầu cột theo thiết kế, N(kG: | [12 empty] | Danh định | [6 empty] | Tới hạn:
9. Hệ số: | [12 empty] | Vượt tải Kvt = | [6 empty] | An toàn Kat =
10. Lực kế sử dụng: | [8 empty] | 500 kgf |  |  |  | 2000 kgf | [6 empty] | 7500 Lbs
Ghi chú:
L £ 14 m : L1 = 1000 mm
L > 14 m : L1 = 1500 mm
|  |  | L1 = |  |  |  | mm (theo yêu cầu của khách hàng)
07.07WP08.R0-From07.07-TEW31.R0
KẾT QUẢ THỬ NGHIỆM:
1. Kích thước cơ bản, mm:
Maãu thöû | [5 empty] | Chieàu daøi, mm |  |  |  |  | Chieàu daøy, mm |  |  |  |  | Kích thöôùc ñænh, mm | [5 empty] | Kích thöôùc ñaùy,mm
[11 empty] | Ñænh |  |  | Ñaùy |  | Ngoaøi |  |  | Trong |  |  | Ngoaøi |  | Trong
Möùc chæ tieâu chaát löôïng theo thieát keá
07.07WP08.R0-From07.07-TEW31.R0
2. Cường độ nén ước tính của bê tông (thử bằng búa thử bê tông):
2.1 Độ nẩy :
|  |  | a-Thử trên đe chuẩn: | [15 empty] | Trung bình:
|  |  | b- Thử trên cột điện: | [15 empty] | Trung bình:
| 2.2 Cường độ nén ước tính của bê tông: | [10 empty] | MPa
3. Kết quả thử nghiệm lực kéo đầu cột:
Dưới tác dụng của lực thử kéo đầu cột theo yêu cầu thiết kế, tình trạng chất lượng của cộtï được thể hiện qua Bảng sau đây:
Maãu thöû |  | Chæ tieâu thöû nghieäm |  |  |  |  | Löïc thöû keùo ñaàu coätï,kN(kG) | [15 empty] | Bieán daïng dö
[7 empty] | % |  | 25% |  |  |  | 50% |  |  | 75% |  |  |  | 100%
KN,
kgf
[7 empty] | L0 |  | L1 |  | DL1 |  | L2 |  | DL2 | L3 |  | DL3 |  | L4 |  | DL4 | Ldö |  | DLdö
Ñoä bieán daïng caùc ñieåm treân coät, mm
|  | 1 |  |  |  |  | 200
|  | 2 |  |  |  |  | "
|  | 3 |  |  |  |  | "
|  | 4 |  |  |  |  | "
|  | 5 |  |  |  |  | "
Soá löôïng veát nöùt treân coät, veát
Beà roäng cuûa veát nöùt lôùn nhaát, mm
4. Nhaän xeùt: |  |  |  | Pu= N2= |  |  | kN |  |  | Mẫu chưa phá hũy
Maãu thöû | [6 empty] | Kích thöôùc | [6 empty] | Maùc beâ toâng | [5 empty] | Löïc thöû keùo ñaàu coät
m | [7 empty] | Đạt |  |  | Không đạt |  |  |  | Đạt |  | Không đạt |  |  |  | Đạt |  |  | Không đạt
07.07WP08.R0-From07.07-TEW31.R0
07.07WP08.R0-From07.07-TEW31.R0

## Bao Cao TN Cot Dien Thu Duc 1
CÔNG TY CỔ PHẦN TƯ VẤN KIỂM ĐỊNH XÂY DỰNG PHÍA NAM
SOUTH CONSTRUCTION INSPECTION CONSULTANT JOINT STOCK COMPANY
|  |  |  | Trụ sở & PTN: Phòng B01-Tòa nhà eTUNNEL | [20 empty] | Văn phòng đại diện: Phòng G01- Tòa nhà PLUG-IN
|  |  |  | L11-L12 Miếu Nổi P.3 Bình Thạnh HCM, Việt Nam | [20 empty] | 341-343 Điện Biên Phủ P.15 BT HCM, Việt Nam
|  |  |  | ĐT: (84).8. 35 170 334 – Fax: (84).8.35 123 181 | [20 empty] | ĐT: (84).8.35 123 171 – Fax: (84).8. 35 123 181
|  |  |  | E-mail: scic@dmc.vn | [20 empty] | Website: http://www.dangminh.vn
SHS/Ref: | [6 empty] | BÁO CÁO THỬ NGHIỆM CỘT ĐIỆN SAND TEST REPORT | [13 empty] | LAS-XD-506
No. |  | 0301-
Ngày/Date: |  |  | 2020-03-04 | [17 empty] | Trang 1/2
1. Tên và ký hiệu mẫu | [9 empty] | 9. Chỉ tiêu | [7 empty] | 10. Phương pháp thử
[11 empty] | Kích thước cơ bản | [7 empty] | TCVN 5847 : 2016
2. Số lượng |  |  |  |  | 3. Ngày giao | [5 empty] | Mác bê tông | [7 empty] | TCVN 9334 : 2012
28/2/2020
4. Người thực hiện |  |  |  |  | 5. Ngày xong | [5 empty] | Biến dạng của cột | [7 empty] | Theo yêu cầu khách hàng
NGUYỄN HUY TIẾN |  |  |  |  | 2020-03-04
6. Người kiểm tra |  |  |  |  | 8. Lưu ý | [5 empty] | Lực thử kéo đầu cột ( Momem uốn gây nứt) | [7 empty] | TCVN 5847 : 2016
7. PT đơn vị | [10 empty] | Lực thử kéo đầu cột ( Momem uốn phá hủy) | [7 empty] | Theo yêu cầu khách hàng
GHI CHÉP THỬ NGHIỆM
1. Đơn vị yêu cầu : | [6 empty] | CÔNG TY CỔ PHẦN BÊ TÔNG LY TÂM THỦ ĐỨC 1
2. Ngày thử:
3. Nơi thử: | [6 empty] | Số 234- ĐT 747, Âp Tân Lương, Xã Thạnh Phước- Tân Uyên- Bình Dương
4. Các đơn vị chứng kiến:
5. Bản vẽ thiết kế số: | [6 empty] | Trụ 14-650-N=1.5- TDC1/01, Tháng 6/2016
6. Đơn vị thiết kế: | [6 empty] | CÔNG TY CỔ PHẦN BÊ TÔNG LY TÂM THỦ ĐỨC 1
7. Mác bê tông theo thiết kế: M
8. Lực thử kéo đầu cột theo thiết kế, N(kG: | [11 empty] | Danh định | [6 empty] | Tới hạn:
9. Hệ số: | [11 empty] | Vượt tải Kvt = | [6 empty] | An toàn Kat =
10. Lực kế sử dụng: | [8 empty] | 500 kgf |  |  | 2000 kgf | [6 empty] | 7500 Lbs
Ghi chú:
L £ 14 m : L1 = 1000 mm
L > 14 m : L1 = 1500 mm
|  |  | L1 = |  |  |  | mm (theo yêu cầu của khách hàng)
07.07WP08.R0-From07.07-TEW31.R0
KẾT QUẢ THỬ NGHIỆM:
1. Kích thước cơ bản, mm:
Maãu thöû | [5 empty] | Chieàu daøi, mm |  |  |  | Chieàu daøy, mm |  |  |  |  | Kích thöôùc ñænh, mm | [5 empty] | Kích thöôùc ñaùy,mm
[10 empty] | Ñænh |  |  | Ñaùy |  | Ngoaøi |  |  | Trong |  |  | Ngoaøi |  | Trong
Möùc chæ tieâu chaát löôïng theo thieát keá
07.07WP08.R0-From07.07-TEW31.R0
2. Cường độ nén ước tính của bê tông (thử bằng búa thử bê tông):
2.1 Độ nẩy :
|  |  | a-Thử trên đe chuẩn: | [14 empty] | Trung bình:
|  |  | b- Thử trên cột điện: | [14 empty] | Trung bình:
| 2.2 Cường độ nén ước tính của bê tông: | [9 empty] | MPa
3. Kết quả thử nghiệm lực kéo đầu cột:
Dưới tác dụng của lực thử kéo đầu cột theo yêu cầu thiết kế, tình trạng chất lượng của cộtï được thể hiện qua Bảng sau đây:
Maãu thöû |  | Chæ tieâu thöû nghieäm |  |  |  |  | Löïc thöû keùo ñaàu coätï,kN(kG) | [14 empty] | Bieán daïng dö
[7 empty] | % |  | 25% |  |  | 50% |  |  | 75% |  |  |  | 100%
KN,
kgf
[7 empty] | L0 |  | L1 | DL1 |  | L2 |  | DL2 | L3 |  | DL3 |  | L4 |  | DL4 | Ldö |  | DLdö
Ñoä bieán daïng caùc ñieåm treân coät, mm
|  | 1 |  |  |  |  | 200
|  | 2 |  |  |  |  | "
|  | 3 |  |  |  |  | "
|  | 4 |  |  |  |  | "
|  | 5 |  |  |  |  | "
Soá löôïng veát nöùt treân coät, veát
Beà roäng cuûa veát nöùt lôùn nhaát, mm
|  | Löïc keùo Phaù huyû Pu (K= ), |  |  |  |  | kN (kGf)
4. Nhaän xeùt: |  |  |  | Pu= N2= |  |  | kN |  |  | Mẫu chưa phá hũy
Maãu thöû | [6 empty] | Kích thöôùc | [5 empty] | Maùc beâ toâng | [5 empty] | Löïc thöû keùo ñaàu coät
m | [7 empty] | Đạt |  | Không đạt |  |  |  | Đạt |  | Không đạt |  |  |  | Đạt |  |  | Không đạt
07.07WP08.R0-From07.07-TEW31.R0
07.07WP08.R0-From07.07-TEW31.R0

## Bao Cao TN Cot Dien Tan Ha
CÔNG TY CỔ PHẦN TƯ VẤN KIỂM ĐỊNH XÂY DỰNG PHÍA NAM
SOUTH CONSTRUCTION INSPECTION CONSULTANT JOINT STOCK COMPANY
|  |  |  | Trụ sở & PTN: Phòng B01-Tòa nhà eTUNNEL | [21 empty] | Văn phòng đại diện: Phòng G01- Tòa nhà PLUG-IN
|  |  |  | L11-L12 Miếu Nổi P.3 Bình Thạnh HCM, Việt Nam | [21 empty] | 341-343 Điện Biên Phủ P.15 BT HCM, Việt Nam
|  |  |  | ĐT: (84).8. 35 170 334 – Fax: (84).8.35 123 181 | [21 empty] | ĐT: (84).8.35 123 171 – Fax: (84).8. 35 123 181
|  |  |  | E-mail: scic@dmc.vn | [21 empty] | Website: http://www.dangminh.vn
SHS/Ref: | [6 empty] | BÁO CÁO THỬ NGHIỆM CỘT ĐIỆN SAND TEST REPORT | [14 empty] | LAS-XD-506
No. |  | 0229-
Ngày/Date: |  |  | 2020-02-24 | [18 empty] | Trang 1/1
1. Tên và ký hiệu mẫu | [10 empty] | 9. Chỉ tiêu | [7 empty] | 10. Phương pháp thử
[12 empty] | Kích thước cơ bản | [7 empty] | TCVN 5847 : 2016
2. Số lượng |  |  |  |  | 3. Ngày giao | [6 empty] | Mác bê tông | [7 empty] | TCVN 9334 : 2012
2020-02-24
4. Người thực hiện |  |  |  |  | 5. Ngày xong | [6 empty] | Biến dạng của cột | [7 empty] | Theo yêu cầu khách hàng
2020-02-29
6. Người kiểm tra |  |  |  |  | 8. Lưu ý | [6 empty] | Lực thử kéo đầu cột ( Momem uốn gây nứt) | [7 empty] | TCVN 5847 : 2016
7. PT đơn vị | [11 empty] | Lực thử kéo đầu cột ( Momem uốn phá hủy) | [7 empty] | Theo yêu cầu khách hàng
GHI CHÉP THỬ NGHIỆM
1. Nơi gửi mẫu: | [6 empty] | CÔNG TY TNHH ĐẦU TƯ TÂN À
2. Ngày thử:
3. Nơi thử: | [6 empty] | THÔN ĐÔNG THUẬN XÃ TÂN HÀ, HUYỆN HÀM TÂN, TỈNH BÌNH THUẬN
4. Các đơn vị chứng kiến:
5. Bản vẽ thiết kế số:
6. Đơn vị thiết kế:
7. Mác bê tông theo thiết kế: M
8. Lực thử kéo đầu cột theo thiết kế, N(kG: | [12 empty] | Danh định | [6 empty] | Tới hạn:
9. Hệ số: | [12 empty] | Vượt tải Kvt = | [6 empty] | An toàn Kat =
10. Lực kế sử dụng: | [8 empty] | 500 kgf |  |  |  | 2000 kgf | [6 empty] | 3000 kgf
Ghi chú:
L £ 14 m : L1 = 1000 mm
L > 14 m : L1 = 1500 mm
|  |  | L1 = |  |  |  | mm (theo yêu cầu của khách hàng)
07.07WP08.R0-From07.07-TEW31.R0
KẾT QUẢ THỬ NGHIỆM:
1. Kích thước cơ bản, mm:
Maãu thöû | [5 empty] | Chieàu daøi, mm |  |  |  |  | Chieàu daøy, mm |  |  |  |  | Kích thöôùc ñænh, mm | [5 empty] | Kích thöôùc ñaùy,mm
[11 empty] | Ñænh |  |  | Ñaùy |  | Ngoaøi |  |  | Trong |  |  | Ngoaøi |  | Trong
Möùc chæ tieâu chaát löôïng theo thieát keá
07.07WP08.R0-From07.07-TEW31.R0
2. Cường độ nén ước tính của bê tông (thử bằng búa thử bê tông):
2.1 Độ nẩy :
|  |  | a-Thử trên đe chuẩn: | [15 empty] | Trung bình:
|  |  | b- Thử trên cột điện: | [15 empty] | Trung bình:
| 2.2 Cường độ nén ước tính của bê tông: | [10 empty] | MPa
3. Kết quả thử nghiệm lực kéo đầu cột:
Dưới tác dụng của lực thử kéo đầu cột theo yêu cầu thiết kế, tình trạng chất lượng của cộtï được thể hiện qua Bảng sau đây:
Maãu thöû |  | Chæ tieâu thöû nghieäm |  |  |  |  | Löïc thöû keùo ñaàu coätï,kN(kG) | [15 empty] | Bieán daïng dö
[7 empty] | % |  | 25% |  |  |  | 50% |  |  | 75% |  |  |  | 100%
KN,
kgf
[7 empty] | L0 |  | L1 |  | DL1 |  | L2 |  | DL2 | L3 |  | DL3 |  | L4 |  | DL4 | Ldö |  | DLdö
Ñoä bieán daïng caùc ñieåm treân coät, mm
|  | 1 |  |  |  |  | 200
|  | 2 |  |  |  |  | "
|  | 3 |  |  |  |  | "
|  | 4 |  |  |  |  | "
|  | 5 |  |  |  |  | "
Soá löôïng veát nöùt treân coät, veát
Beà roäng cuûa veát nöùt lôùn nhaát, mm
4. Nhaän xeùt: |  |  |  | Pu= N2= |  | kN |  |  |  | Mẫu chưa phá hũy
Maãu thöû | [6 empty] | Kích thöôùc | [6 empty] | Maùc beâ toâng | [5 empty] | Löïc thöû keùo ñaàu coät
m | [7 empty] | Đạt |  |  | Không đạt |  |  |  | Đạt |  | Không đạt |  |  |  | Đạt |  |  | Không đạt
07.07WP08.R0-From07.07-TEW31.R0
07.07WP08.R0-From07.07-TEW31.R0

## Bao Cao TN Cot Dien An Giang
CÔNG TY CỔ PHẦN TƯ VẤN KIỂM ĐỊNH XÂY DỰNG PHÍA NAM
SOUTH CONSTRUCTION INSPECTION CONSULTANT JOINT STOCK COMPANY
|  |  |  | Trụ sở & PTN: Phòng B01-Tòa nhà eTUNNEL | [20 empty] | Văn phòng đại diện: Phòng G01- Tòa nhà PLUG-IN
|  |  |  | L11-L12 Miếu Nổi P.3 Bình Thạnh HCM, Việt Nam | [20 empty] | 341-343 Điện Biên Phủ P.15 BT HCM, Việt Nam
|  |  |  | ĐT: (84).8. 35 170 334 – Fax: (84).8.35 123 181 | [20 empty] | ĐT: (84).8.35 123 171 – Fax: (84).8. 35 123 181
|  |  |  | E-mail: scic@dmc.vn | [20 empty] | Website: http://www.dangminh.vn
SHS/Ref: | [6 empty] | BÁO CÁO THỬ NGHIỆM CỘT ĐIỆN SAND TEST REPORT | [13 empty] | LAS-XD-506
No.
Ngày/Date: | [20 empty] | Trang 1/1
1. Tên và ký hiệu mẫu | [9 empty] | 9. Chỉ tiêu | [7 empty] | 10. Phương pháp thử
[11 empty] | Kích thước cơ bản | [7 empty] | TCVN 5847 : 2016
2. Số lượng |  |  |  |  | 3. Ngày giao | [5 empty] | Mác bê tông | [7 empty] | TCVN 9334 : 2012
4. Người thực hiện |  |  |  |  | 5. Ngày xong | [5 empty] | Biến dạng của cột | [7 empty] | Theo yêu cầu khách hàng
6. Người kiểm tra |  |  |  |  | 8. Lưu ý | [5 empty] | Lực thử kéo đầu cột ( Momem uốn gây nứt) | [7 empty] | TCVN 5847 : 2016
7. PT đơn vị | [10 empty] | Lực thử kéo đầu cột ( Momem uốn phá hủy) | [7 empty] | Theo yêu cầu khách hàng
GHI CHÉP THỬ NGHIỆM
1. Nơi gửi mẫu: | [6 empty] | CÔNG TY CỔ PHẦN BÊ TÔNG LY TÂM AN GIANG
2. Ngày thử:
3. Nơi thử:
4. Các đơn vị chứng kiến:
5. Bản vẽ thiết kế số:
6. Đơn vị thiết kế:
7. Mác bê tông theo thiết kế: M
8. Lực thử kéo đầu cột theo thiết kế, N(kG: | [11 empty] | Danh định | [6 empty] | Tới hạn:
9. Hệ số: | [11 empty] | Vượt tải Kvt = | [6 empty] | An toàn Kat =
10. Lực kế sử dụng: | [8 empty] | 500 kgf |  |  | 2000 kgf | [6 empty] | 7500 Lbs
Ghi chú:
L £ 14 m : L1 = 1000 mm
L > 14 m : L1 = 1500 mm
|  |  | L1 = |  |  |  | mm (theo yêu cầu của khách hàng)
07.07WP08.R0-From07.07-TEW31.R0
KẾT QUẢ THỬ NGHIỆM:
1. Kích thước cơ bản, mm:
Maãu thöû | [5 empty] | Chieàu daøi, mm |  |  |  | Chieàu daøy, mm |  |  |  |  | Kích thöôùc ñænh, mm | [5 empty] | Kích thöôùc ñaùy,mm
[10 empty] | Ñænh |  |  | Ñaùy |  | Ngoaøi |  |  | Trong |  |  | Ngoaøi |  | Trong
Möùc chæ tieâu chaát löôïng theo thieát keá
07.07WP08.R0-From07.07-TEW31.R0
2. Cường độ nén ước tính của bê tông (thử bằng búa thử bê tông):
2.1 Độ nẩy :
|  |  | a-Thử trên đe chuẩn: | [14 empty] | Trung bình:
|  |  | b- Thử trên cột điện: | [14 empty] | Trung bình:
| 2.2 Cường độ nén ước tính của bê tông: | [9 empty] | MPa
3. Kết quả thử nghiệm lực kéo đầu cột:
Dưới tác dụng của lực thử kéo đầu cột theo yêu cầu thiết kế, tình trạng chất lượng của cộtï được thể hiện qua Bảng sau đây:
Maãu thöû |  | Chæ tieâu thöû nghieäm |  |  |  |  | Löïc thöû keùo ñaàu coätï,kN(kG) | [14 empty] | Bieán daïng dö
[7 empty] | % |  | 25% |  |  | 50% |  |  | 75% |  |  |  | 100%
KN,
kgf
[7 empty] | L0 |  | L1 | DL1 |  | L2 |  | DL2 | L3 |  | DL3 |  | L4 |  | DL4 | Ldö |  | DLdö
Ñoä bieán daïng caùc ñieåm treân coät, mm
|  | 1 |  |  |  |  | 200
2
3
4
5
Soá löôïng veát nöùt treân coät, veát
Beà roäng cuûa veát nöùt lôùn nhaát, mm
4. Nhaän xeùt: |  |  |  | Pu= N2= |  | kN |  |  | Mẫu chưa phá hũy
Maãu thöû | [6 empty] | Kích thöôùc | [5 empty] | Maùc beâ toâng | [5 empty] | Löïc thöû keùo ñaàu coät
m | [7 empty] | Đạt |  | Không đạt |  |  |  | Đạt |  | Không đạt |  |  |  | Đạt |  |  | Không đạt
07.07WP08.R0-From07.07-TEW31.R0
07.07WP08.R0-From07.07-TEW31.R0

## Bao Cao TN Cot Dien Dien Co
CÔNG TY CỔ PHẦN TƯ VẤN KIỂM ĐỊNH XÂY DỰNG PHÍA NAM
SOUTH CONSTRUCTION INSPECTION CONSULTANT JOINT STOCK COMPANY
|  |  |  | Trụ sở & PTN: Phòng B01-Tòa nhà eTUNNEL | [21 empty] | Văn phòng đại diện: Phòng G01- Tòa nhà PLUG-IN
|  |  |  | L11-L12 Miếu Nổi P.3 Bình Thạnh HCM, Việt Nam | [21 empty] | 341-343 Điện Biên Phủ P.15 BT HCM, Việt Nam
|  |  |  | ĐT: (84).8. 35 170 334 – Fax: (84).8.35 123 181 | [21 empty] | ĐT: (84).8.35 123 171 – Fax: (84).8. 35 123 181
|  |  |  | E-mail: scic@dmc.vn | [21 empty] | Website: http://www.dangminh.vn
SHS/Ref: | [6 empty] | BÁO CÁO THỬ NGHIỆM CỘT ĐIỆN SAND TEST REPORT | [14 empty] | LAS-XD-506
No. |  | 0215-
Ngày/Date: |  |  | 2020-02-10 | [18 empty] | Trang 1/2
1. Tên và ký hiệu mẫu | [10 empty] | 9. Chỉ tiêu | [7 empty] | 10. Phương pháp thử
[12 empty] | Kích thước cơ bản | [7 empty] | TCVN 5847 : 2016
2. Số lượng |  |  |  |  | 3. Ngày giao | [6 empty] | Mác bê tông | [7 empty] | TCVN 9334 : 2012
2020-02-10
4. Người thực hiện |  |  |  |  | 5. Ngày xong | [6 empty] | Biến dạng của cột | [7 empty] | Theo yêu cầu khách hàng
NGUYỄN HUY TIẾN |  |  |  |  | 2020-02-15
6. Người kiểm tra |  |  |  |  | 8. Lưu ý | [6 empty] | Lực thử kéo đầu cột ( Momem uốn gây nứt) | [7 empty] | TCVN 5847 : 2016
7. PT đơn vị | [11 empty] | Lực thử kéo đầu cột ( Momem uốn phá hủy) | [7 empty] | Theo yêu cầu khách hàng
GHI CHÉP THỬ NGHIỆM
1. Đơn vị yêu cầu : | [6 empty] | CÔNG TY CỔ PHẦN ĐIỆN CƠ
2. Ngày thử:
3. Nơi thử: | [6 empty] | SỐ 6- ĐƯỜNG 3 THÁNG 2, P15, QUẬN 11- TP HCM
4. Các đơn vị chứng kiến:
5. Bản vẽ thiết kế số: | [6 empty] | TD-8.5/300/600, Tháng 2/2018
6. Đơn vị thiết kế: | [6 empty] | CÔNG TY CP TƯ VẤN XÂY DỰNG ĐIỆN LỰC TP HCM
7. Mác bê tông theo thiết kế: M
8. Lực thử kéo đầu cột theo thiết kế, N(kG: | [12 empty] | Danh định | [6 empty] | Tới hạn:
9. Hệ số: | [12 empty] | Vượt tải Kvt = | [6 empty] | An toàn Kat =
10. Lực kế sử dụng: | [8 empty] | 500 kgf |  |  |  | 2000 kgf | [6 empty] | 7500 Lbs
Ghi chú:
L £ 14 m : L1 = 1000 mm
L > 14 m : L1 = 1500 mm
|  |  | L1 = |  |  |  | mm (theo yêu cầu của khách hàng)
07.07WP08.R0-From07.07-TEW31.R0
KẾT QUẢ THỬ NGHIỆM:
1. Kích thước cơ bản, mm:
Maãu thöû | [5 empty] | Chieàu daøi, mm |  |  |  |  | Chieàu daøy, mm |  |  |  |  | Kích thöôùc ñænh, mm | [5 empty] | Kích thöôùc ñaùy,mm
[11 empty] | Ñænh |  |  | Ñaùy |  | Ngoaøi |  |  | Trong |  |  | Ngoaøi |  | Trong
Möùc chæ tieâu chaát löôïng theo thieát keá
07.07WP08.R0-From07.07-TEW31.R0
2. Cường độ nén ước tính của bê tông (thử bằng búa thử bê tông):
2.1 Độ nẩy :
|  |  | a-Thử trên đe chuẩn: | [15 empty] | Trung bình:
|  |  | b- Thử trên cột điện: | [15 empty] | Trung bình:
| 2.2 Cường độ nén ước tính của bê tông: | [10 empty] | MPa
3. Kết quả thử nghiệm lực kéo đầu cột:
Dưới tác dụng của lực thử kéo đầu cột theo yêu cầu thiết kế, tình trạng chất lượng của cộtï được thể hiện qua Bảng sau đây:
Maãu thöû |  | Chæ tieâu thöû nghieäm |  |  |  |  | Löïc thöû keùo ñaàu coätï,kN(kG) | [15 empty] | Bieán daïng dö
[7 empty] | % |  | 25% |  |  |  | 50% |  |  | 75% |  |  |  | 100%
KN,
kgf
[7 empty] | L0 |  | L1 |  | DL1 |  | L2 |  | DL2 | L3 |  | DL3 |  | L4 |  | DL4 | Ldö |  | DLdö
Ñoä bieán daïng caùc ñieåm treân coät, mm
|  | 1 |  |  |  |  | 200
|  | 2 |  |  |  |  | "
|  | 3 |  |  |  |  | "
|  | 4 |  |  |  |  | "
|  | 5 |  |  |  |  | "
Soá löôïng veát nöùt treân coät, veát
Beà roäng cuûa veát nöùt lôùn nhaát, mm
|  | Löïc keùo Phaù huyû Pu (K= ), |  |  |  |  | kN (kGf)
4. Nhaän xeùt: |  |  |  | Pu= N2= |  |  | kN |  |  | Mẫu chưa phá hũy
Maãu thöû | [6 empty] | Kích thöôùc | [6 empty] | Maùc beâ toâng | [5 empty] | Löïc thöû keùo ñaàu coät
m | [7 empty] | Đạt |  |  | Không đạt |  |  |  | Đạt |  | Không đạt |  |  |  | Đạt |  |  | Không đạt
07.07WP08.R0-From07.07-TEW31.R0
07.07WP08.R0-From07.07-TEW31.R0

## Bao Cao TN Cot Dien Binh Duong
CÔNG TY CỔ PHẦN TƯ VẤN KIỂM ĐỊNH XÂY DỰNG PHÍA NAM
SOUTH CONSTRUCTION INSPECTION CONSULTANT JOINT STOCK COMPANY
|  |  |  | Trụ sở & PTN: Phòng B01-Tòa nhà eTUNNEL | [21 empty] | Văn phòng đại diện: Phòng G01- Tòa nhà PLUG-IN
|  |  |  | L11-L12 Miếu Nổi P.3 Bình Thạnh HCM, Việt Nam | [21 empty] | 341-343 Điện Biên Phủ P.15 BT HCM, Việt Nam
|  |  |  | ĐT: (84).8. 35 170 334 – Fax: (84).8.35 123 181 | [21 empty] | ĐT: (84).8.35 123 171 – Fax: (84).8. 35 123 181
|  |  |  | E-mail: scic@dmc.vn | [21 empty] | Website: http://www.dangminh.vn
SHS/Ref: | [6 empty] | BÁO CÁO THỬ NGHIỆM CỘT ĐIỆN SAND TEST REPORT | [14 empty] | LAS-XD-506
No. |  | 0312-
Ngày/Date: |  |  | 2020-03-11 | [18 empty] | Trang 1/1
1. Tên và ký hiệu mẫu | [10 empty] | 9. Chỉ tiêu | [7 empty] | 10. Phương pháp thử
[12 empty] | Kích thước cơ bản | [7 empty] | TCVN 5847 : 2016
2. Số lượng |  |  |  |  | 3. Ngày giao | [6 empty] | Mác bê tông | [7 empty] | TCVN 9334 : 2012
1 |  |  |  |  | 2020-03-10
4. Người thực hiện |  |  |  |  | 5. Ngày xong | [6 empty] | Biến dạng của cột | [7 empty] | Theo yêu cầu khách hàng
NGUYỄN HUY TIẾN |  |  |  |  | 2020-03-12
6. Người kiểm tra |  |  |  |  | 8. Lưu ý | [6 empty] | Lực thử kéo đầu cột ( Momem uốn gây nứt) | [7 empty] | TCVN 5847 : 2016
7. PT đơn vị | [11 empty] | Lực thử kéo đầu cột ( Momem uốn phá hủy) | [7 empty] | Theo yêu cầu khách hàng
GHI CHÉP THỬ NGHIỆM
1. Nơi gửi mẫu: | [6 empty] | CÔNG TY TNHH BÊ TÔNG LY TÂM BÌNH DƯƠNG
2. Ngày thử:
3. Nơi thử: | [6 empty] | 442 KP Nguyễn Trãi, P. Lái Thiêu, TX Thuận An, Bình Dương
4. Các đơn vị chứng kiến:
5. Bản vẽ thiết kế số:
6. Đơn vị thiết kế: | [6 empty] | Công ty Tư vấn Xây dựng Điện lực 3- Tổng công ty Điện lực Việt Nam
7. Mác bê tông theo thiết kế: M
8. Lực thử kéo đầu cột theo thiết kế, N(kG: | [12 empty] | Danh định | [6 empty] | Tới hạn:
9. Hệ số: | [12 empty] | Vượt tải Kvt = | [6 empty] | An toàn Kat =
10. Lực kế sử dụng: | [8 empty] | 500 kgf |  |  |  | 2000 kgf | [6 empty] | 7500 Lbs
Ghi chú:
L £ 14 m : L1 = 1000 mm
L > 14 m : L1 = 1500 mm
|  |  | L1 = |  |  |  | mm (theo yêu cầu của khách hàng)
07.07WP08.R0-From07.07-TEW31.R0
KẾT QUẢ THỬ NGHIỆM:
1. Kích thước cơ bản, mm:
Maãu thöû | [5 empty] | Chieàu daøi, mm |  |  |  |  | Chieàu daøy, mm |  |  |  |  | Kích thöôùc ñænh, mm | [5 empty] | Kích thöôùc ñaùy,mm
[11 empty] | Ñænh |  |  | Ñaùy |  | Ngoaøi |  |  | Trong |  |  | Ngoaøi |  | Trong
Möùc chæ tieâu chaát löôïng theo thieát keá
07.07WP08.R0-From07.07-TEW31.R0
2. Cường độ nén ước tính của bê tông (thử bằng búa thử bê tông):
2.1 Độ nẩy :
|  |  | a-Thử trên đe chuẩn: | [15 empty] | Trung bình:
|  |  | b- Thử trên cột điện: | [15 empty] | Trung bình:
| 2.2 Cường độ nén ước tính của bê tông: | [10 empty] | MPa
3. Kết quả thử nghiệm lực kéo đầu cột:
Dưới tác dụng của lực thử kéo đầu cột theo yêu cầu thiết kế, tình trạng chất lượng của cộtï được thể hiện qua Bảng sau đây:
Maãu thöû |  | Chæ tieâu thöû nghieäm |  |  |  |  | Löïc thöû keùo ñaàu coätï,kN(kG) | [15 empty] | Bieán daïng dö
[7 empty] | % |  | 25% |  |  |  | 50% |  |  | 75% |  |  |  | 100%
KN,
kgf
[7 empty] | L0 |  | L1 |  | DL1 |  | L2 |  | DL2 | L3 |  | DL3 |  | L4 |  | DL4 | Ldö |  | DLdö
Ñoä bieán daïng caùc ñieåm treân coät, mm
|  | 1 |  |  |  |  | 200
|  | 2 |  |  |  |  | "
|  | 3 |  |  |  |  | "
|  | 4 |  |  |  |  | "
|  | 5 |  |  |  |  | "
Soá löôïng veát nöùt treân coät, veát
Beà roäng cuûa veát nöùt lôùn nhaát, mm
4. Nhaän xeùt: |  |  |  | Pu= N2= |  |  | kN |  |  | Mẫu chưa phá hũy
Maãu thöû | [6 empty] | Kích thöôùc | [6 empty] | Maùc beâ toâng | [5 empty] | Löïc thöû keùo ñaàu coät
m | [7 empty] | Đạt |  |  | Không đạt |  |  |  | Đạt |  | Không đạt |  |  |  | Đạt |  |  | Không đạt
07.07WP08.R0-From07.07-TEW31.R0
07.07WP08.R0-From07.07-TEW31.R0