## PVĐN phcD400-14m(A) theo TC
CỌC PC -A 14 m - D400
|  | L= | 14 | m | m= | 2.785965 | T | D= | 0.4 | m | t= | 0.075 | m | mbt= | 2.6 | T/m3
Moment gây nứt |  | Mc= | 53.955 | kN.m | (thử khi xuất hiện vết nứt 0,1 mm thì dừng) |  |  |  |  | P = | 22.79426 | kN
| 20% | 40% | 60% | 80% | 90% | 100% | 105% | 110% | 115% | 120% | 125% | 130% | 135% | 140% | 145% | 150%
Moment, kN.m | 18.44349 | 27.32137 | 36.19924 | 45.07712 | 49.51606 | 53.955 | 56.17447 | 58.39394 | 60.61341 | 62.83288 | 65.05235 | 67.27182 | 69.49129 | 71.71076 | 73.93023 | 76.14969
lực, kN | 4.558853 | 9.117706 | 13.67656 | 18.23541 | 20.51484 | 22.79426 | 23.93398 | 25.07369 | 26.2134 | 27.35312 | 28.49283 | 29.63254 | 30.77226 | 31.91197 | 33.05168 | 34.1914
Vạch chia | 9.658587 | 19.31717 | 28.97576 | 38.63435 | 43.46364 | 48.29293 | 50.70758 | 53.12223
Độ võng, mm
Vết nứt, mm
Moment uốn gãy |  | Mc= | 81.4 | kN.m | [5 empty] | P = | 37.6294
| 20% | 40% | 60% | 80% | 85% | 90% | 95% | 100% | 105% | 110% | 115% | 120% | 125% | 130% | 135% | 140%
Moment, kN.m | 23.93249 | 38.29937 | 52.66624 | 67.03312 | 70.62484 | 74.21656 | 77.80828 | 81.4 | 84.99172 | 88.58344 | 92.17516 | 95.76688 | 99.3586 | 102.9503 | 106.542 | 110.1338
lực, kN | 7.52588 | 15.05176 | 22.57764 | 30.10352 | 31.98499 | 33.86646 | 35.74793 | 37.6294 | 39.51087 | 41.39234 | 43.27381 | 45.15528 | 47.03675 | 48.91822 | 50.79969 | 52.68116
Vạch chia | 15.94466 | 31.88932 | 47.83398 | 63.77864 | 67.76481 | 71.75097 | 75.73714 | 79.7233
Độ võng, mm
Vết nứt, mm
[7 empty] | 1 | 2 | 3 | 4 | 5 | 6 | 7 | 8 | 9 | 10
Cường độ bê tông bằng súng bật nảy
[8 empty] | Chiều dài |  |  | Chiều dày |  |  | Đường kính ngoài
Kích thước hình học

## PVĐN phcD400-1m(A)
ONG CỐN BTLT -D400mm - H5
|  | L= | 1 | m | m= | 0.9788636 | T | D= | 1.2 | m | t= | 0.11 | m | mbt= | 2.6 | T/m3
Moment gây nứt |  | Mc= | 55 | kN.m | (thử khi xuất hiện vết nứt 0,1 mm thì dừng) |  |  |  |  | P = | -547.5993 | kN
| 20% | 40% | 60% | 80% | 90% | 100% | 105% | 110% | 115% | 120% | 125% | 130% | 135% | 140% | 145% | 150%
Moment, kN.m | 11.16805 | 22.09604 | 33.02403 | 43.95201 | 49.41601 | 54.88
lực, kN
Vạch chia | 0 | 0 | 0 | 0 | 0 | 0 | 0 | 0
Vết nứt, mm
Bề rộng vết nứt, mm
Moment uốn làm việc |  | Mc= | 87 | kN.m | [5 empty] | P = | -867.5993
| 20% | 40% | 60% | 80% | 85% | 90% | 95% | 100% | 105% | 110% | 115% | 120% | 125% | 130% | 135% | 140%
Moment, kN.m | 17.56805 | 34.89604 | 52.22403 | 69.55201 | 73.88401 | 78.21601 | 82.548 | 86.88
lực, kN
Vạch chia | 0 | 0 | 0 | 0 | 0 | 0 | 0 | 0
Vết nứt, mm
Bề rộng vết nứt, mm
Moment uốn gãy |  | Mc= | 109 | kN.m | [5 empty] | P = | -1087.599
| 20% | 40% | 60% | 80% | 85% | 90% | 95% | 100% | 105% | 110% | 115% | 120% | 125% | 130% | 135% | 140%
Moment, kN.m | 21.96805 | 43.69604 | 65.42403 | 87.15201 | 92.58401 | 98.01601 | 103.448 | 108.88
lực, kN
Vạch chia | 0 | 0 | 0 | 0 | 0 | 0 | 0 | 0
Vết nứt, mm
Bề rộng vết nứt, mm
Cường độ bê tông bằng súng bật nảy
[8 empty] | Chiều dài |  |  | Chiều dày |  |  | Đường kính ngoài
Kích thước hình học

## Bao coa thu nghiem coc be tong
CÔNG TY CỔ PHẦN TƯ VẤN KIỂM ĐỊNH XÂY DỰNG PHÍA NAM
SOUTH CONSTRUCTION INSPECTION CONSULTANT JOINT STOCK COMPANY
|  | Trụ sở & PTN: Phòng B01-Tòa nhà eTUNNEL | [13 empty] | Văn phòng đại diện: Phòng G01- Tòa nhà PLUG-IN
|  | L11-L12 Miếu Nổi P.3 Bình Thạnh HCM, Việt Nam | [13 empty] | 341-343 Điện Biên Phủ P.15 BT HCM, Việt Nam
|  | ĐT: (84).8.35 170 334 – Fax: (84).8.35 123 181 | [13 empty] | ĐT: (84).8. 35 123171 – Fax: (84).8.35 123181
|  | E-mail: scic@dmc.vn | [13 empty] | Website: http://www.dangminh.vn
Hồ sơ số |  |  | BÁO CÁO THỬ NGHIỆM UỐN ỐNG CỐNG BÊ TÔNG | [10 empty] | LAS-XD-506
Ngày : | [13 empty] | Trang 1/1
1.Tên khách hàng: | [9 empty] | 10. Ngày yêu cầu: |  |  |  | 13. Phương pháp thử:
2. Địa chỉ khách hàng: | [9 empty] | 11. Ngày thử nghiệm |  |  |  | TCVN 9113:2012
3. Ký hiệu mẫu: | [9 empty] | 12. Ngày hoàn thành |  |  |  | JIS 5335:1987
4. Ngày sản xuất : | [9 empty] | 14. Người thực hiện |  | 15. Kiểm tra |  | 16. Chứng kiến:
7. Công trình :
8. Địa chỉ công trình :
|  | L= |  | m | m= |  | T | D= |  | m | t= |  | m | mbt= | 2.6 | T/m3
Moment gây nứt |  | Mc= |  | kN.m | [5 empty] | P = |  | kN
Moment, kN.m | 20% | 40% | 60% | 80% | 90% | 100% | 105% | 110% | 115% | 120% | 125% | 130% | 135% | 140% | 145% | 150%
lực, kN
Vạch chia
Vết nứt, mm
Bề rộng vết nứt, mm
Moment uốn làm việc |  | Mc= |  | kN.m | [5 empty] | P =
Moment, kN.m | 20% | 40% | 60% | 80% | 85% | 90% | 95% | 100% | 105% | 110% | 115% | 120% | 125% | 130% | 135% | 140%
lực, kN
Vạch chia
Vết nứt, mm
Bề rộng vết nứt, mm
Moment uốn gãy |  | Mc= |  | kN.m
Moment, kN.m | 20% | 40% | 60% | 80% | 85% | 90% | 95% | 100% | 105% | 110% | 115% | 120% | 125% | 130% | 135% | 140%
lực, kN
Vạch chia
Vết nứt, mm
Bề rộng vết nứt, mm
Kích thước hình học | [7 empty] | Chiều dài, mm |  |  | Chiều dày, mm |  |  | Đường kính ngoài, mm
07.07WP08.R0-From07.07-TEW46.R0