## PKQ
HỘI HỢP TÁC CÁC PHÒNG THÍ NGHIỆM - VINATEST CÔNG TY CỔ PHẦN TƯ VẤN KIỂM ĐỊNH XÂY DỰNG PHÍA NAM (SCIC)
|  | SOUTH CONSTRUCTION INSPECTION CONSULTANT JOINT STOCK COMPANY | [10 empty] | Accreditation Number S1410994MA
HS Số: |  |  | PHIẾU KẾT QUẢ THỬ NGHIỆM TEST REPORT | [8 empty] | LAS-XD-506
Ngày: |  |  | Ban Hành Lần 01 Số Bản 03 | [8 empty] | Trang: 1/2
1 | Đơn vị yêu cầu
2 | Địa chỉ /Address
3 | Chủ đầu tư /Investor
4 | Đơn vị thi công /Contractor
5 | Công trình /Project
Địa chỉ CT /Address CT
6 | Hạng mục /Items
7 | Tên và KH mẫu /Name Sample
8 | Số lượng mẫu /Quantity
9 | Ngày nhận mẫu /Received date
10 | Yêu cầu TN /Test requirement |  |  |  | Kiểm tra một số chỉ tiêu cơ lý của cát
11 | Tiêu chuẩn /Test method |  |  |  | TCVN 7570:2006; TCVN 7572 : 2006
12. Điều kiện thử nghiệm: |  |  | Nhiệt độ môi trường trong phòng TN: …..0C - Độ ẩm: …. %
Mẫu do khách hàng gửi tới phòng thử nghiệm, theo phiếu yêu cầu số: ...…..-1/YC
Cân điện tử 15kg -Số thiết bị: 03-2024/01/SCIC- Tủ sấy số TB: 16-2024/01/SCIC- Số HC:SG23-0014/1 Bộ sàng TCVN số thiết bị: 17-2024/01/SCIC- Số HC: ILAS23-0036/3. Thùng đong số thiết bị: 28-2024/01/SCIC- Số TB: 22-2023/01/SCIC. Côn thử độ sụt: 24-2024/01/SCIC, Khay đựng mẫu, dẻ lau, Nước cất, Thùng ngâm mẫu.
13 | Kết quả /Result
STT | CHỈ TÊU THỬ NGHIỆM |  |  |  |  | PHƯƠNG PHÁP THỬ |  |  | ĐVT |  | KẾT QUẢ THỬ NGHIỆM
1 | - Độ ẩm |  |  |  |  | TCVN 7572-7 : 2006 |  |  | %
2 | - Thành phần hạt |  |  |  |  | TCVN 7572-2 : 2006 |  |  | - |  | Xem biểu đồ
3 | - Mô đun độ lớn |  |  |  |  | TCVN 7572-2 : 2006 |  |  | -
4 | - Hàm lượng hạt lớn hơn sàng 5mm |  |  |  |  | TCVN 7572-2 : 2006 |  |  | %
5 | - Hàm lượng mica |  |  |  |  | TCVN 7572-17 : 2006 |  |  | %
6 | - Hàm lượng tạp chất hữu cơ |  |  |  |  | TCVN 7572-9 : 2006 |  |  | So màu
7 | - Hàm lượng chung bụi, bùn, sét |  |  |  |  | TCVN 7572-8 : 2006 |  |  | %
8 | - Khối lượng riêng |  |  |  |  | TCVN 7572-4 : 2006 |  |  | g/cm3
9 | - Khối lượng thể tích khô |  |  |  |  | TCVN 7572-4 : 2006 |  |  | g/cm3
10 | - Khối lượng thể tích bảo hòa nước |  |  |  |  | TCVN 7572-4 : 2006 |  |  | g/cm3
11 | - Độ hút nước của cát |  |  |  |  | TCVN 7572-4 : 2006 |  |  | %
12 | - Khối lượng thể tích xốp |  |  |  |  | TCVN 7572-6 : 2006 |  |  | g/cm3
1. Các kết quả thử nghiệm ghi trong phiếu này chỉ có giá trị đối với mẫu do khách hàng gửi đến. | [12 empty] | BM.04.29
2.Không được sao chép hoặc tẩy xóa kết quả khi không được sự đồng ý của Công ty Cổ phần Tư vấn Kiểm định Xây dựng Phía Nam;
3.Tên mẫu và tên khách hàng được ghi theo yêu cầu của khách hàng
4. Công ty Cổ phần Tư vấn Kiểm định Xây dựng Phía Nam không giải quyết thắc mắc sau 07 ngày trả kết quả thử nghiệm.
HS Số: |  |  | PHIẾU KẾT QUẢ THỬ NGHIỆM TEST REPORT | [8 empty] | LAS-XD-506
Ngày: |  |  | Ban Hành Lần 01 Số Bản 03 | [8 empty] | Trang: 2/2
13.1 | Kết quả kiểm tra thành phần hạt.
[7 empty] | Kích thước | Khối lượng |  | Lượng sót |  |  | Khối lượng sót
[7 empty] | mắt sàng, | trên sàng |  | trên từng |  |  | tích lũy trên
[7 empty] | mm | g |  | sàng, % |  |  | các sàng, %
5
2.5
1.25
0.63
0.315
0.14
< 0,140
Ký hiệu biểu đồ:
Miền tiêu chuẩn
Đường phân tích cỡ hạt mẫu TN
NGƯỜI THỰC HIỆN Tested by |  |  |  | TRƯỞNG PHÒNG THÍ NGHIỆM Chief of Laboratory |  |  |  |  | PHÓ GIÁM ĐỐC Vice Director
Đào Công Huân |  |  |  | Nguyễn Văn Hồng Chi |  |  |  |  | Nguyễn Thị Thủy
1. Các kết quả thử nghiệm ghi trong phiếu này chỉ có giá trị đối với mẫu do khách hàng gửi đến. | [12 empty] | BM.04.29
2.Không được sao chép hoặc tẩy xóa kết quả khi không được sự đồng ý của Công ty Cổ phần Tư vấn Kiểm định Xây dựng Phía Nam;
3.Tên mẫu và tên khách hàng được ghi theo yêu cầu của khách hàng
4. Công ty Cổ phần Tư vấn Kiểm định Xây dựng Phía Nam không giải quyết thắc mắc sau 07 ngày trả kết quả thử nghiệm.
1.25

## tp hat
1 | 2 | 3 | 4 | 5 | 6 | 7 | 8 | 9 | 10 | 11 | 12 | 13 | 14 | 15 | 16 | 17 | 18 | 19
CÔNG TY CỔ PHẦN TƯ VẤN KIỂM ĐỊNH XÂY DỰNG PHÍA NAM
SOUTH CONSTRUCTION INSPECTION CONSULTANT JOINT STOCK COMPANY
|  |  |  | Trụ sở & PTN: Phòng B01-Tòa nhà eTUNNEL | [13 empty] | Văn phòng đại diện: Phòng G01- Tòa nhà PLUG-IN
|  |  |  | L11-L12 Miếu Nổi P.3 Bình Thạnh HCM, Việt Nam | [13 empty] | 223 Điện Biên Phủ P.15 BT HCM, Việt Nam
|  |  |  | ĐT: (84).8. 35 123 171 – Fax: (84).8.35 123 181 | [13 empty] | ĐT: (84).8. 8404415~7 – Fax: (84).8. 8404412
|  |  |  | E-mail: scic@dmc.vn | [13 empty] | Website: http://www.dangminh.vn
HS S/No | [5 empty] | PHIẾU KẾT QUẢ THỬ NGHIỆM TEST REPORT | [10 empty] | LAS-XD-506
Ngày/Date | [5 empty] | Ban Haønh Laàn 01 Soá Baûn 05 | [10 empty] | Trang 1/1
1. Khách hàng/ Customer | Khách hàng/ Customer | [17 empty] | 1 | Khách hàng/ Customer
2. Địa chỉ/ Address | Địa chỉ/ Address | [17 empty] | 2 | Địa chỉ/ Address
3. Công trình/ Project | Công trình/ Project | [17 empty] | 3 | Công trình/ Project
4. Địa chỉ/ Address | Địa chỉ/ Address
5. Hạng mục/ Items
6. Số lượng mẫu/ Quantity
7. Phương pháp thử nghiệm/ Test method | [5 empty] | 0
8. Yêu cầu thử nghiệm/ Test requirement
9. Ngày nhận mẫu/ Receiving date
10. Kết quả thử nghiệm/ Test result
[22 empty] | mắcsàng | đường3 | đường4 |  | đường2 | đường1
STT | Kích thước |  |  |  | Khối lượng tích lũy |  |  |  |  | Phần trăm khối lượng | [5 empty] | Phần trăm khối lượng | [5 empty] | 5 | 0% | 0% | 0% | 0% | 0% | 0.14 | 0%
| mắt sàng, mm |  |  |  | trên sàng, g |  |  |  |  | tích lũy trên sàng, % | [5 empty] | lọt sàng , % | [5 empty] | 2.5 | 0% | 20% | 16% | 0% | 0% | 0.14 | 100%
1 | 5 |  |  |  | 0 |  |  |  |  | 0 | [5 empty] | 100 | [5 empty] | 1.25 | 15% | 45% | 35% | 0% | 0% | 0.315 | 0%
2 | 2.5 |  |  |  | 160 |  |  |  |  | 16 | [5 empty] | 84 | [5 empty] | 0.63 | 35% | 70% | 65.4% | 5% | 0% | 0.315 | 100%
3 | 1.25 |  |  |  | 350 |  |  |  |  | 35 | [5 empty] | 65 | [5 empty] | 0.315 | 65% | 90% | 83.5% | 20% | 5% | 0.63 | 0%
4 | 0.63 |  |  |  | 654 |  |  |  |  | 65.4 | [5 empty] | 34.6 | [5 empty] | 0.14 | 90% | 100% | 99.2% | 75% | 45% | 0.63 | 100%
5 | 0.315 |  |  |  | 835 |  |  |  |  | 83.5 | [5 empty] | 16.5 | [5 empty] | <0.14 | [5 empty] | 1.25 | 0%
6 | 0.14 |  |  |  | 992 |  |  |  |  | 99.2 | [5 empty] | 0.8 | [8 empty] | 0% |  |  | 1.25 | 100%
7 | < 0,140 |  |  |  | 1000 |  |  |  |  | 100 | [5 empty] | 0 |  |  | 2.009 | [5 empty] | 20% |  |  | 5 | 0%
[5 empty] | 0 |  |  |  |  | 2.991 | [5 empty] | 97.009
160
[5 empty] | 190 | [9 empty] | 160 |  |  |  |  | 16 | 16
[5 empty] | 304 | [9 empty] | 190 |  |  |  |  | 19 | 35
[5 empty] | 181 | [9 empty] | 304 |  |  |  |  | 30.4 | 65.4
[5 empty] | 157 | [9 empty] | 181 |  |  |  |  | 18.1 | 83.5
[5 empty] | 8 | [9 empty] | 157 |  |  |  |  | 15.7 | 99.2
[5 empty] | 1000 | [9 empty] | 8 |  |  |  |  | 0.8 | 100
1000
Ký hiệu trên biểu đồ :
|  | Miền tiêu chuẩn |  |  |  |  | : | [7 empty] | Miền 1 : |  | Nhóm hạt to và vừa | [7 empty] | 40% |  |  | 5 | 100%
|  | Đường phân tích cỡ hạt mẫu TN |  |  |  |  | : | [7 empty] | Miền 2 : |  | Nhóm hạt nhỏ
[15 empty] | Miền 3 : |  | Nhóm hạt rất nhỏ | [7 empty] | 60%
|  | Mô đun độ lớn của cát |  |  |  |  | :
TL.TRƯỞNG PHÒNG TN On behalf of Head of Testing Laboratory | [14 empty] | GIÁM ĐỐC Director | [9 empty] | 80%
100%
07.07WP09.R0-From07.07-TEW02.R0
Note on X22: Windows xp sp2 Full: không được nhập số liệu vào đây

## bui, bun, set
1 | 2 | 3 | 4 | 5 | 6 | 7 | 8 | 9 | 10 | 11 | 12 | 13 | 14 | 15 | 16 | 17 | 18 | 19 | 20
CÔNG TY CỔ PHẦN TƯ VẤN KIỂM ĐỊNH XÂY DỰNG PHÍA NAM
SOUTH CONSTRUCTION INSPECTION CONSULTANT JOINT STOCK COMPANY
|  |  | Trụ sở & PTN: Phòng B01-Tòa nhà eTUNNEL | [14 empty] | Văn phòng đại diện: Phòng G01- Tòa nhà PLUG-IN | Văn phòng đại diện: Phòng G01- Tòa nhà PLUG-IN
|  |  | L11-L12 Miếu Nổi P.3 Bình Thạnh HCM, Việt Nam | [14 empty] | 223 Điện Biên Phủ P.15 BT HCM, Việt Nam | 223 Điện Biên Phủ P.15 BT HCM, Việt Nam
|  |  | ĐT: (84).8.5 170886 – Fax: (84).8. 5170335 | [14 empty] | ĐT: (84).8. 8404415~7 – Fax: (84).8. 8404412 | ĐT: (84).8. 8404415~7 – Fax: (84).8. 8404412
|  |  | E-mail: scic@dmc.vn | [14 empty] | Website: http://www.dangminh.vn | Website: http://www.dangminh.vn
HS Số: | [5 empty] | KẾT QUẢ THÍ NGHIỆM HÀM LƯỢNG BỤI, BÙN, SÉT, TẠP CHẤT HỮU CƠ, HÀM LƯỢNG MICA | [10 empty] | LAS-XD-506
Ngày: | [5 empty] | Ban Haønh Laàn 01 Soá Baûn 03 | [10 empty] | Trang 1/1
1. Khách hàng
2. Công trình
3. Địa chỉ
4. Hạng mục
5. Nguồn gốc mẫu
6. Tiêu chuẩn
7. Yêu cầu TN
8. Ngày thử nghiệm
9. Khối lượng mẫu thử nghiệm, g | [5 empty] | 1000
10. Kết quả thử nghiệm
10.1 Hàm lượng bụi, bùn, sét (TCVN 7572-6 : 2006): | [21 empty] | mắcsàng | đường3 | đường4 |  | đường2 | đường1
Số lần thí nghiệm |  |  |  | Khối lượng khô trước |  |  |  | Khối lượng sau khi rửa, | [6 empty] | Hàm lượng chung bụi, bùn, sét | [6 empty] | 5 | 0% | 0% | 0% | 0% | 0% | 0.14 | 0%
|  |  |  | khi rửa, g |  |  |  | g | [6 empty] | Thí nghiệm |  |  | Trung bình |  |  |  | 2.5 | 0% | 20% | 0% | 0% | 0% | 0.14 | 100%
Lần 1 |  |  |  | 1000 |  |  |  | 994.6 | [6 empty] | 0.54 |  |  | 0.535 |  |  |  | 1.25 | 15% | 45% | 0% | 0% | 0% | 0.315 | 0%
Lần 2 |  |  |  | 1000 |  |  |  | 994.8 | [6 empty] | 0.52 | [6 empty] | 0.63 | 35% | 70% | 0% | 5% | 0% | 0.315 | 100%
Lần 3 |  |  |  | 1000 |  |  |  | 994.55 | [6 empty] | 0.545
10.2 Hàm lượng tạp chất hữu cơ (TCVN 7572-9 : 2006) | [21 empty] | 0.315 | 70% | 90% | 0% | 20% | 5% | 0.63 | 0%
Số lần thí nghiệm |  |  |  |  | So sánh màu sau 24 giờ | [5 empty] | Kết luận | [5 empty] | Ghi chú |  |  |  |  | 0.14 | 90% | 100% | 0% | 75% | 45% | 0.63 | 100%
Lần 1 |  |  |  | Ngang màu chuẩn | [6 empty] | Ngang màu chuẩn | [10 empty] | <0.14 | [5 empty] | 1.25 | 0%
Lần 2 |  |  |  | Ngang màu chuẩn | [20 empty] | 0% |  |  | 1.25 | 100%
Lần 3 |  |  |  | Ngang màu chuẩn
10.3 Hàm lượng Mica (TCVN 7572-20 : 2006) | [24 empty] | 20% |  |  | 5 | 0%
Số lần |  |  |  | Khối lượng |  |  |  | Khối lượng mica | [6 empty] | Hàm lượng mica, %
thí nghiệm |  |  |  | mẫu thử, g |  |  |  | của mẫu thử, g | [6 empty] | Thí nghiệm |  |  | Trung bình
Lần 1 |  |  |  | 100 |  |  |  | 0.16 | [6 empty] | 0.16 |  |  | 0.1666667 |  |  | 0.165
Lần 2 |  |  |  | 100 |  |  |  | 0.17 | [6 empty] | 0.17
Lần 3 |  |  |  | 100 |  |  |  | 0.17 | [6 empty] | 0.17
10.5 Độ ẩm (TCVN 7572-6 : 2006)
Số lần |  |  |  | Khối lượng |  |  |  | Khối lượng mica | [6 empty] | Hàm lượng mica, % | [9 empty] | 80%
thí nghiệm |  |  |  | mẫu thử, g |  |  |  | của mẫu thử, g | [6 empty] | Thí nghiệm |  |  | Trung bình | [6 empty] | 100%
Lần 1 |  |  |  | 1000.2 |  |  |  | 965.1 | [6 empty] | 3.636929 |  |  | 3.715253
Lần 2 |  |  |  | 1000.5 |  |  |  | 964.5 | [6 empty] | 3.732504 |  |  |  |  | 3.715253
Lần 3 |  |  |  | 1000.3 |  |  |  | 963.9 | [6 empty] | 3.776325
07.07WP09.R0-From07.07-TEW02.R0
Note on X22: Windows xp sp2 Full: không được nhập số liệu vào đây

## KLR
CÔNG TY CỔ PHẦN TƯ VẤN KIỂM ĐỊNH XÂY DỰNG PHÍA NAM
SOUTH CONSTRUCTION INSPECTION CONSULTANT JOINT STOCK COMPANY
| Trụ sở & PTN: Phòng B01-Tòa nhà eTUNNEL | [11 empty] | Văn phòng đại diện: Phòng G01- Tòa nhà PLUG-IN | Văn phòng đại diện: Phòng G01- Tòa nhà PLUG-IN
| L11-L12 Miếu Nổi P.3 Bình Thạnh HCM, Việt Nam | [11 empty] | 223 Điện Biên Phủ P.15 BT HCM, Việt Nam | 223 Điện Biên Phủ P.15 BT HCM, Việt Nam
| ĐT: (84).8.5 170886 – Fax: (84).8. 5170335 | [11 empty] | ĐT: (84).8. 8404415~7 – Fax: (84).8. 8404412 | ĐT: (84).8. 8404415~7 – Fax: (84).8. 8404412
| E-mail: scic@dmc.vn | [11 empty] | Website: http://www.dangminh.vn | Website: http://www.dangminh.vn
HS Số: |  |  |  | PHIẾU KẾT QUẢ THÍ NGHIỆM | [7 empty] | LAS-XD-506
Ngày: |  |  |  | Ban Haønh Laàn 01 Soá Baûn 03 | [7 empty] | Trang 1/1
1. Khách hàng
2. Công trình
3. Địa chỉ
4. Hạng mục
5. Nguồn gốc mẫu
6. Tiêu chuẩn
7. Yêu cầu TN
8. Ngày thử nghiệm
9. Kết quả thử nghiệm
9.1 Khối lượng riêng (TCVN 7572-4 : 2006): | [15 empty] | mắcsàng | đường3 | đường4 |  | đường2 | đường1
Khối lượng | Khối lượng |  |  | Khối lượng |  |  | Khối lượng |  |  | Khối lượng | [5 empty] | 5 | 0% | 0% | 0% | 0% | 0% | 0.14 | 0%
mẫu khô, | bình + nước, |  |  | bình + nước |  |  | riêng nước, |  |  | riêng, g/cm3 | [5 empty] | 2.5 | 0% | 20% | #REF! | 0% | 0% | 0.14 | 100%
M4, g | M3 'g |  |  | -+ cát, g, M2 |  |  | Pn. g/cm3 |  |  | Thí nghiệm |  |  | Trung bình |  |  | 1.25 | 15% | 45% | #REF! | 0% | 0% | 0.315 | 0%
42.75 | 134.66 |  |  | 161.21 |  |  | 1 |  |  | 2.638889 |  |  | 2.638042 |  |  | 0.63 | 35% | 70% | 0% | 5% | 0% | 0.315 | 100%
42.83 | 134.71 |  |  | 161.3 |  |  | 1 |  |  | 2.637315 | [5 empty] | 0.315 | 70% | 90% | 0% | 20% | 5% | 0.63 | 0%
43.13 | 135.11 |  |  | 161.89 |  |  | 1 |  |  | 2.63792
9.2 Khối lượng thể tích khô
Khối lượng | Khối lượng |  |  | Khối lượng |  | Khối lượng |  | Khối lượng |  | Khối lượng thể tích
mẫu khô, | bình + nước, |  |  | bình + nước |  | mẫu ướt |  | riêng nước, |  | thể tích khô, g/cm3
M4, g | M3 'g |  |  | -+ cát, g, M2 |  | M1, g |  | Pn. g/cm3 |  | Thí nghiệm |  |  | Trung bình
42.75 | 134.66 |  |  | 161.21 |  | 43.02 |  | 1 |  | 2.595628 |  |  | 2.593916
42.83 | 134.71 |  |  | 161.3 |  | 43.11 |  | 1 |  | 2.592615
43.13 | 135.11 |  |  | 161.89 |  | 43.41 |  | 1 |  | 2.593506
9.3 Khối lượng thể tích bảo hòa nước
Khối lượng | Khối lượng |  |  | Khối lượng |  | Khối lượng |  | Khối lượng |  | Khối lượng
mẫu khô, | bình + nước, |  |  | bình + nước |  | mẫu ướt |  | riêng nước, |  | bảo hòa nước, g/cm3
M4, g | M3 'g |  |  | -+ cát, g, M2 |  | M1, g |  | Pn. g/cm3 |  | Thí nghiệm |  |  | Trung bình
42.75 | 134.66 |  |  | 161.21 |  | 43.02 |  | 1 |  | 2.612022 |  |  | 2.610643
42.83 | 134.71 |  |  | 161.3 |  | 43.11 |  | 1 |  | 2.609564
43.13 | 135.11 |  |  | 161.89 |  | 43.41 |  | 1 |  | 2.610343
9.4 Độ hút nước của cát
|  |  |  | Khối lượng |  |  | Khối lượng |  |  | Độ hút nước của cát
|  |  |  | mẫu khô |  |  | mẫu ướt |  |  | , g/cm3
|  |  |  | M4,g |  |  | M1, g |  |  | Thí nghiệm |  |  | Trung bình
|  |  |  | 42.75 |  |  | 43.02 |  |  | 0.6315789 |  |  | 0.6448421
|  |  |  | 42.83 |  |  | 43.11 |  |  | 0.6537474
|  |  |  | 43.13 |  |  | 43.41 |  |  | 0.6492001
9.5 Khối lượng thể tích xốp (TCVN 7572-6 : 2006) | [15 empty] | 0.14 | 90% | 100% | 0% | 75% | 45% | 0.63 | 100%
Thể tích |  | Khối lượng |  |  | Khối lượng |  |  |  | Khối lượng | [5 empty] | 2712.58 | <0.14 | [5 empty] | 1.25 | 0%
thùng đong, |  | thùng đong, |  |  | cát + thùng đong, |  |  |  | thể tích xốp, g/cm3 |  |  |  | Ghi chú |  | 2713.8 |  |  |  | 0% |  |  | 1.25 | 100%
m3 |  | g |  |  | g |  |  |  | Thí nghiệm |  | Trung bình | [7 empty] | 20% |  |  | 5 | 0%
2012.2 |  | 2055.3 |  |  | 4767.88 |  |  |  | 1.348067 |  | 1.349153 |  |  |  | 1,435-1,478
2012.2 |  | 2055.3 |  |  | 4769.1 |  |  |  | 1.348673
2012.2 |  | 2055.3 |  |  | 4773.22 |  |  |  | 1.350721
9.6 Hàm lượng sét (TCVN 7572-8 : 2006)
Khối lượng |  |  | Khối lượng ống nghiệm chứa 100ml | [5 empty] | Hàm lượng sét
mẫu thí nghiệm, |  |  | Nước đục, |  | Nước trong, |  |  |  | Thí nghiệm, |  |  | Trung bình,
g |  |  | g |  | g |  |  |  | % |  |  | %
250 |  |  | 221.48 |  | 221.45 |  |  |  | 0.20004 |  |  | 0.20004
250 |  |  | 221.51 |  | 221.48 |  |  |  | 0.20004
250 |  |  | 221.51 |  | 221.48 |  |  |  | 0.20004
07.07WP09.R0-From07.07-TEW27.R0
Note on X20: Windows xp sp2 Full: không được nhập số liệu vào đây