## 19.11-3
1 | 2 | 3 | 4 | 5 | 6 | 7 | 8 | 9 | 10 | 11
CÔNG TY CỔ PHẦN TƯ VẤN KIỂM ĐỊNH XÂY DỰNG PHÍA NAM
SOUTH CONSTRUCTION INSPECTION CONSULTANT JOINT STOCK COMPANY
|  |  | Trụ sở & PTN: Phòng B01-Tòa nhà eTUNNEL | [6 empty] | Văn phòng đại diện: Phòng G01- Tòa nhà PLUG-IN
|  |  | L11-L12 Miếu Nổi P.3 Bình Thạnh HCM, Việt Nam | [6 empty] | 223 Điện Biên Phủ P.15 BT HCM, Việt Nam
|  |  | ĐT: (84).8.35 123 171 – Fax: (84).8. 35 123 181 | [6 empty] | ĐT: (84).8. 8404415~7 – Fax: (84).8. 8404412
|  |  | E-mail:scic@dmc.vn | [6 empty] | Website: http://www.dangminh.vn
Số (Ref.No): |  |  |  | PHIẾU KẾT QUẢ THỬ NGHIỆM ĐẤT TEST REPORT OF SOIL |  |  |  |  | LAS-XD-506
Ngày (Date): |  | 15/01/2017 | [6 empty] | Trang/ Page 1/1
1 | Khách hàng/ Customer
2 | Địa chỉ/Address
3 | Công trình/ Project
4 | Địa chỉ công trình/ Location
5 | Hạng mục/ Items
6 | Lớp/ Layer
7 | Vị trí/ Position | [9 empty] | Töø vò trí 1 ñeán vò trí 20 / Form Position 1 to 20
8 | Tiêu chuẩn / Test method
9 | Yêu cầu thí nghiệm/ Test requirement | [9 empty] | Kiểm tra độ chặt nền / Compaction factor test K95
10 | Ngày thí nghiệm/ Testing date
11 | Kết quả/ Test Result
STT. No. | Lý trình thí nghiệm/ Test Location |  |  | Dao vòng số/ Ring Knife | Thể tích | KL mẫu | KLTT mẫu | Độ ẩm | KLTT mẫu | Độ chặt
[5 empty] | dao vòng | trong Dao | ướt gw | thực tế | khô gk | K =
[5 empty] | Volume | Weight | Wet | Moisture | Dry | Compaction
[5 empty] | of hole | of sample | density | content | density | factor
[5 empty] | Vh(cm³) | G(g) | (g/cm³) | W(%) | (g/cm³) | gk/gk,max
1 | Vị trí / Position 1 |  |  | 1 | 293 | 532 | 1.8157 | 14.8 | 1.58162 | 0.9227654
2 | Vị trí / Position 2 |  |  | 1 | 293 | 533 | 1.819113 | 14 | 1.595713 | 0.9309876
3 | Vị trí / Position 3 |  |  | 1 | 293 | 535 | 1.825939 | 14.2 | 1.598895 | 0.9328445
4 | Vị trí / Position 4 |  |  | 1 | 293 | 557 | 1.901024 | 15.4 | 1.647334 | 0.9611052
5 | Vị trí / Position 5 |  |  | 1 | 293 | 539 | 1.83959 | 15.2 | 1.596867 | 0.9316609
6 | Vị trí / Position 6 |  |  | 1 | 293 | 522 | 1.78157 | 14.2 | 1.560044 | 0.9101772
7 | Vị trí / Position 7 |  |  | 1 | 293 | 528 | 1.802048 | 14 | 1.580744 | 0.9222542
Ghi chú/ Notes:
- Chiều cao Dao vòng (H), mm |  |  | 110
- Bán kính Dao vòng ( R), mm |  |  | 84.7 | [7 empty] | 42.35 | 292.5538
- Só Pi Dao vòng ( Pi), 3.14 |  |  | 3.14
- KLTT khô lớn nhất của mẫu khi đầm chặt tiêu chuẩn/ Maximum dry density of the standard compacted sample | [8 empty] | 1.714 | g/cm3:
NGƯỜI THỰC HIỆN |  |  |  | PT PHÒNG TN |  |  | PHÓ GIÁM ĐỐC
Tested by |  |  |  | Head of Laboratory |  |  | Vice Director
Đào Công Huân |  |  |  | Nguyễn Huy Tiến |  |  | Nguyễn Thị Thủy
Các kết quả thử nghiệm ghi trong phiếu này chỉ có giá trị đối với mẫu do khách hàng chỉ định. | [9 empty] | 07.07WP09.R0-From07.07-REP04.R0
Test result are valided for namely and position assigned by customer only