## TONG HOP
CÔNG TY CỔ PHẦN TƯ VẤN KIỂM ĐỊNH XÂY DỰNG PHÍA NAM
SOUTH CONSTRUCTION INSPECTION CONSULTANT JOINT STOCK COMPANY
|  | Trụ sở & PTN: Phòng B01-Tòa nhà eTUNNEL | [11 empty] | Văn phòng đại diện: Phòng G01- Tòa nhà PLUG-IN | Văn phòng đại diện: Phòng G01- Tòa nhà PLUG-IN
|  | L11-L12 Miếu Nổi P.3 Bình Thạnh HCM, Việt Nam | [11 empty] | 223 Điện Biên Phủ P.15 BT HCM, Việt Nam | 223 Điện Biên Phủ P.15 BT HCM, Việt Nam
|  | ĐT: (84).8.5 170886 – Fax: (84).8. 5170336 | [11 empty] | ĐT: (84).8. 8404415~7 – Fax: (84).8. 8404412 | ĐT: (84).8. 8404415~7 – Fax: (84).8. 8404412
|  | E-mail: scic@dmc.vn | [11 empty] | Website: http://www.dangminh.vn | Website: http://www.dangminh.vn
HS Số: |  |  | PHIẾU KẾT QUẢ THỬ NGHIỆM TEST REPORT | [9 empty] | LAS-XD-506
Ngày: |  |  | Ban Haønh Laàn 01 Soá Baûn 04 | [9 empty] | Trang 1/1
1. Tên và ký hiệu mẫu |  |  |  |  | : ĐÁ XÂY DỰNG 1x2 (mỏ đá Hóa An )
2. Công trình |  |  |  |  | : NHÀ MÁY VẢI ĐỊA KỶ THUẬT VNT
Địa chỉ |  |  |  |  | : Đường số 2, KCN Long Hậu - Long An
3. Số lượng mẫu |  |  |  |  | : 01 mẫu (30 kg)
4. Khách hàng |  |  |  |  | : CÔNG TY TNHH HOÀNG VŨ T&Q
Địa chỉ |  |  |  |  | : 03/N5 KP1 - P LONG BÌNH TÂN -TP BIÊN HÒA - ĐỒNG NAI
5. Phương pháp thử nghiệm |  |  |  |  | : TCVN 7572 : 2006
6. Ngày nhận mẫu |  |  |  |  | : 04-01-2010
7. Yêu cầu thử nghiệm: |  |  |  |  | : Kiểm tra một số cơ lý của đá 1x2
8. Kết quả thử nghiệm:
STT | CHỈ TIÊU THỬ NGHIỆM | [5 empty] | PHƯƠNG PHÁP THỬ |  |  |  |  | KẾT QUẢ THỬ NGHIỆM
1 | Khối lượng thể tích xốp lèn chặt, |  |  |  |  | kg/m3 | TCVN 7572-6 : 2006 |  |  |  |  | 1590
2 | Khối lượng thể tích xốp không lèn chặt, |  |  |  |  | kg/m3 | TCVN 7572-6 : 2006 |  |  |  |  | 1400
3 | Khối lượng riêng, |  |  |  |  | g/cm3 | TCVN 7572-5 : 2006 |  |  |  |  | 2.68
4 | Khối lượng thể tích ở trạng thái khô, |  |  |  |  | g/cm3 | TCVN 7572-5 : 2006 |  |  |  |  | 2.65
5 | Khối lượng thể tích ở trạng thái bão hòa |  |  |  |  | g/cm3 | TCVN 7572-5 : 2006 |  |  |  |  | 2.66
6 | nước khô bề mặt,
7 | Độ hút nước, |  |  |  |  | % | TCVN 7572-5 : 2006 |  |  |  |  | 0.4
8 | Hàm lượng thoi dẹt |  |  |  |  | % | TCVN 7572-7 : 2006 |  |  |  |  | 16
9 | Hàm lượng bụi, bùn, |  |  |  |  | % | TCVN 7572-8 : 2006 |  |  |  |  | 0.2
10 | Cường độ nén dật trong xi lanh bảo hòa nước |  |  |  |  | % | TCVN 7572-11 : 2006 |  |  |  |  | 12.36419
11 | Độ mài mòn trong máy Los Angeles |  |  |  |  | % | TCVN 7572-9 : 2006 |  |  |  |  | 17.04
12 | Thành phần cỡ hạt, | [5 empty] | TCVN 7572-2 : 2006
[8 empty] | Kích thước | Khối lượng |  | Lượng sót |  |  | Khối lượng sót
[8 empty] | mắt sàng, | trên sàng |  | trên từng |  |  | tích lũy trên
[8 empty] | mm | g |  | sàng, % |  |  | sàng, %
[8 empty] | 25 | 0 |  | 0 |  |  | 0
[8 empty] | 20 | 275 |  | 5.5 |  |  | 5.5
[8 empty] | 10 | 2680 |  | 53.6 |  |  | 59.1
[8 empty] | 5 | 2011 |  | 40.22 |  |  | 99.32
[8 empty] | < 5,0 | 29 |  | 0.58 |  |  | 99.9
Ký hiệu biểu đồ:
Miền tiêu chuẩn
Đường phân tích cỡ hạt mẫu TN
NGƯỜI THỰC HiỆN Tested By |  |  |  | PT.PHÒNG TN Charge of the Laboratory | [5 empty] | PHÓ GIÁM ĐỐC Vice Director
Đào Công Huân |  |  |  | Nguyễn Ngọc Giang | [5 empty] | Nguyễn Văn Hồng Chi
Kết quả trên chỉ có giá trị đối với mẫu do khách hàng gửi tới. | [13 empty] | 07.07WP09.R0-From07.07-REP27.R0

## TP HAT
1 | 2 | 3 | 4 | 5 | 6 | 7 | 8 | 9 | 10 | 11 | 12 | 13 | 14 | 15 | 16 | 17 | 18 | 19 | 20
CÔNG TY CỔ PHẦN TƯ VẤN KIỂM ĐỊNH XÂY DỰNG PHÍA NAM
SOUTH CONSTRUCTION INSPECTION CONSULTANT JOINT STOCK COMPANY
|  |  |  | Trụ sở & PTN: Phòng B01-Tòa nhà eTUNNEL | [13 empty] | Văn phòng đại diện: Phòng G01- Tòa nhà PLUG-IN | Văn phòng đại diện: Phòng G01- Tòa nhà PLUG-IN
|  |  |  | L11-L12 Miếu Nổi P.3 Bình Thạnh HCM, Việt Nam | [13 empty] | 223 Điện Biên Phủ P.15 BT HCM, Việt Nam | 223 Điện Biên Phủ P.15 BT HCM, Việt Nam
|  |  |  | ĐT: (84).8. 35 123 171 – Fax: (84).8.35 123 181 | [13 empty] | ĐT: (84).8. 8404415~7 – Fax: (84).8. 8404412 | ĐT: (84).8. 8404415~7 – Fax: (84).8. 8404412
|  |  |  | E-mail: scic@dmc.vn | [13 empty] | Website: http://www.dangminh.vn | Website: http://www.dangminh.vn
HS S/No | [5 empty] | PHIẾU KẾT QUẢ THỬ NGHIỆM TEST REPORT | [10 empty] | LAS-XD-506
Ngày/Date | [5 empty] | Ban Haønh Laàn 01 Soá Baûn 05 | [10 empty] | Trang 1/1
1. Khách hàng/ Customer | Khách hàng/ Customer | [18 empty] | 1 | Khách hàng/ Customer
2. Địa chỉ/ Address | Địa chỉ/ Address | [18 empty] | 2 | Địa chỉ/ Address
3. Công trình/ Project | Công trình/ Project | [18 empty] | 3 | Công trình/ Project
4. Địa chỉ/ Address | Địa chỉ/ Address | [18 empty] | 4 | Địa chỉ/ Address
5. Hạng mục/ Items | [19 empty] | 5 | Hạng mục/ Items
6. Số lượng mẫu/ Quantity | [19 empty] | 6 | Tên mẫu/ Name of sample
7. Phương pháp thử nghiệm/ Test method | [5 empty] | 0 | [13 empty] | 7 | Số lượng mẫu/ Quantity
8. Yêu cầu thử nghiệm/ Test requirement | [19 empty] | 8 | ĐV Cung cấp bê tông/ Concrete supply
9. Ngày nhận mẫu/ Receiving date | [19 empty] | 9 | Ngày nhận mẫu/ Receiving date
10. Kết quả thử nghiệm/ Test result | [19 empty] | 10 | Yêu cầu thử nghiệm/ Test requirement
[20 empty] | 11 | Phương pháp thử nghiệm/ Test method
[20 empty] | 12 | Kết quả thử nghiệm/ Test result |  | mắcsàng | đường3 | đường4 |  | đường2 | đường1
STT | Kích thước |  |  |  | Khối lượng tích lũy |  |  |  |  | Phần trăm khối lượng | [5 empty] | Phần trăm khối lượng | [7 empty] | 0% | 0% | 0% | 0% | 0% | 0.14 | 0%
| mắt sàng, mm |  |  |  | trên sàng, g |  |  |  |  | tích lũy trên sàng, % | [5 empty] | lọt sàng , % | [6 empty] | 25 | 0% | 0% | 0% | 0% | 0% | 0.14 | 100%
1 | 30 |  |  |  | 0 |  |  |  |  | 0 | [5 empty] | 100 | [6 empty] | 20 | 0% | 10% | 5.5% | 0% | 0% | 0.315 | 0%
2 | 25 |  |  |  | 0 |  |  |  |  | 0 | [5 empty] | 100 | [6 empty] | 10 | 40% | 70% | 59.1% | 5% | 0% | 0.315 | 100%
3 | 20 |  |  |  | 275 |  |  |  |  | 5.5 | [5 empty] | 94.5 | [6 empty] | 5 | 90% | 100% | 99.32% | 20% | 5% | 0.63 | 0%
4 | 10 |  |  |  | 2955 |  |  |  |  | 59.1 | [5 empty] | 40.9 | [6 empty] | 5 | 90% | 100% | 99.9% | 75% | 45% | 0.63 | 100%
5 | 5 |  |  |  | 4966 |  |  |  |  | 99.32 | [5 empty] | 0.68 | [6 empty] | <5.0 | [5 empty] | 1.25 | 0%
6 | < 5.0 |  |  |  | 4995 |  |  |  |  | 99.9 | [5 empty] | 0.1 | [9 empty] | 0% |  |  | 1.25 | 100%
7 |  |  |  |  | 5000 |  |  |  |  | 100 | [5 empty] | 0 | [9 empty] | 20% |  |  | 5 | 0%
[15 empty] | 0 | [5 empty] | 0 | 0
[15 empty] | 275 | [5 empty] | 5.5 | 5.5
[15 empty] | 2680 | [5 empty] | 53.6 | 59.1
[15 empty] | 2011 | [5 empty] | 40.22 | 99.32
[15 empty] | 29 | [5 empty] | 0.58 | 99.9
[15 empty] | 5 | [5 empty] | 0.1 | 100
5000
Ký hiệu trên biểu đồ :
|  | Miền tiêu chuẩn |  |  |  |  | : | [7 empty] | Miền 1 : |  | Nhóm hạt to và vừa | [8 empty] | 40% |  |  | 5 | 100%
|  | Đường phân tích cỡ hạt mẫu TN |  |  |  |  | : | [7 empty] | Miền 2 : |  | Nhóm hạt nhỏ
[15 empty] | Miền 3 : |  | Nhóm hạt rất nhỏ | [8 empty] | 60%
|  | Mô đun độ lớn của cát |  |  |  |  | :
TL.TRƯỞNG PHÒNG TN On behalf of Head of Testing Laboratory | [14 empty] | GIÁM ĐỐC Director | [10 empty] | 80%
100%
07.07WP09.R0-From07.07-TEW02.R0
Note on X22: Windows xp sp2 Full: không được nhập số liệu vào đây

## Bui, bun, set
CÔNG TY CỔ PHẦN TƯ VẤN KIỂM ĐỊNH XÂY DỰNG PHÍA NAM
SOUTH CONSTRUCTION INSPECTION CONSULTANT JOINT STOCK COMPANY
| Trụ sở & PTN: Phòng B01-Tòa nhà eTUNNEL |  |  |  | Văn phòng đại diện: Phòng G01- Tòa nhà PLUG-IN | Văn phòng đại diện: Phòng G01- Tòa nhà PLUG-IN
| L11-L12 Miếu Nổi P.3 Bình Thạnh HCM, Việt Nam |  |  |  | 223 Điện Biên Phủ P.15 BT HCM, Việt Nam | 223 Điện Biên Phủ P.15 BT HCM, Việt Nam
| ĐT: (84).8.5 170886 – Fax: (84).8. 5170335 |  |  |  | ĐT: (84).8. 8404415~7 – Fax: (84).8. 8404412 | ĐT: (84).8. 8404415~7 – Fax: (84).8. 8404412
| E-mail: scic@dmc.vn |  |  |  | Website: http://www.dangminh.vn | Website: http://www.dangminh.vn
BAÙO CAÙO THÖÛ NGHIEÄM ÑAÙ | [6 empty] | 100%
1.Teân vaø kyù hieäu maãu |  | 2. Soá löôïng | 3. Ngaøy giao | 4. Ngaøy xong
|  | 5.Thöïc hieän | 6. Kieåm tra | 7. PT. Ñôn vò
8. Phöông phaùp thöû nghieäm : |  | 9. Caùc löu yù khaùc
KEÁT QUAÛ THÖÛ NGHIEÄM
Teân chæ tieâu |  | Phương pháp thử | Keát quaû thöû nghieäm
Trung Bình
1. Khoái löôïng theå tích xoáp |  | TCVN 7572-6
Ø Leøn chaët, kg/m3 |  |  | 1590 | 1590 | 1590
· m, g |  |  | 11140 | 11156
· V, dm3 |  |  | 7 | 7
Ø Khoâng leøn chaët, kg/m3 |  |  | 1400 | 1400 | 1400
· m, g |  |  | 9810 | 9822
· V, dm3 |  |  | 7 | 7
2. Khoái löôïng rieâng, g/cm3 |  | TCVN 7572-4 | 2.677085 | 2.677599 | 2.68
· m1, (KL maãu ở trạng thái SSD) g |  |  | 3018.36 | 3040.36
· m3, (KLMaãu baûo hoøa nöôùc caân trong nöôùc) g |  |  | 1890.88 | 1904.88
3. Tỷ khối ở trạng thái khô, g/cm3 |  | TCVN 7572-4 | 2.649264 | 2.652279 | 2.65
· m1, (KL maãu ở trạng thái SSD) g |  |  | 3018.36 | 3040.36
· m2, (KL maãu baûo hoøa nöôùc caân ngoaøi khoâng khí, g |  |  | 3030.2 | 3051.2
· m3, (KLMaãu baûo hoøa nöôùc caân trong nöôùc) g |  |  | 1890.88 | 1904.88
4. Tỷ khối ở trạng thái bão hoà nước, g/cm3 |  | TCVN 7572-4 | 2.659657 | 2.661735 | 2.66
· m2, (KL maãu baûo hoøa nöôùc caân ngoaøi khoâng khí, g |  |  | 3030.2 | 3051.2
· m3, (KLMaãu baûo hoøa nöôùc caân trong nöôùc) g |  |  | 1890.88 | 1904.88
5. Ñoä huùt nöôùc, % |  | TCVN 7572-4 | 0.392266 | 0.3565367 | 0.4
· B , KL mẫu ở tt SSD, g |  |  | 3018.36 | 3040.36
· A, KL mẫu khô, g |  |  | 3030.2 | 3051.2
6. Ñoä rổng, % |  | TCVN 7572-6
7. Hàm lượng bụi bùn sét , % |  | TCVN 7572-7 | 0.2 | 0.2 | 0.2
· m1, g |  |  | 5010 | 5014
· m2, g |  |  | 5001 | 5003
8. Haøm löôïng seùt mềm yếu, % |  | TCVN 7572-8
· m1, g
· m2, g
9. Haøm löôïng mica, % |  | TCVN 7572-20
· m1, g
· m2, g
Teân chæ tieâu |  | Phương pháp thử | Keát quaû thöû nghieäm
9. Thaønh phaàn côõ haït, mm | Lượng lọt sàng, % | TCVN 7572-2 | Khoái löôïng treân saøng, g | Löôïng soùt treân saøng, % | Löôïng soùt tích luõy treân saøng, %
100 |  |  | 0 | 0
70 |  |  | 0 | 0
40 |  |  | 0 | 0 | 0
30 |  |  | 0 | 0 | 0
20 |  |  | 512 | 19250.61 | 19250.61
10 |  |  | 3043 | 114413.3 | 133663.9
5 |  | 5347 | 1497 | 56285.46 | 189949.3
Nhoû hôn 5,0 |  |  | 295 | 11091.66 | 201041
|  |  | 5347 | 201041
10. Haøm löôïng haït thoi deït, % TCVN 7572-12 |  | Hạt từ 5 - 10 | Hạt từ 10 - 20 | Hạt từ 20 - 40 | TB
|  | 5 | 15 | 16 | 0.6090384
Hàm lượng của cỡ hạt |  | 3051.2 | 3040.36 | 2.652279
· khoái löôïng haït thoi deït, g |  | 12 | 147 | 816
· khoái löôïng kieåm tra, g |  | 253.4 | 1000 | 5015
13. Độ nén dập ở trạng thái khô, % ( TCVN 7572-11) |  | Hạt từ 5 - 10 | Hạt từ 10 - 20 | Hạt từ 20 - 40 | TB
|  | 8 | 9 | 10 | 12.46548
Hàm lượng của cỡ hạt |  | 3040.36 | 114413.3 | 19250.61
· m1, KL mẫu ban đầu, g |  | 3000 | 3000 | 3000
· m2, KL mẫu còn lại, g |  | 2765 | 2719 | 2706
13. Độ nén dập ở trạng thái bão hoà nước, % ( TCVN 7572-11) |  | Hạt từ 5 - 10 | Hạt từ 10 - 20 | Hạt từ 20 - 40 | TB
|  | 11 | 9 | 9 | 12.36419
Hàm lượng của cỡ hạt |  | 3040.36 | 114413.3 | 19250.61
· m1, KL mẫu ban đầu , g |  | 3002 | 3054 | 3019
· m2, KL mẫu còn lại, g |  | 2686 | 2791 | 2760
14. Heä soá meàm hoùa |  | TCVN 7572-11
15. Độ maøi moøn trong maùy Los Angeles.% |  | TCVN 7572-12:06 | 16.98 | 17.1 | 17.04
- Khoái löông thöû ban ñaàu , M |  |  | 5000 | 5000
- Khoái löông sau khi thöû saøng qua saøng 0.17mm , M1 |  | M-M1 X100 M | 4151 | 4145
07.07WP09.R0-From07.07-TEW02.R0