## TONG HOP
CÔNG TY CỔ PHẦN TƯ VẤN KIỂM ĐỊNH XÂY DỰNG PHÍA NAM
SOUTH CONSTRUCTION INSPECTION CONSULTANT JOINT STOCK COMPANY
|  |  | Trụ sở & PTN: Phòng B01-Tòa nhà eTUNNEL | [9 empty] | Văn phòng đại diện: Phòng G01- Tòa nhà PLUG-IN | Văn phòng đại diện: Phòng G01- Tòa nhà PLUG-IN
|  |  | L11-L12 Miếu Nổi P.3 Bình Thạnh HCM, Việt Nam | [9 empty] | 223 Điện Biên Phủ P.15 BT HCM, Việt Nam | 223 Điện Biên Phủ P.15 BT HCM, Việt Nam
|  |  | ĐT: (84).8.5 170886 – Fax: (84).8. 5170335 | [9 empty] | ĐT: (84).8. 8404415~7 – Fax: (84).8. 8404412 | ĐT: (84).8. 8404415~7 – Fax: (84).8. 8404412
|  |  | E-mail: scic@dmc.vn | [9 empty] | Website: http://www.dangminh.vn | Website: http://www.dangminh.vn
HS Số: |  | 1020-03 |  | KẾT QUẢ THỬ NGHIỆM TEST REPORT | [7 empty] | LAS-XD-506
Ngày: |  |  | 2010-10-20 | Ban Haønh Laàn 01 Soá Baûn 08/01 issue-08 Copies | [7 empty] | Trang 1/1
1. Khách hàng/ Customer |  |  |  |  | CÔNG TY CỔ PHẦN BÊ TÔNG LY TÂM THỦ ĐỨC LONG AN
Địa chỉ/ Address |  |  |  |  | Ấp 3, Xã An Thạnh, Huyện Bến Lức, Tỉnh Long An
2. Công trình/ Project |  |  |  |  | NHÀ MÁY CHẾ TẠO ÔNG THÉP
3. Hạng mục/ Item |  |  |  |  | Đá 1x2 Mỏ đá Tân Đông Hiệp
4. Địa chỉ/ Address |  |  |  |  | KCN DỊCH VỤ DẦU KHÍ SOÀI RẠP - TỈNH TIỀN GIANG
5. Phương pháp thử nghiệm/ Test method |  |  |  |  | TCVN 7572 : 2006
6. Yêu cầu thử nghiệm/ Test requirement |  |  |  |  | Các chỉ tiêu cơ lý của đá 1x2
7. Ngày thí nghiệm/ Testing date |  |  |  |  | 16/10/2010 - 20/10/2010
8. Kết quả thử nghiệm/Test result
Stt/No | CHỈ TÊU THỬ NGHIỆM/ Characteristics |  |  |  |  | PHƯƠNG PHÁP THỬ / Test Method |  |  | ĐVT/ Unit |  | KẾT QUẢ THỬ NGHIỆM/ Test result
1 | Khối lượng thể tích xốp lèn chặt/ Compacted bulk density |  |  |  |  | TCVN 7572-6 : 2006 |  |  | kg/m3 |  | 1580
2 | Khối lượng thể tích xốp không lèn chặt /Uncompacted bulk density |  |  |  |  | TCVN 7572-6 : 2006 |  |  | kg/m3 |  | 1410
3 | Khối lượng riêng/Specific gravity |  |  |  |  | TCVN 7572-4 : 2006 |  |  | g/cm3 |  | 2.7
4 | Khối lượng thể tích ở trạng thái khô/ Mass volume in the dry state |  |  |  |  | TCVN 7572-4 : 2006 |  |  | g/cm3 |  | 2.67
5 | KLTT ở trạng thái bão hòa nước khô bề mặt |  |  |  |  | TCVN 7572-4 : 2006 |  |  | g/cm3 |  | 2.68
Volumetric water saturated state
6 | Độ hút nước/Water absorption |  |  |  |  | TCVN 7572-4 : 2006 |  |  | % |  | 0.4
7 | - Hàm lượng chung bụi, bùn, sét /Silt, clay and dust content |  |  |  |  | TCVN 7572-4 : 2006 |  |  | % |  | 0.2
8 | Hàm lượng hạt thoi dẹt/ Concentration of particales shuttle flat |  |  |  |  | TCVN 7572-2 : 2006 |  |  | % |  | 14.916
9 | Độ nén dập trong xi lanh/ Cylinder compression rate |  |  |  |  | TCVN 7572-8 : 2006 |  |  | % |  | 8.185
10 | Thành phần cỡ hạt/Sieve analysis |  |  |  |  | TCVN 7572-2 : 2006 |  |  | - |  | Xem biểu đồ/ See the figue
[7 empty] | Kích thước lổ sàng,Sieve size, mm | K/Lượng tích lũy trên sàng, Remain, % |  |  | LS trên sàng/ Theamount of errors on the sieve% |  | Lượng sót tích
lũy trên sàng,
Acc Remain,%
[7 empty] | 30 | 0 |  |  | 0 |  | 0
[7 empty] | 20 | 1023 |  |  | 20.48458 |  | 20.48458
[7 empty] | 10 | 3166 |  |  | 63.39608 |  | 83.88066
[7 empty] | 5 | 729 |  |  | 14.59752 |  | 98.47817
[7 empty] | < 5,0 | 76 |  |  | 1.521826 |  | 100
NGƯỜI THỰC HIỆN Tested By |  |  |  |  | PT.PHÒNG TN Head of Tesing Laboratory |  |  |  |  | GIÁM ĐỐC Director
Ñaøo Coâng Huaân |  |  |  |  | Nguyễn Văn Hồng Chi |  |  |  |  | Nguyeãn Ñaêng Khoa
Kết quả trên chỉ có giá trị đối với mẫu khách hàng gửi tới ! | [12 empty] | 07.07WP09.R0-From07.07-TEW02.R0
BAÙO CAÙO THÖÛ NGHIEÄM ÑAÙ
[15 empty] | 1.Teân vaø kyù hieäu maãu |  | 2. Soá löôïng | 3. Ngaøy giao | 4. Ngaøy xong
[17 empty] | 5.Thöïc hieän | 6. Kieåm tra | 7. PT. Ñôn vò
[15 empty] | 8. Phöông phaùp thöû nghieäm : |  | 9. Caùc löu yù khaùc
KEÁT QUAÛ THÖÛ NGHIEÄM
[15 empty] | Teân chæ tieâu |  | Phương pháp thử | Keát quaû thöû nghieäm
Trung Bình
[15 empty] | 1. Khoái löôïng theå tích xoáp |  | TCVN 7572-6
[15 empty] | Ø Leøn chaët, kg/m3 |  |  | 1590 | 1590 | 1590
[15 empty] | · m, g |  |  | 11140 | 11156
[15 empty] | · V, dm3 |  |  | 7 | 7
[15 empty] | Ø Khoâng leøn chaët, kg/m3 |  |  | 1400 | 1400 | 1400
[15 empty] | · m, g |  |  | 9810 | 9822
[15 empty] | · V, dm3 |  |  | 7 | 7
[15 empty] | 2. Khoái löôïng rieâng, g/cm3 |  | TCVN 7572-4 | 2.71 | 2.7 | 2.71
[15 empty] | · m1, (KL maãu ở trạng thái SSD) g |  |  | 1006.36 | 1007.98
[15 empty] | · m2, (KL bình + nöôùc) g |  |  | 1436.07 | 1436.07
[15 empty] | · m3, (KL bình + nöôùc + maãu) g |  |  | 2067.88 | 2068.54
[15 empty] | · m4, (KL mẫu khô ) g |  |  | 1002.15 | 1004.05
[15 empty] | 3. Tỷ khối ở trạng thái khô, g/cm3 |  | TCVN 7572-4 | 2.675611 | 2.67383 | 2.67
[15 empty] | 4. Tỷ khối ở trạng thái bão hoà nước, g/cm3 |  | TCVN 7572-4 | 2.69 | 2.68 | 2.69
[15 empty] | 5. Ñoä huùt nöôùc, % |  | TCVN 7572-4 | 0.4 | 0.4 | 0.4
[15 empty] | · B , KL mẫu ở tt SSD, g |  |  | 1006.36 | 1007.98
[15 empty] | · A, KL mẫu khô, g |  |  | 1002.15 | 1004.05
[15 empty] | 6. Ñoä rổng, % |  | TCVN 7572-6
[15 empty] | 7. Hàm lượng bụi bùn sét , % |  | TCVN 7572-7 | 0.2 | 0.2 | 0.2
[15 empty] | · m1, g |  |  | 5010 | 5014
[15 empty] | · m2, g |  |  | 5001 | 5003
[15 empty] | 8. Haøm löôïng seùt mềm yếu, % |  | TCVN 7572-8
· m1, g
· m2, g
[15 empty] | 9. Haøm löôïng mica, % |  | TCVN 7572-20
· m1, g
· m2, g
Trang 1/2
[15 empty] | Teân chæ tieâu |  | Phương pháp thử | Keát quaû thöû nghieäm
[15 empty] | 9. Thaønh phaàn côõ haït, mm | Lượng lọt sàng, % | TCVN 7572-2 | Khoái löôïng treân saøng, g | Löôïng soùt treân saøng, % | Löôïng soùt tích luõy treân saøng, %
[15 empty] | 100 |  |  | 0 | 0
[15 empty] | 70 |  |  | 0 | 0
[15 empty] | 40 |  |  | 0 | 0 | 0
[15 empty] | 30 |  |  | 0 | 0 | 0
[15 empty] | 20 |  |  | 1023 | 20.48458 | 20.48458
[15 empty] | 10 |  |  | 3166 | 63.39608 | 83.88066
[15 empty] | 5 |  |  | 729 | 14.59752 | 98.47817
[15 empty] | Nhoû hôn 5,0 |  |  | 76 | 1.521826 | 100
[18 empty] | tong | 100
[15 empty] | 10. Haøm löôïng haït thoi deït, % TCVN 7572-12 |  | Hạt từ 4,75 - 9,5 | Hạt từ 9,5 - 19 | Hạt từ 19 - 37,5 | TB
[17 empty] | 0 | 15 | 13 | 12.17241
[15 empty] | Hàm lượng của cỡ hạt |  | 14.59752 | 63.39608 | 20.48458
[15 empty] | · khoái löôïng haït thoi deït, g |  |  | 155 | 722
[15 empty] | · khoái löôïng kieåm tra, g |  | 253.4 | 1030 | 5415
[15 empty] | 13. Độ nén dập ở trạng thái khô, % ( TCVN 7572-11) |  | Hạt từ 4,75 - 9,5 | Hạt từ 9,5 - 19 | Hạt từ 19 - 37,5 | TB
[17 empty] | #DIV/0! | #DIV/0! | #DIV/0! | #DIV/0!
[15 empty] | Hàm lượng của cỡ hạt |  | 0 | 0 | 0
· m1, KL mẫu ban đầu, g
· m2, KL mẫu còn lại, g
[15 empty] | 13. Độ nén dập ở trạng thái bão hoà nước, % ( TCVN 7572-11) |  | Hạt từ 4,75 - 9,5 | Hạt từ 9,5 - 19 | Hạt từ 19 - 37,5 | TB
[17 empty] | 0 | 10 | 13 | 9.002603
[15 empty] | Hàm lượng của cỡ hạt |  | 14.59752 | 63.39608 | 20.48458
[15 empty] | · m1, KL mẫu ban đầu , g |  | 505 | 3054 | 3019
[15 empty] | · m2, KL mẫu còn lại, g |  | 505 | 2751 | 2630
[15 empty] | 14. Heä soá meàm hoùa |  | TCVN 7572-11

## 068
QUATEST 3 |  |  |  | Soá :…………………………………
Phòng NV6
BAÙO CAÙO THÖÛ NGHIEÄM ÑAÙ
1.Teân vaø kyù hieäu maãu |  | 2. Soá löôïng | 3. Ngaøy giao | 4. Ngaøy xong
|  | 5.Thöïc hieän | 6. Kieåm tra | 7. PT. Ñôn vò
8. Phöông phaùp thöû nghieäm : |  | 9. Caùc löu yù khaùc
KEÁT QUAÛ THÖÛ NGHIEÄM
Teân chæ tieâu |  | Phương pháp thử | Keát quaû thöû nghieäm
Trung Bình
1. Khoái löôïng theå tích xoáp |  | TCVN 7572-6
Ø Leøn chaët, kg/m3 |  |  | 1570 | 1580 | 1580
· m, g |  |  | 11005 | 11026
· V, dm3 |  |  | 7 | 7
Ø Khoâng leøn chaët, kg/m3 |  |  | 1410 | 1410 | 1410
· m, g |  |  | 9850 | 9866
· V, dm3 |  |  | 7 | 7
2. Khoái löôïng rieâng, g/cm3 |  | TCVN 7572-4 | 2.7 | 2.69 | 2.7
· m1, (KL maãu ở trạng thái SSD) g |  |  | 1004.3 | 1007.98
· m2, (KL bình + nöôùc) g |  |  | 1436.07 | 1437.07
· m3, (KL bình + nöôùc + maãu) g |  |  | 2065.88 | 2068.54
· m4, (KL mẫu khô ) g |  |  | 1000.2 | 1004.05
3. Tỷ khối ở trạng thái khô, g/cm3 |  | TCVN 7572-4 | 2.670832 | 2.666729 | 2.67
4. Tỷ khối ở trạng thái bão hoà nước, g/cm3 |  | TCVN 7572-4 | 2.68 | 2.68 | 2.68
5. Ñoä huùt nöôùc, % |  | TCVN 7572-4 | 0.4 | 0.4 | 0.4
· B , KL mẫu ở tt SSD, g |  |  | 1004.3 | 1007.98
· A, KL mẫu khô, g |  |  | 1000.2 | 1004.05
6. Ñoä rổng, % |  | TCVN 7572-6
7. Hàm lượng bụi bùn sét , % |  | TCVN 7572-7 | 0.2 | 0.2 | 0.2
· m1, g |  |  | 5010 | 5014
· m2, g |  |  | 5001 | 5003
8. Haøm löôïng seùt mềm yếu, % |  | TCVN 7572-8
· m1, g
· m2, g
9. Haøm löôïng mica, % |  | TCVN 7572-20
· m1, g
· m2, g
M01-HDN6-212 SÑ0 (05/07) |  |  |  |  | Trang 1/2
Teân chæ tieâu |  | Phương pháp thử | Keát quaû thöû nghieäm
9. Thaønh phaàn côõ haït, mm | Lượng lọt sàng, % | TCVN 7572-2 | Khoái löôïng treân saøng, g | Löôïng soùt treân saøng, % | Löôïng soùt tích luõy treân saøng, %
100 |  |  | 0 | 0
70 |  |  | 0 | 0
40 |  |  | 0 | 0 | 0
30 |  |  | 0 | 0 | 0
20 |  |  | 1026.4 | 20.5 | 20.5
10 |  |  | 3166 | 63.4 | 83.9
5 |  |  | 729 | 14.6 | 98.5
Nhoû hôn 5,0 |  |  | 76 | 1.5 | 100
|  |  | tong | 100 |  |  | 4997.4
10. Haøm löôïng haït thoi deït, % TCVN 7572-12 |  | Hạt từ 4,75 - 9,5 | Hạt từ 9,5 - 19 | Hạt từ 19 - 37,5 | TB
|  | 0 | 19 | 14 | 14.916 |  |  | 5 | 0
Hàm lượng của cỡ hạt |  | 14.6 | 63.4 | 20.5 |  |  |  | 5 | 100
· khoái löôïng haït thoi deït, g |  | 0 | 197 | 766 |  |  |  | 20 | 0
· khoái löôïng kieåm tra, g |  | 253.4 | 1030 | 5415 |  |  |  | 20 | 100
13. Độ nén dập ở trạng thái khô, % ( TCVN 7572-11) |  | Hạt từ 4,75 - 9,5 | Hạt từ 9,5 - 19 | Hạt từ 19 - 37,5 | TB |  |  | 30 | 0
|  | 8 | 8 | 9 | 8.085 |  |  | 30 | 100
Hàm lượng của cỡ hạt |  | 14.6 | 63.4 | 20.5
· m1, KL mẫu ban đầu, g |  | 2788 | 2800 | 2800
· m2, KL mẫu còn lại, g |  | 2576 | 2566 | 2555
13. Độ nén dập ở trạng thái bão hoà nước, % ( TCVN 7572-11) |  | Hạt từ 4,75 - 9,5 | Hạt từ 9,5 - 19 | Hạt từ 19 - 37,5 | TB
|  | 0 | 10 | 9 | 8.185 | 9
Hàm lượng của cỡ hạt |  | 14.6 | 63.4 | 20.5
· m1, KL mẫu ban đầu , g |  | 505 | 3054 | 3019
· m2, KL mẫu còn lại, g |  | 505 | 2751 | 2750
14. Heä soá meàm hoùa |  | TCVN 7572-11
M01-HDN6-212 SÑ0 (01/06)