## bangtra
1 | 16.53 | Säú âoüc 0,01mm | Læûc âo âæåüc KN | Læûc do chuáøn (kN) | Chè thë âäöng häö (0,01mm)
|  | 0 | 0
2 | 17.02 | 0.4 | 0.2700998 | 0 | 0
3 | 15.98 | 0.5 | 0.2923835 | 5 | 22.1
4 | 18.72 | 0.6 | 0.3146671 | 10 | 44.2
5 | 16.34 | 0.7 | 0.3369507 | 15 | 66.3
6 | 16.29 | 0.8 | 0.3592343 | 20 | 88.5
7 | 15.88 | 0.9 | 0.381518 | 25 | 111.2
8 | 16.13 | 1 | 0.4038016 | 30 | 133.2
9 | 16.72 | 1.1 | 0.4260852 | 35 | 155.4
10 | 16.75 | 1.2 | 0.4483688 | 40 | 178.2
11 | 16.78 | 1.3 | 0.4706525 | 45 | 201.2
12 | 16.81 | 1.4 | 0.4929361 | 50 | 223.6
13 | 16.84 | 1.5 | 0.5152197 | 55 | 245.9
14 | 16.87 | 1.6 | 0.5375033 | 60 | 269.8
15 | 16.9 | 1.7 | 0.559787
16 | 16.93 | 1.8 | 0.5820706
17 | 16.96 | 1.9 | 0.6043542
18 | 16.99 | 2 | 0.6266378
19 | 17.02 | 2.1 | 0.6489215
20 | 17.05 | 2.2 | 0.6712051
21 | 17.08 | 2.3 | 0.6934887
22 | 17.11 | 2.4 | 0.7157724
23 | 17.14 | 2.5 | 0.738056
24 | 17.17 | 2.6 | 0.7603396
25 | 17.2 | 2.7 | 0.7826232
26 | 17.23 | 2.8 | 0.8049069
27 | 17.26 | 2.9 | 0.8271905
28 | 17.29 | 3 | 0.8494741
29 | 17.32 | 3.1 | 0.8717577
30 | 17.35 | 3.2 | 0.8940414
31 | 17.38 | 3.3 | 0.916325
32 | 17.41 | 3.4 | 0.9386086
33 | 17.44 | 3.5 | 0.9608922
34 | 17.47 | 3.6 | 0.9831759
35 | 17.5 | 3.7 | 1.005459
36 | 17.53 | 3.8 | 1.027743
37 | 17.56 | 3.9 | 1.050027
38 | 17.59 | 4 | 1.07231
39 | 17.62 | 4.1 | 1.094594
40 | 17.65 | 4.2 | 1.116878
41 | 17.68 | 4.3 | 1.139161
42 | 17.71 | 4.4 | 1.161445
43 | 17.74 | 4.5 | 1.183728
44 | 17.77 | 4.6 | 1.206012
45 | 17.8 | 4.7 | 1.228296
46 | 17.83 | 4.8 | 1.250579
47 | 17.86 | 4.9 | 1.272863
48 | 17.89 | 5 | 1.295147
49 | 17.92 | 5.1 | 1.31743
50 | 17.95 | 5.2 | 1.339714
51 | 17.98 | 5.3 | 1.361998
52 | 18.01 | 5.4 | 1.384281
53 | 18.04 | 5.5 | 1.406565
54 | 18.07 | 5.6 | 1.428848
55 | 18.1 | 5.7 | 1.451132
56 | 18.13 | 5.8 | 1.473416
A501 | 162.45 | 5.9 | 1.495699
A502 | 152.97 | 6 | 1.517983
A504 | 163.45 | 6.1 | 1.540267
A514 | 150.68 | 6.2 | 1.56255
|  | 6.3 | 1.584834
|  | 6.4 | 1.607117
|  | 6.5 | 1.629401
|  | 6.6 | 1.651685
|  | 6.7 | 1.673968
|  | 6.8 | 1.696252
|  | 6.9 | 1.718536
|  | 7 | 1.740819
|  | 7.1 | 1.763103
|  | 7.2 | 1.785386
|  | 7.3 | 1.80767
|  | 7.4 | 1.829954
|  | 7.5 | 1.852237
|  | 7.6 | 1.874521
|  | 7.7 | 1.896805
|  | 7.8 | 1.919088
|  | 7.9 | 1.941372
|  | 8 | 1.963655
|  | 8.5 | 2.075074
|  | 9 | 2.186492
|  | 9.5 | 2.29791
|  | 10 | 2.409328
|  | 11 | 2.632164
|  | 12 | 2.855
|  | 13 | 3.077837
|  | 14 | 3.300673
|  | 15 | 3.523509
|  | 16 | 3.746345
|  | 17 | 3.969182
|  | 18 | 4.192018
|  | 19 | 4.414854
|  | 20 | 4.637691
|  | 21 | 4.860527
|  | 22 | 5.083363
|  | 23 | 5.306199
|  | 24 | 5.529036
|  | 25 | 5.751872
|  | 26 | 5.974708
|  | 27 | 6.197544
|  | 28 | 6.420381
|  | 29 | 6.643217
|  | 30 | 6.866053
|  | 31 | 7.088889
|  | 32 | 7.311726
|  | 33 | 7.534562
|  | 34 | 7.757398
|  | 35 | 7.980234
|  | 36 | 8.203071
|  | 37 | 8.425907
|  | 38 | 8.648743
|  | 39 | 8.871579
|  | 40 | 9.094416
|  | 41 | 9.317252
|  | 42 | 9.540088
|  | 43 | 9.762925
|  | 44 | 9.985761
|  | 45 | 10.2086
|  | 46 | 10.43143
|  | 47 | 10.65427
|  | 48 | 10.87711
|  | 49 | 11.09994
|  | 50 | 11.32278
|  | 51 | 11.54561
|  | 52 | 11.76845
|  | 53 | 11.99129
|  | 54 | 12.21412
|  | 55 | 12.43696
|  | 56 | 12.6598
|  | 57 | 12.88263
|  | 58 | 13.10547
|  | 59 | 13.3283
|  | 60 | 13.55114
|  | 61 | 13.77398
|  | 62 | 13.99681
|  | 63 | 14.21965
|  | 64 | 14.44249
|  | 65 | 14.66532
|  | 66 | 14.88816
|  | 67 | 15.11099
|  | 68 | 15.33383
|  | 69 | 15.55667
|  | 70 | 15.7795
|  | 71 | 16.00234
|  | 72 | 16.22518
|  | 73 | 16.44801
|  | 74 | 16.67085
|  | 75 | 16.89368
|  | 76 | 17.11652
|  | 77 | 17.33936
|  | 78 | 17.56219
|  | 79 | 17.78503
|  | 80 | 18.00787
|  | 81 | 18.2307
|  | 82 | 18.45354
|  | 83 | 18.67637
|  | 84 | 18.89921
|  | 85 | 19.12205
|  | 86 | 19.34488
|  | 87 | 19.56772
|  | 88 | 19.79056
|  | 89 | 20.01339
|  | 90 | 20.23623
|  | 91 | 20.45906
|  | 92 | 20.6819
|  | 93 | 20.90474
|  | 94 | 21.12757
|  | 95 | 21.35041
|  | 96 | 21.57325
|  | 97 | 21.79608
|  | 98 | 22.01892
|  | 99 | 22.24176
|  | 100 | 22.46459
|  | 101 | 22.68743
|  | 102 | 22.91026
|  | 103 | 23.1331
|  | 104 | 23.35594
|  | 105 | 23.57877
|  | 106 | 23.80161
|  | 107 | 24.02445
|  | 108 | 24.24728
|  | 109 | 24.47012
|  | 110 | 24.69295
|  | 111 | 24.91579
|  | 112 | 25.13863
|  | 113 | 25.36146
|  | 114 | 25.5843
|  | 115 | 25.80714
|  | 116 | 26.02997
|  | 117 | 26.25281
|  | 118 | 26.47564
|  | 119 | 26.69848
|  | 120 | 26.92132
|  | 121 | 27.14415
|  | 122 | 27.36699
|  | 123 | 27.58983
|  | 124 | 27.81266
|  | 125 | 28.0355
|  | 126 | 28.25833
|  | 127 | 28.48117
|  | 128 | 28.70401
|  | 129 | 28.92684
|  | 130 | 29.14968
|  | 131 | 29.37252
|  | 132 | 29.59535
|  | 133 | 29.81819
|  | 134 | 30.04102
|  | 135 | 30.26386
|  | 136 | 30.4867
|  | 137 | 30.70953
|  | 138 | 30.93237
|  | 139 | 31.15521
|  | 140 | 31.37804
|  | 141 | 31.60088
|  | 142 | 31.82371
|  | 143 | 32.04655
|  | 144 | 32.26939
|  | 145 | 32.49222
|  | 146 | 32.71506
|  | 147 | 32.9379
|  | 148 | 33.16073
|  | 149 | 33.38357
|  | 150 | 33.6064
|  | 151 | 33.82924
|  | 152 | 34.05208
|  | 153 | 34.27491
|  | 154 | 34.49775
|  | 155 | 34.72059
|  | 156 | 34.94342
|  | 157 | 35.16626
|  | 158 | 35.38909
|  | 159 | 35.61193
|  | 160 | 35.83477
|  | 161 | 36.0576
|  | 162 | 36.28044
|  | 163 | 36.50328
|  | 164 | 36.72611
|  | 165 | 36.94895
|  | 166 | 37.17178
|  | 167 | 37.39462
|  | 168 | 37.61746
|  | 169 | 37.84029
|  | 170 | 38.06313
|  | 171 | 38.28597
|  | 172 | 38.5088
|  | 173 | 38.73164
|  | 174 | 38.95447
|  | 175 | 39.17731
|  | 176 | 39.40015
|  | 177 | 39.62298
|  | 178 | 39.84582
|  | 179 | 40.06866
|  | 180 | 40.29149
|  | 181 | 40.51433
|  | 182 | 40.73716
|  | 183 | 40.96
|  | 184 | 41.18284
|  | 185 | 41.40567
|  | 186 | 41.62851
|  | 187 | 41.85135
|  | 188 | 42.07418
|  | 189 | 42.29702
|  | 190 | 42.51985
|  | 191 | 42.74269
|  | 192 | 42.96553
|  | 193 | 43.18836
|  | 194 | 43.4112
|  | 195 | 43.63404
|  | 196 | 43.85687
|  | 197 | 44.07971
|  | 198 | 44.30254
|  | 199 | 44.52538
|  | 200 | 44.74822
|  | 201 | 44.97105
|  | 202 | 45.19389
|  | 203 | 45.41673
|  | 204 | 45.63956
|  | 205 | 45.8624
|  | 206 | 46.08523
|  | 207 | 46.30807
|  | 208 | 46.53091
|  | 209 | 46.75374
|  | 210 | 46.97658
|  | 211 | 47.19942
|  | 212 | 47.42225
|  | 213 | 47.64509
|  | 214 | 47.86792
|  | 215 | 48.09076
|  | 216 | 48.3136
|  | 217 | 48.53643
|  | 218 | 48.75927
|  | 219 | 48.98211
|  | 220 | 49.20494
|  | 221 | 49.42778
|  | 222 | 49.65062
|  | 223 | 49.87345
|  | 224 | 50.09629
|  | 225 | 50.31912
|  | 226 | 50.54196
|  | 227 | 50.7648
|  | 228 | 50.98763
|  | 229 | 51.21047
|  | 230 | 51.43331
|  | 231 | 51.65614
|  | 232 | 51.87898
|  | 233 | 52.10181
|  | 234 | 52.32465
|  | 235 | 52.54749
|  | 236 | 52.77032
|  | 237 | 52.99316
|  | 238 | 53.216
|  | 239 | 53.43883
|  | 240 | 53.66167
|  | 241 | 53.8845
|  | 242 | 54.10734
|  | 243 | 54.33018
|  | 244 | 54.55301
|  | 245 | 54.77585
|  | 246 | 54.99869
|  | 247 | 55.22152
|  | 248 | 55.44436
|  | 249 | 55.66719
|  | 250 | 55.89003
|  | 251 | 56.11287
|  | 252 | 56.3357
|  | 253 | 56.55854
|  | 254 | 56.78138
|  | 255 | 57.00421
|  | 256 | 57.22705
|  | 257 | 57.44988
|  | 258 | 57.67272
|  | 259 | 57.89556
|  | 260 | 58.11839
|  | 261 | 58.34123
|  | 262 | 58.56407
|  | 263 | 58.7869
|  | 264 | 59.00974
|  | 265 | 59.23257
|  | 266 | 59.45541
|  | 267 | 59.67825
|  | 268 | 59.90108
|  | 269 | 60.12392
|  | 270 | 60.34676
|  | 271 | 60.56959
|  | 272 | 60.79243
|  | 273 | 61.01526
|  | 274 | 61.2381
|  | 275 | 61.46094
|  | 276 | 61.68377
|  | 277 | 61.90661
|  | 278 | 62.12945
|  | 279 | 62.35228
|  | 280 | 62.57512
|  | 281 | 62.79795
|  | 282 | 63.02079
|  | 283 | 63.24363
|  | 284 | 63.46646
|  | 285 | 63.6893
|  | 286 | 63.91214
|  | 287 | 64.13497
|  | 288 | 64.35781
|  | 289 | 64.58064
|  | 290 | 64.80348
|  | 291 | 65.02632
|  | 292 | 65.24915
|  | 293 | 65.47199
|  | 294 | 65.69483
|  | 295 | 65.91766
|  | 296 | 66.1405
|  | 297 | 66.36333
|  | 298 | 66.58617
|  | 299 | 66.80901
|  | 300 | 67.03184
|  | 301 | 67.25468
|  | 302 | 67.47752
|  | 303 | 67.70035
|  | 304 | 67.92319
|  | 305 | 68.14602
|  | 306 | 68.36886
|  | 307 | 68.5917
|  | 308 | 68.81453
|  | 309 | 69.03737
|  | 310 | 69.26021
|  | 311 | 69.48304
|  | 312 | 69.70588
|  | 313 | 69.92871
|  | 314 | 70.15155
|  | 315 | 70.37439
|  | 316 | 70.59722
|  | 317 | 70.82006
|  | 318 | 71.0429
|  | 319 | 71.26573
|  | 320 | 71.48857
|  | 321 | 71.7114
|  | 322 | 71.93424
|  | 323 | 72.15708
|  | 324 | 72.37991
|  | 325 | 72.60275
|  | 326 | 72.82559
|  | 327 | 73.04842
|  | 328 | 73.27126
|  | 329 | 73.49409
|  | 330 | 73.71693
|  | 331 | 73.93977
|  | 332 | 74.1626
|  | 333 | 74.38544
|  | 334 | 74.60828
|  | 335 | 74.83111
|  | 336 | 75.05395
|  | 337 | 75.27678
|  | 338 | 75.49962
|  | 339 | 75.72246
|  | 340 | 75.94529
|  | 341 | 76.16813
|  | 342 | 76.39097
|  | 343 | 76.6138
|  | 344 | 76.83664
|  | 345 | 77.05947
|  | 346 | 77.28231
|  | 347 | 77.50515
|  | 348 | 77.72798
|  | 349 | 77.95082
|  | 350 | 78.17366
|  | 351 | 78.39649
|  | 352 | 78.61933
|  | 353 | 78.84217
|  | 354 | 79.065
|  | 355 | 79.28784
|  | 356 | 79.51067
|  | 357 | 79.73351
|  | 358 | 79.95635
|  | 359 | 80.17918
|  | 360 | 80.40202
|  | 361 | 80.62486
|  | 362 | 80.84769
|  | 363 | 81.07053
|  | 364 | 81.29336
|  | 365 | 81.5162
|  | 366 | 81.73904
|  | 367 | 81.96187
|  | 368 | 82.18471
|  | 369 | 82.40755
|  | 370 | 82.63038
|  | 371 | 82.85322
|  | 372 | 83.07605
|  | 373 | 83.29889
|  | 374 | 83.52173
|  | 375 | 83.74456
|  | 376 | 83.9674
|  | 377 | 84.19024
|  | 378 | 84.41307
|  | 379 | 84.63591
|  | 380 | 84.85874
|  | 381 | 85.08158
|  | 382 | 85.30442
|  | 383 | 85.52725
|  | 384 | 85.75009
|  | 385 | 85.97293
|  | 386 | 86.19576
|  | 387 | 86.4186
|  | 388 | 86.64143
|  | 389 | 86.86427
|  | 390 | 87.08711
|  | 391 | 87.30994
|  | 392 | 87.53278
|  | 393 | 87.75562
|  | 394 | 87.97845
|  | 395 | 88.20129
|  | 396 | 88.42412
|  | 397 | 88.64696
|  | 398 | 88.8698
|  | 399 | 89.09263
|  | 400 | 89.31547
|  | 401 | 89.53831
|  | 402 | 89.76114
|  | 403 | 89.98398
|  | 404 | 90.20681
|  | 405 | 90.42965
|  | 406 | 90.65249
|  | 407 | 90.87532
|  | 408 | 91.09816
|  | 409 | 91.321
|  | 410 | 91.54383
|  | 411 | 91.76667
|  | 412 | 91.9895
|  | 413 | 92.21234
|  | 414 | 92.43518
|  | 415 | 92.65801
|  | 416 | 92.88085
|  | 417 | 93.10369
|  | 418 | 93.32652
|  | 419 | 93.54936
|  | 420 | 93.77219
|  | 421 | 93.99503
|  | 422 | 94.21787
|  | 423 | 94.4407
|  | 424 | 94.66354
|  | 425 | 94.88638
|  | 426 | 95.10921
|  | 427 | 95.33205
|  | 428 | 95.55488
|  | 429 | 95.77772
|  | 430 | 96.00056
|  | 431 | 96.22339
|  | 432 | 96.44623
|  | 433 | 96.66907
|  | 434 | 96.8919
|  | 435 | 97.11474
|  | 436 | 97.33757
|  | 437 | 97.56041
|  | 438 | 97.78325
|  | 439 | 98.00608
|  | 440 | 98.22892
|  | 441 | 98.45176
|  | 442 | 98.67459
|  | 443 | 98.89743
|  | 444 | 99.12026
|  | 445 | 99.3431
|  | 446 | 99.56594
|  | 447 | 99.78877
|  | 448 | 100.0116
|  | 449 | 100.2344
|  | 450 | 100.4573
|  | 451 | 100.6801
|  | 452 | 100.903
|  | 453 | 101.1258
|  | 454 | 101.3486
|  | 455 | 101.5715
|  | 456 | 101.7943
|  | 457 | 102.0171
|  | 458 | 102.24
|  | 459 | 102.4628
|  | 460 | 102.6856
|  | 461 | 102.9085
|  | 462 | 103.1313
|  | 463 | 103.3542
|  | 464 | 103.577
|  | 465 | 103.7998
|  | 466 | 104.0227
|  | 467 | 104.2455
|  | 468 | 104.4683
|  | 469 | 104.6912
|  | 470 | 104.914
|  | 471 | 105.1368
|  | 472 | 105.3597
|  | 473 | 105.5825
|  | 474 | 105.8054
|  | 475 | 106.0282
|  | 476 | 106.251
|  | 477 | 106.4739
|  | 478 | 106.6967
|  | 479 | 106.9195
|  | 480 | 107.1424
|  | 481 | 107.3652
|  | 482 | 107.588
|  | 483 | 107.8109
|  | 484 | 108.0337
|  | 485 | 108.2566
|  | 486 | 108.4794
|  | 487 | 108.7022
|  | 488 | 108.9251
|  | 489 | 109.1479
|  | 490 | 109.3707
|  | 491 | 109.5936
|  | 492 | 109.8164
|  | 493 | 110.0392
|  | 494 | 110.2621
|  | 495 | 110.4849
|  | 496 | 110.7078
|  | 497 | 110.9306
|  | 498 | 111.1534
|  | 499 | 111.3763
|  | 500 | 111.5991
|  | 501 | 111.8219
|  | 502 | 112.0448
|  | 503 | 112.2676
|  | 504 | 112.4904
|  | 505 | 112.7133
|  | 506 | 112.9361
|  | 507 | 113.1589
|  | 508 | 113.3818
|  | 509 | 113.6046
|  | 510 | 113.8275
|  | 511 | 114.0503
|  | 512 | 114.2731
|  | 513 | 114.496
|  | 514 | 114.7188
|  | 515 | 114.9416
|  | 516 | 115.1645
|  | 517 | 115.3873
|  | 518 | 115.6101
|  | 519 | 115.833
|  | 520 | 116.0558
|  | 521 | 116.2787
|  | 522 | 116.5015
|  | 523 | 116.7243
|  | 524 | 116.9472
|  | 525 | 117.17
|  | 526 | 117.3928
|  | 527 | 117.6157
|  | 528 | 117.8385
|  | 529 | 118.0613
|  | 530 | 118.2842
|  | 531 | 118.507
|  | 532 | 118.7299
|  | 533 | 118.9527
|  | 534 | 119.1755
|  | 535 | 119.3984
|  | 536 | 119.6212
|  | 537 | 119.844
|  | 538 | 120.0669
|  | 539 | 120.2897
|  | 540 | 120.5125
|  | 541 | 120.7354
|  | 542 | 120.9582
|  | 543 | 121.1811
|  | 544 | 121.4039
|  | 545 | 121.6267
|  | 546 | 121.8496
|  | 547 | 122.0724
|  | 548 | 122.2952
|  | 549 | 122.5181
|  | 550 | 122.7409
|  | 551 | 122.9637
|  | 552 | 123.1866
|  | 553 | 123.4094
|  | 554 | 123.6323
|  | 555 | 123.8551
|  | 556 | 124.0779
|  | 557 | 124.3008
|  | 558 | 124.5236
|  | 559 | 124.7464
|  | 560 | 124.9693
|  | 561 | 125.1921
|  | 562 | 125.4149
|  | 563 | 125.6378
|  | 564 | 125.8606
|  | 565 | 126.0835
|  | 566 | 126.3063
|  | 567 | 126.5291
|  | 568 | 126.752
|  | 569 | 126.9748
|  | 570 | 127.1976
|  | 571 | 127.4205
|  | 572 | 127.6433
|  | 573 | 127.8661
|  | 574 | 128.089
|  | 575 | 128.3118
|  | 576 | 128.5347
|  | 577 | 128.7575
|  | 578 | 128.9803
|  | 579 | 129.2032
|  | 580 | 129.426
|  | 581 | 129.6488
|  | 582 | 129.8717
|  | 583 | 130.0945
|  | 584 | 130.3173
|  | 585 | 130.5402
|  | 586 | 130.763
|  | 587 | 130.9858
|  | 588 | 131.2087
|  | 589 | 131.4315
|  | 590 | 131.6544
|  | 591 | 131.8772
|  | 592 | 132.1
|  | 593 | 132.3229
|  | 594 | 132.5457
|  | 595 | 132.7685
|  | 596 | 132.9914
|  | 597 | 133.2142
|  | 598 | 133.437
|  | 599 | 133.6599
|  | 600 | 133.8827
|  | 601 | 134.1056
|  | 602 | 134.3284
|  | 603 | 134.5512
|  | 604 | 134.7741
|  | 605 | 134.9969
|  | 606 | 135.2197
|  | 607 | 135.4426
|  | 608 | 135.6654
|  | 609 | 135.8882
|  | 610 | 136.1111
|  | 611 | 136.3339
|  | 612 | 136.5568
|  | 613 | 136.7796
|  | 614 | 137.0024
|  | 615 | 137.2253
|  | 616 | 137.4481
|  | 617 | 137.6709
|  | 618 | 137.8938
|  | 619 | 138.1166
|  | 620 | 138.3394
|  | 621 | 138.5623
|  | 622 | 138.7851
|  | 623 | 139.008
|  | 624 | 139.2308
|  | 625 | 139.4536
|  | 626 | 139.6765
|  | 627 | 139.8993
|  | 628 | 140.1221
|  | 629 | 140.345
|  | 630 | 140.5678
|  | 631 | 140.7906
|  | 632 | 141.0135
|  | 633 | 141.2363
|  | 634 | 141.4592
|  | 635 | 141.682
|  | 636 | 141.9048
|  | 637 | 142.1277
|  | 638 | 142.3505
|  | 639 | 142.5733
|  | 640 | 142.7962
|  | 641 | 143.019
|  | 642 | 143.2418
|  | 643 | 143.4647
|  | 644 | 143.6875
|  | 645 | 143.9104
|  | 646 | 144.1332
|  | 647 | 144.356
|  | 648 | 144.5789
|  | 649 | 144.8017
|  | 650 | 145.0245
|  | 651 | 145.2474
|  | 652 | 145.4702
|  | 653 | 145.693
|  | 654 | 145.9159
|  | 655 | 146.1387
|  | 656 | 146.3616
|  | 657 | 146.5844
|  | 658 | 146.8072
|  | 659 | 147.0301
|  | 660 | 147.2529
|  | 661 | 147.4757
|  | 662 | 147.6986
|  | 663 | 147.9214
|  | 664 | 148.1442
|  | 665 | 148.3671
|  | 666 | 148.5899
|  | 667 | 148.8128
|  | 668 | 149.0356
|  | 669 | 149.2584
|  | 670 | 149.4813
|  | 671 | 149.7041
|  | 672 | 149.9269
|  | 673 | 150.1498
|  | 674 | 150.3726
|  | 675 | 150.5954
|  | 676 | 150.8183
|  | 677 | 151.0411
|  | 678 | 151.2639
|  | 679 | 151.4868
|  | 680 | 151.7096
|  | 681 | 151.9325
|  | 682 | 152.1553
|  | 683 | 152.3781
|  | 684 | 152.601
|  | 685 | 152.8238
|  | 686 | 153.0466
|  | 687 | 153.2695
|  | 688 | 153.4923
|  | 689 | 153.7151
|  | 690 | 153.938
|  | 691 | 154.1608
|  | 692 | 154.3837
|  | 693 | 154.6065
|  | 694 | 154.8293
|  | 695 | 155.0522
|  | 696 | 155.275
|  | 697 | 155.4978
|  | 698 | 155.7207
|  | 699 | 155.9435
|  | 700 | 156.1663
|  | 701 | 156.3892
|  | 702 | 156.612
|  | 703 | 156.8349
|  | 704 | 157.0577
|  | 705 | 157.2805
|  | 706 | 157.5034
|  | 707 | 157.7262
|  | 708 | 157.949
|  | 709 | 158.1719
|  | 710 | 158.3947
|  | 711 | 158.6175
|  | 712 | 158.8404
|  | 713 | 159.0632
|  | 714 | 159.2861
|  | 715 | 159.5089
|  | 716 | 159.7317
|  | 717 | 159.9546
|  | 718 | 160.1774
|  | 719 | 160.4002
|  | 720 | 160.6231
|  | 721 | 160.8459
|  | 722 | 161.0687
|  | 723 | 161.2916
|  | 724 | 161.5144
|  | 725 | 161.7373
|  | 726 | 161.9601
|  | 727 | 162.1829
|  | 728 | 162.4058
|  | 729 | 162.6286
|  | 730 | 162.8514
|  | 731 | 163.0743
|  | 732 | 163.2971
|  | 733 | 163.5199
|  | 734 | 163.7428
|  | 735 | 163.9656
|  | 736 | 164.1885
|  | 737 | 164.4113
|  | 738 | 164.6341
|  | 739 | 164.857
|  | 740 | 165.0798
|  | 741 | 165.3026
|  | 742 | 165.5255
|  | 743 | 165.7483
|  | 744 | 165.9711
|  | 745 | 166.194
|  | 746 | 166.4168
|  | 747 | 166.6397
|  | 748 | 166.8625
|  | 749 | 167.0853
|  | 750 | 167.3082
|  | 751 | 167.531
|  | 752 | 167.7538
|  | 753 | 167.9767
|  | 754 | 168.1995
|  | 755 | 168.4223
|  | 756 | 168.6452
|  | 757 | 168.868
|  | 758 | 169.0909
|  | 759 | 169.3137
|  | 760 | 169.5365
|  | 761 | 169.7594
|  | 762 | 169.9822
|  | 763 | 170.205
|  | 764 | 170.4279
|  | 765 | 170.6507
|  | 766 | 170.8735
|  | 767 | 171.0964
|  | 768 | 171.3192
|  | 769 | 171.542
|  | 770 | 171.7649
|  | 771 | 171.9877
|  | 772 | 172.2106
|  | 773 | 172.4334
|  | 774 | 172.6562
|  | 775 | 172.8791
|  | 776 | 173.1019
|  | 777 | 173.3247
|  | 778 | 173.5476
|  | 779 | 173.7704
|  | 780 | 173.9932
|  | 781 | 174.2161
|  | 782 | 174.4389
|  | 783 | 174.6618
|  | 784 | 174.8846
|  | 785 | 175.1074
|  | 786 | 175.3303
|  | 787 | 175.5531
|  | 788 | 175.7759
|  | 789 | 175.9988
|  | 790 | 176.2216
|  | 791 | 176.4444
|  | 792 | 176.6673
|  | 793 | 176.8901
|  | 794 | 177.113
|  | 795 | 177.3358
|  | 796 | 177.5586
|  | 797 | 177.7815
|  | 798 | 178.0043
|  | 799 | 178.2271
|  | 800 | 178.45
|  | 801 | 178.6728
|  | 802 | 178.8956
|  | 803 | 179.1185
|  | 804 | 179.3413
|  | 805 | 179.5642
|  | 806 | 179.787
|  | 807 | 180.0098
|  | 808 | 180.2327
|  | 809 | 180.4555
|  | 810 | 180.6783
|  | 811 | 180.9012
|  | 812 | 181.124
|  | 813 | 181.3468
|  | 814 | 181.5697
|  | 815 | 181.7925
|  | 816 | 182.0154
|  | 817 | 182.2382
|  | 818 | 182.461
|  | 819 | 182.6839
|  | 820 | 182.9067
|  | 821 | 183.1295
|  | 822 | 183.3524
|  | 823 | 183.5752
|  | 824 | 183.798
|  | 825 | 184.0209
|  | 826 | 184.2437
|  | 827 | 184.4666
|  | 828 | 184.6894
|  | 829 | 184.9122
|  | 830 | 185.1351
|  | 831 | 185.3579
|  | 832 | 185.5807
|  | 833 | 185.8036
|  | 834 | 186.0264
|  | 835 | 186.2492
|  | 836 | 186.4721
|  | 837 | 186.6949
|  | 838 | 186.9178
|  | 839 | 187.1406
|  | 840 | 187.3634
|  | 841 | 187.5863
|  | 842 | 187.8091
|  | 843 | 188.0319
|  | 844 | 188.2548
|  | 845 | 188.4776
|  | 846 | 188.7004
|  | 847 | 188.9233
|  | 848 | 189.1461
|  | 849 | 189.3689
|  | 850 | 189.5918
|  | 851 | 189.8146
|  | 852 | 190.0375
|  | 853 | 190.2603
|  | 854 | 190.4831
|  | 855 | 190.706
|  | 856 | 190.9288
|  | 857 | 191.1516
|  | 858 | 191.3745
|  | 859 | 191.5973
|  | 860 | 191.8201
|  | 861 | 192.043
|  | 862 | 192.2658
|  | 863 | 192.4887
|  | 864 | 192.7115
|  | 865 | 192.9343
|  | 866 | 193.1572
|  | 867 | 193.38
|  | 868 | 193.6028
|  | 869 | 193.8257
|  | 870 | 194.0485
|  | 871 | 194.2713
|  | 872 | 194.4942
|  | 873 | 194.717
|  | 874 | 194.9399
|  | 875 | 195.1627
|  | 876 | 195.3855
|  | 877 | 195.6084
|  | 878 | 195.8312
|  | 879 | 196.054
|  | 880 | 196.2769
|  | 881 | 196.4997
|  | 882 | 196.7225
|  | 883 | 196.9454
|  | 884 | 197.1682
|  | 885 | 197.3911
|  | 886 | 197.6139
|  | 887 | 197.8367
|  | 888 | 198.0596
|  | 889 | 198.2824
|  | 890 | 198.5052
|  | 891 | 198.7281
|  | 892 | 198.9509
|  | 893 | 199.1737
|  | 894 | 199.3966
|  | 895 | 199.6194
|  | 896 | 199.8423
|  | 897 | 200.0651
|  | 898 | 200.2879
|  | 899 | 200.5108
|  | 900 | 200.7336
|  | 901 | 200.9564
|  | 902 | 201.1793
|  | 903 | 201.4021
|  | 904 | 201.6249
|  | 905 | 201.8478
|  | 906 | 202.0706
|  | 907 | 202.2935
|  | 908 | 202.5163
|  | 909 | 202.7391
|  | 910 | 202.962
|  | 911 | 203.1848
|  | 912 | 203.4076
|  | 913 | 203.6305
|  | 914 | 203.8533
|  | 915 | 204.0761
|  | 916 | 204.299
|  | 917 | 204.5218
|  | 918 | 204.7447
|  | 919 | 204.9675
|  | 920 | 205.1903
|  | 921 | 205.4132
|  | 922 | 205.636
|  | 923 | 205.8588
|  | 924 | 206.0817
|  | 925 | 206.3045
|  | 926 | 206.5273
|  | 927 | 206.7502
|  | 928 | 206.973
|  | 929 | 207.1959
|  | 930 | 207.4187
|  | 931 | 207.6415
|  | 932 | 207.8644
|  | 933 | 208.0872
|  | 934 | 208.31
|  | 935 | 208.5329
|  | 936 | 208.7557
|  | 937 | 208.9785
|  | 938 | 209.2014
|  | 939 | 209.4242
|  | 940 | 209.647
|  | 941 | 209.8699
|  | 942 | 210.0927
|  | 943 | 210.3156
|  | 944 | 210.5384
|  | 945 | 210.7612
|  | 946 | 210.9841
|  | 947 | 211.2069
|  | 948 | 211.4297
|  | 949 | 211.6526
|  | 950 | 211.8754
|  | 951 | 212.0982
|  | 952 | 212.3211
|  | 953 | 212.5439
|  | 954 | 212.7668
|  | 955 | 212.9896
|  | 956 | 213.2124
|  | 957 | 213.4353
|  | 958 | 213.6581
|  | 959 | 213.8809
|  | 960 | 214.1038
|  | 961 | 214.3266
|  | 962 | 214.5494
|  | 963 | 214.7723
|  | 964 | 214.9951
|  | 965 | 215.218
|  | 966 | 215.4408
|  | 967 | 215.6636
|  | 968 | 215.8865
|  | 969 | 216.1093
|  | 970 | 216.3321
|  | 971 | 216.555
|  | 972 | 216.7778
|  | 973 | 217.0006
|  | 974 | 217.2235
|  | 975 | 217.4463
|  | 976 | 217.6692
|  | 977 | 217.892
|  | 978 | 218.1148
|  | 979 | 218.3377
|  | 980 | 218.5605
|  | 981 | 218.7833
|  | 982 | 219.0062
|  | 983 | 219.229
|  | 984 | 219.4518
|  | 985 | 219.6747
|  | 986 | 219.8975
|  | 987 | 220.1204
|  | 988 | 220.3432
|  | 989 | 220.566
|  | 990 | 220.7889
|  | 991 | 221.0117
|  | 992 | 221.2345
|  | 993 | 221.4574
|  | 994 | 221.6802
|  | 995 | 221.903
|  | 996 | 222.1259
|  | 997 | 222.3487
|  | 998 | 222.5716
|  | 999 | 222.7944
|  | 1000 | 223.0172
0.1809653
0.1809653
0.1809653
0.1809653
0.1809653
0.1809653
0.1809653
0.1809653
0.1809653
0.1809653
0.1809653
0.1809653
0.1809653
0.1809653
0.1809653
0.1809653
0.1809653
0.1809653
0.1809653
0.1809653
0.1809653
0.1809653
0.1809653
0.1809653
0.1809653
0.1809653
0.1809653
0.1809653
0.1809653
0.1809653
0.1809653
0.1809653
0.1809653
0.1809653
0.1809653
0.1809653
0.1809653
0.1809653
0.1809653
0.1809653
0.1809653
0.1809653
0.1809653
0.1809653
0.1809653
0.1809653
0.1809653
0.1809653
0.1809653
0.1809653
0.1809653
0.1809653
0.1809653
0.1809653
0.1809653
0.1809653
0.1809653
0.1809653
0.1809653
0.1809653
0.1809653
0.1809653
0.1809653
0.1809653
0.1809653
0.1809653
0.1809653
0.1809653
0.1809653
0.1809653
0.1809653
0.1809653
0.1809653
0.1809653
0.1809653
0.1809653
0.1809653
0.1809653
0.1809653
0.1809653
0.1809653
0.1809653
0.1809653
0.1809653
0.1809653
0.1809653
0.1809653
0.1809653
0.1809653
0.1809653
0.1809653
0.1809653
0.1809653
0.1809653
0.1809653
0.1809653
0.1809653
0.1809653
0.1809653
0.1809653
0.1809653
0.1809653
0.1809653
0.1809653
0.1809653
0.1809653
0.1809653
0.1809653
0.1809653
0.1809653
0.1809653
0.1809653
0.1809653
0.1809653
0.1809653
0.1809653
0.1809653
0.1809653
0.1809653
0.1809653
0.1809653
0.1809653
0.1809653
0.1809653
0.1809653
0.1809653
0.1809653
0.1809653
0.1809653
0.1809653
0.1809653
0.1809653
0.1809653
0.1809653
0.1809653
0.1809653
0.1809653
0.1809653
0.1809653
0.1809653
0.1809653
0.1809653
0.1809653
0.1809653
0.1809653
0.1809653
0.1809653
0.1809653
0.1809653
0.1809653
0.1809653
0.1809653
0.1809653
0.1809653
0.1809653
0.1809653
0.1809653
0.1809653
0.1809653
0.1809653
0.1809653
0.1809653
0.1809653
0.1809653
0.1809653
0.1809653
0.1809653
0.1809653
0.1809653
0.1809653
0.1809653
0.1809653
0.1809653
0.1809653
0.1809653
0.1809653
0.1809653
0.1809653
0.1809653
0.1809653
0.1809653
0.1809653
0.1809653
0.1809653
0.1809653
0.1809653
0.1809653
0.1809653
0.1809653
0.1809653
0.1809653
0.1809653
0.1809653
0.1809653
0.1809653
0.1809653
0.1809653
0.1809653
0.1809653
0.1809653
0.1809653
0.1809653
0.1809653
0.1809653
0.1809653
0.1809653
0.1809653
0.1809653
0.1809653
0.1809653
0.1809653
0.1809653
0.1809653
0.1809653
0.1809653
0.1809653
0.1809653
0.1809653
0.1809653
0.1809653
0.1809653
0.1809653
0.1809653
0.1809653
0.1809653
0.1809653
0.1809653
0.1809653
0.1809653
0.1809653
0.1809653
0.1809653
0.1809653
0.1809653
0.1809653
0.1809653
0.1809653
0.1809653
0.1809653
0.1809653
0.1809653
0.1809653
0.1809653
0.1809653
0.1809653
0.1809653
0.1809653
0.1809653
0.1809653
0.1809653
0.1809653
0.1809653
0.1809653
0.1809653
0.1809653
0.1809653
0.1809653
0.1809653
0.1809653
0.1809653
0.1809653
0.1809653
0.1809653
0.1809653
0.1809653
0.1809653
0.1809653
0.1809653
0.1809653
0.1809653
0.1809653
0.1809653
0.1809653
0.1809653
0.1809653
0.1809653
0.1809653
0.1809653
0.1809653
0.1809653
0.1809653
0.1809653
0.1809653
0.1809653
0.1809653
0.1809653
0.1809653
0.1809653
0.1809653
0.1809653
0.1809653
0.1809653
0.1809653
0.1809653
0.1809653
0.1809653
0.1809653
0.1809653
0.1809653
0.1809653
0.1809653
0.1809653
0.1809653
0.1809653
0.1809653
0.1809653
0.1809653
0.1809653
0.1809653
0.1809653
0.1809653
0.1809653
0.1809653
0.1809653
0.1809653
0.1809653
0.1809653
0.1809653
0.1809653
0.1809653
0.1809653
0.1809653
0.1809653
0.1809653
0.1809653
0.1809653
0.1809653
0.1809653
0.1809653
0.1809653
0.1809653
0.1809653
0.1809653
0.1809653
0.1809653
0.1809653
0.1809653
0.1809653
0.1809653
0.1809653
0.1809653
0.1809653
0.1809653
0.1809653
0.1809653
0.1809653
0.1809653
0.1809653
0.1809653
0.1809653
0.1809653
0.1809653
0.1809653
0.1809653
0.1809653
0.1809653
0.1809653
0.1809653
0.1809653
0.1809653
0.1809653
0.1809653
0.1809653
0.1809653
0.1809653
0.1809653
0.1809653
0.1809653
0.1809653
0.1809653
0.1809653
0.1809653
0.1809653
0.1809653
0.1809653
0.1809653
0.1809653
0.1809653
0.1809653
0.1809653
0.1809653
0.1809653
0.1809653
0.1809653
0.1809653
0.1809653
0.1809653
0.1809653
0.1809653
0.1809653
0.1809653
0.1809653
0.1809653
0.1809653
0.1809653
0.1809653
0.1809653
0.1809653
0.1809653
0.1809653
0.1809653
0.1809653
0.1809653
0.1809653
0.1809653
0.1809653
0.1809653
0.1809653
0.1809653
0.1809653
0.1809653
0.1809653
0.1809653
0.1809653
0.1809653
0.1809653
0.1809653
0.1809653
0.1809653
0.1809653
0.1809653
0.1809653
0.1809653
0.1809653
0.1809653
0.1809653
0.1809653
0.1809653
0.1809653
0.1809653
0.1809653
0.1809653
0.1809653
0.1809653
0.1809653
0.1809653
0.1809653
0.1809653
0.1809653
0.1809653
0.1809653
0.1809653
0.1809653
0.1809653
0.1809653
0.1809653
0.1809653
0.1809653
0.1809653
0.1809653
0.1809653
0.1809653
0.1809653
0.1809653
0.1809653
0.1809653
0.1809653
0.1809653
0.1809653
0.1809653
0.1809653
0.1809653
0.1809653
0.1809653
0.1809653
0.1809653
0.1809653
0.1809653
0.1809653
0.1809653
0.1809653
0.1809653
0.1809653
0.1809653
0.1809653
0.1809653
0.1809653
0.1809653
0.1809653
0.1809653
0.1809653
0.1809653
0.1809653
0.1809653
0.1809653
0.1809653
0.1809653
0.1809653
0.1809653
0.1809653
0.1809653
0.1809653
0.1809653
0.1809653
0.1809653
0.1809653
0.1809653
0.1809653
0.1809653
0.1809653
0.1809653
0.1809653
0.1809653
0.1809653
0.1809653
0.1809653
0.1809653
0.1809653
0.1809653
0.1809653
0.1809653
0.1809653
0.1809653
0.1809653
0.1809653
0.1809653
0.1809653
0.1809653
0.1809653
0.1809653
0.1809653
0.1809653
0.1809653
0.1809653
0.1809653
0.1809653
0.1809653
0.1809653
0.1809653
0.1809653
0.1809653
0.1809653
0.1809653
0.1809653
0.1809653
0.1809653
0.1809653
0.1809653
0.1809653
0.1809653
0.1809653
0.1809653
0.1809653
0.1809653
0.1809653
0.1809653
0.1809653
0.1809653
0.1809653
0.1809653
0.1809653
0.1809653
0.1809653
0.1809653
0.1809653
0.1809653
0.1809653
0.1809653
0.1809653
0.1809653
0.1809653
0.1809653
0.1809653
0.1809653
0.1809653
0.1809653
0.1809653
0.1809653
0.1809653
0.1809653
0.1809653
0.1809653
0.1809653
0.1809653
0.1809653
0.1809653
0.1809653
0.1809653
0.1809653
0.1809653
0.1809653
0.1809653
0.1809653
0.1809653
0.1809653
0.1809653
0.1809653
0.1809653
0.1809653
0.1809653
0.1809653
0.1809653
0.1809653
0.1809653
0.1809653
0.1809653
0.1809653
0.1809653
0.1809653
0.1809653
0.1809653
0.1809653
0.1809653
0.1809653
0.1809653
0.1809653
0.1809653
0.1809653
0.1809653
0.1809653
0.1809653
0.1809653
0.1809653
0.1809653
0.1809653
0.1809653
0.1809653
0.1809653
0.1809653
0.1809653
0.1809653
0.1809653
0.1809653
0.1809653
0.1809653
0.1809653
0.1809653
0.1809653
0.1809653
0.1809653
0.1809653
0.1809653
0.1809653
0.1809653
0.1809653
0.1809653
0.1809653
0.1809653
0.1809653
0.1809653
0.1809653
0.1809653
0.1809653
0.1809653
0.1809653
0.1809653
0.1809653
0.1809653
0.1809653
0.1809653
0.1809653
0.1809653
0.1809653
0.1809653
0.1809653
0.1809653
0.1809653
0.1809653
0.1809653
0.1809653
0.1809653
0.1809653
0.1809653
0.1809653
0.1809653
0.1809653
0.1809653
0.1809653
0.1809653
0.1809653
0.1809653
0.1809653
0.1809653
0.1809653
0.1809653
0.1809653
0.1809653
0.1809653
0.1809653
0.1809653
0.1809653
0.1809653
0.1809653
0.1809653
0.1809653
0.1809653
0.1809653
0.1809653
0.1809653
0.1809653
0.1809653
0.1809653
0.1809653
0.1809653
0.1809653
0.1809653
0.1809653
0.1809653
0.1809653
0.1809653
0.1809653
0.1809653
0.1809653
0.1809653
0.1809653
0.1809653
0.1809653
0.1809653
0.1809653
0.1809653
0.1809653
0.1809653
0.1809653
0.1809653
0.1809653
0.1809653
0.1809653
0.1809653
0.1809653
0.1809653
0.1809653
0.1809653
0.1809653
0.1809653
0.1809653
0.1809653
0.1809653
0.1809653
0.1809653
0.1809653
0.1809653
0.1809653
0.1809653
0.1809653
0.1809653
0.1809653
0.1809653
0.1809653
0.1809653
0.1809653
0.1809653
0.1809653
0.1809653
0.1809653
0.1809653
0.1809653
0.1809653
0.1809653
0.1809653

## baocao
CÔNG TY CỔ PHẦN TƯ VẤN KIỂM ĐỊNH XÂY DỰNG PHÍA NAM
SOUTH CONSTRUCTION INSPECTION CONSULTANT JOINT STOCK COMPANY
|  | Trụ sở & PTN: Phòng B01-Tòa nhà eTUNNEL | [5 empty] | Văn phòng đại diện: Phòng G01- Tòa nhà PLUG-IN
|  | L11-L12 Miếu Nổi P.3 Bình Thạnh HCM, Việt Nam | [5 empty] | 223 Điện Biên Phủ P.15 BT HCM, Việt Nam
|  | ĐT: (84).8.5 170886~7 – Fax: (84).8. 5170335 | [5 empty] | ĐT: (84).8. 8404415~7 – Fax: (84).8. 8404412
|  | E-mail: scic@dmc.vn | [5 empty] | Website: http://www.dangminh.vn
Số (Ref.No): |  |  | PHIẾU KẾT QUẢ THỬ NGHIỆM TEST REPORT |  |  |  | LAS-XD-506
090218-07
Ngày (Date): |  | 2009-02-18 | Ban Haønh Laàn 01 Soá Baûn 04/Issued 01 times the number of 04 |  |  |  | Trang/ Page 1/6
1 | Khách hàng/ Customer |  | Lieân danh SM - SC
2 | Địa chỉ/Address
3 | Công trình/ Project |  | Baõi chöùa Container roång soá 3
4 | Địa chỉ công trình/ Location |  | Ñöôøng Leâ Phuïng Hieåu - Quaän 2 - TPHCM
5 | Hạng mục/ Items |  | Moùng CPÑD 0x4
6 | Lớp/ Layer |  | Lôùp treân
7 | Vị trí/ Position |  | Loâ soá 5 -:-8 | [5 empty] | Töø vò trí 1 ñeán vò trí 20 / Form Position 1 to 20
8 | Tiêu chuẩn / Test method
9 | Yêu cầu thí nghiệm/ Test requirement
10 | Ngày thí nghiệm/ Testing date |  | 14-:-18/02/2009
11 | Kết quả/ Test Result
BAÛNG TOÅNG HÔÏP CAÙC CHÆ TIEÂU CÔ LYÙ CAÁP PHOÁI ÑAÙ DAÊM 0x4
STT | Caùc chæ tieâu thí nghieäm |  | Phöông phaùp thí nghieäm | Keát quaû thí nghieäm |  | Ghi chuù
1 | Phaân tích thaønh phaàn haït |  | AASHTO T27 - 99 |  |  | Xem phuï luïc 1
2 | Thí nghieäm ñaàm neùn tieâu chuaån |  | 22TCN 333-06 |  |  | Xem phuï luïc 2
| Dung troïng khoâ cöïc ñaïi (g/cm3) |  | - | 2.223202 |  | -
| Ñoä aåm toái öu (%) |  | - | 6.56964 |  | -
3 | Thí nghieäm CBR |  | 22TCN 332-06 |  |  | Xem phuïc luïc 3
| CBR taïi K= 98 % gmax |  | - | 113 |  | -
4 | Khoái löôïng rieâng cuûa ñaù |  | TCVN 7572:2006 | 2.697223 |  | Xem phuïc luïc 4
5 | Haøm löôïng chung buïi buøn seùt |  | TCVN 7572:2006 | 1.42 |  | -
6 | Haøm löôïng haït thoi deït |  | TCVN 7572:2006 | 7.26879 |  | -
NGƯỜI THỰC HIỆN |  |  | PT PHÒNG TN |  | GIÁM ĐỐC
Test By |  |  | For Head of Testing Laboratory |  | Director
|  |  | NGUYỂN NGỌC GIANG |  | NGUYỄN VĂN HỒNG CHI
Các kết quả thử nghiệm ghi trong phiếu này chỉ có giá trị đối với mẫu do khách hàng chỉ định. | [7 empty] | 07.07WP09.R0-From07.07-REP04.R0
Test result are valided for namely and position assigned by customer only

## TPHAT
CÔNG TY CỔ PHẦN TƯ VẤN KIỂM ĐỊNH XÂY DỰNG PHÍA NAM
SOUTH CONSTRUCTION INSPECTION CONSULTANT JOINT STOCK COMPANY
| Trụ sở & PTN: Phòng B01-Tòa nhà eTUNNEL | [7 empty] | Văn phòng đại diện: Phòng G01- Tòa nhà PLUG-IN
| L11-L12 Miếu Nổi P.3 Bình Thạnh HCM, Việt Nam | [7 empty] | 224 Điện Biên Phủ P.15 BT HCM, Việt Nam
| ĐT: (84).8.5 170886~7 – Fax: (84).8. 5170335 | [7 empty] | ĐT: (84).8. 8404415~7 – Fax: (84).8. 8404413
| E-mail: scic@dmc.vn | [7 empty] | Website: http://www.dangminh.vn
|  | PHUÏ LUÏC 1: KEÁT QUAÛ THÍ NGHIEÄM | [5 empty] | Trang: 2/6
Kích thöôùc maét saøng (inch) | Kích thöôùc maét saøng (mm) |  | Löôïng maãu soùt treân töøng saøng (g) | %Löôïng soùt tích luõy treân saøng (%) |  | % Löôïng loït saøng tích luõy (g) |  | Ñöôøng bao theo 22 TCN334-06 |  | 0 | 10000 | 100 | 50 | 100 | 100 | 50 | 1.69897 |  | 50
[10 empty] | 0 | 10000 | 100 | 1.574031 | 95 | 100 | 37.5 | 1.574031 |  | 37.5
2" | 50 |  | 349 | 3.49 |  | 96.51 |  | 100 |  | 1350 | 8650 | 86.5 | 1.278754 | 58 | 78 | 25 | 1.39794 |  | 19
1 1/2" | 37.5 |  | 368 | 3.68 |  | 96.32 |  | 95-100 |  | 2020 | 6630 | 66.3 | 0.9777236 | 39 | 59 | 19 | 1.278754 |  | 9.5
3/4" | 19 |  | 3164 | 31.64 |  | 68.36 |  | 58-78 |  | 2110 | 4520 | 45.2 | 0.6766936 | 24 | 39 | 9.5 | 0.9777236 |  | 4.75
3/8" | 9.5 |  | 4827 | 48.27 |  | 51.73 |  | 39-59 |  | 1260 | 3260 | 32.6 | 0.372912 | 15 | 30 | 4.75 | 0.6766936 |  | 2.36
No.4 | 4.75 |  | 6802 | 68.02 |  | 31.98 |  | 24-39 |  | 1300 | 1960 | 19.6 | -0.3716111 | 7 | 19 | 2.36 | 0.372912 |  | 0.425
No.10 | 2.36 |  | 7897 | 78.97 |  | 21.03 |  | 15-30 |  | 750 | 1210 | 12.1 | -1.124939 | 2 | 12 | 0.425 | -0.3716111 |  | 0.075
No.40 | 0.425 |  | 9124 | 91.24 |  | 8.76 |  | 7-19 |  | 890 | 320 | 3.2 |  |  |  | 0.075 | -1.124939
No.200 | 0.075 |  | 9408 | 94.08 |  | 5.92 |  | 2-12 |  | 320 | 0 | 0
< No.200 | < 0,075 |  | 9997 | 99.97 |  | 0.03 |  | 0 |  | 50 | 50 | 1.574031 | 1.574031 | 1.278754 | 1.278754 | 0.9777236 | 0.9777236 | 0.6766936 | 0.6766936 | 0.372912 | 0.372912 | -0.037 | -0.037 | -1.12 | -1.12
Khoái löôïng maãu sau phaân tích (g) |  |  | 9997 | [6 empty] | 0 | 100 | 100 | 0 | 0 | 100 | 100 | 0 | 0 | 100 | 100 | 0 | 0 | 100 | 100 | 0
Khoái löôïng maãu phaân tích (g) |  |  | 10000 | [6 empty] | 50 | 1.574031 | 1.278754 | 0.9777236 | 0.6766936 | 0.372912 | -0.3716111 | -1.12
Sai leäch (g) |  |  | 3
[11 empty] | -1.124939 | 100
[11 empty] | -1.124939 | 0
[11 empty] | -0.3716111 | 100
[11 empty] | -0.3716111 | 0
[11 empty] | 0.372912 | 100
[11 empty] | 0.6766936 | 100
[11 empty] | 0.6766936 | 0
[11 empty] | 0.9777236 | 100
[11 empty] | 0.9777236 | 0
[11 empty] | 1.278754 | 100
[11 empty] | 1.278754 | 0
[11 empty] | 1.574031 | 100
[11 empty] | 1.574031 | 0
0.075 |  |  | 0.425 |  | 2.36 | 4.75 | 9.5 | 19 | 37,5 |  | 1.69897 | 100
[11 empty] | 1.69897 | 0

## DAM-NEN
CÔNG TY CỔ PHẦN TƯ VẤN KIỂM ĐỊNH XÂY DỰNG PHÍA NAM
SOUTH CONSTRUCTION INSPECTION CONSULTANT JOINT STOCK COMPANY
|  | Trụ sở & PTN: Phòng B01-Tòa nhà eTUNNEL | [5 empty] | Văn phòng đại diện: Phòng G01- Tòa nhà PLUG-IN
|  | L11-L12 Miếu Nổi P.3 Bình Thạnh HCM, Việt Nam | [5 empty] | 223 Điện Biên Phủ P.15 BT HCM, Việt Nam
|  | ĐT: (84).8.5 170886~7 – Fax: (84).8. 5170335 | [5 empty] | ĐT: (84).8. 8404415~7 – Fax: (84).8. 8404412
|  | E-mail: scic@dmc.vn | [5 empty] | Website: http://www.dangminh.vn
|  | PHUÏ LUÏC 2: KEÁT QUAÛ THÍ NGHIEÄM |  |  |  |  | Trang: 3/6
CAÙC THOÂNG SOÁ THÍ NGHIEÄM
1. Coái PROCTOR caûi tieán theå tích : |  |  | 2122 | cm3 | 4. Chieàu cao buùa rôi : |  | 45.7 | cm
2. Chaøy ñaàm troïng löôïng : |  |  | 4.54 | kg | 5. Troïng löôïng khuoân : |  | 7236 | g
3. Soá chaøy ñaàm treân 1 lôùp : |  |  | 56 | chaøy/lôùp | 6. Soá lôùp ñaàm : |  | 5 | lôùp |  |  | Tè troüng:
KEÁT QUAÛ THÖÛ NGHIEÄM
STT | KL CPÑD aåm + khuoân (g) | Khoái löôïng CPÑD aåm (g) | KL hoäp (g) | KL CPÑD aåm + hoäp (g) | KL CPÑD khoâ + hoäp (g) | Ñoä aåm (%) | Dung troïng öôùt (g/cm3) | Dung troïng khoâ (g/cm3) | Dung troïng khoâ (g/cm3) | Ñoä aåm (%)
1 | 11757.24 | 4521.241422 | 26.43 | 201.472758 | 196.49 | 2.93 | 2.130651 | 2.07 | 1.446 | 25.7
2 | 11975.2 | 4739.196286 | 25.84 | 212.42981 | 203.46 | 5.05 | 2.233363 | 2.126 | 1.502 | 27.82
3 | 12082.68 | 4846.679 | 25.45 | 214.035818 | 202.31 | 6.63 | 2.2840146 | 2.142 | 1.518 | 29.4
4 | 12114.47 | 4878.471 | 25.66 | 200.071874 | 186.72 | 8.29 | 2.2989967 | 2.123 | 1.499 | 31.06 |  |  |  | 1.492604
5 | 12112.78 | 4876.779 | 26.45 | 210.961316 | 195.37 | 9.23 | 2.2981992 | 2.104 | 1.48 | 32 |  |  |  | 1.54868224
Caùc thoâng soá haït coù D > 19mm | [8 empty] | Nhaäp gcmax hieän taïi = |  | 1.576 | Heä soá thay ñoåi |  | 1.56953104
- Tyû leä haït (%) : |  |  | 19.76 | [5 empty] | Ñoä aåm toát nhaát |  | 30.37 | -0.624 |  | 1.54
- Tyû troïng khoái (g/cm3) : |  |  | 2.64 | [5 empty] | gcmax tính ñöôïc = |  | 2.2 | 22.77
- Ñoä aåm (%) : |  |  | 0.46 | [5 empty] | Ñoä aåm toát nhaát |  | 7.6
Keát quaû chöa hieäu chuaån
- Ñoä aåm toát nhaát (%) : |  |  | 6.6 | [5 empty] | 30.30913 | 1.90486715 |  |  | 6.6 | 2.14
- Dung troïng khoâ lôùùn nhaát (g/cm3) : |  |  | 2.14 | [9 empty] | 0 | 2.14
Keát quaû hieäu chuaån
- Ñoä aåm toát nhaát (%) : |  |  | 6.56964 | [5 empty] | y = -0,0136x2 + 0,8262x - 10,972 |  |  |  | 6.6 | 2.14
- Dung troïng khoâ lôùùn nhaát (g/cm3) : |  |  | 2.223202 | [5 empty] | a= | -0.0165 |  |  | 6.6 | 0
Ñoä aåm (%)
Dung troïng khoâ (g/cm3)
BIEÅU ÑOÀ QUAN HEÄ GIÖÕA DUNG TROÏNG KHOÂ VAØ ÑOÄ AÅM

## CBR-1
CÔNG TY CỔ PHẦN TƯ VẤN KIỂM ĐỊNH XÂY DỰNG PHÍA NAM
SOUTH CONSTRUCTION INSPECTION CONSULTANT JOINT STOCK COMPANY
| Trụ sở & PTN: Phòng B01-Tòa nhà eTUNNEL | [9 empty] | Văn phòng đại diện: Phòng G01- Tòa nhà PLUG-IN
| L11-L12 Miếu Nổi P.3 Bình Thạnh HCM, Việt Nam | [9 empty] | 223 Điện Biên Phủ P.15 BT HCM, Việt Nam
| ĐT: (84).8.5 170886~7 – Fax: (84).8. 5170335 | [9 empty] | ĐT: (84).8. 8404415~7 – Fax: (84).8. 8404412
| E-mail: scic@dmc.vn | [9 empty] | Website: http://www.dangminh.vn
|  | PHUÏ LUÏC 3: KEÁT QUAÛ THÍ NGHIEÄM | [7 empty] | Trang: 4/6
Phoøng TN: | Hieän Tröôøng : |  | Ngaâm öôùt: |  | Khoâng ngaâm: |  | Ñeå raùo nöôùc: |  |  | Khoângraùo nöôùc:
Ñieàu kieän maãu |  |  | Soá lôùp ñaàm |  | Soá chaøy ñaàm: CI 10 chaøy; CII30 chaøy; CIII 65 chaøy moãi lôùp: |  | Kh. löôïng chaøy (kg) |  | 4.5 | Ch.cao rôi(inch.): 18
Khoâng xaùo troän: | Coù xaùo troän: |  | 5 |  |  |  | Ch. cao maãu(cm): |  |  | Theå tích maãu(cm³):
Khuoân soá: | Ñ.kính khuoân(cm): |  | 15.22 | Ch.cao khuoân(cm): |  | 18.82 | 12.46 |  |  | 2266.931
Voøng löïc soá:A1401 | Heä soá voøng löïc(LB): |  |  | Khaû naêng cuûa voøng luïc: 50KN |  |  |  | GIA TROÏNG |  | -Khi ngaâm: | 10Lbs
COÂNG THÖÙC : | Taûi troïng toång= aùp löïc taùc duïng suy ra töø soá ñoïc treân voøng öùng bieán | [8 empty] | -Khi th.nhaäp: | 10 Lbs
| AÙp löïc taùc duïng = Taûi troïng toång x 100 / Thieát dieän chaøy xuyeân (19,35 cm2) | [6 empty] | HEÄ SOÁ QUY ÑOÅI
| CBR (%) | taïi 2,54 mm = Aùp löïc taùc duïng x100/69 | [6 empty] | 1 inch = | 25.4 mm
|  | taïi 5,08 mm = Aùp löïc taùc duïng x100/103 | [6 empty] | 1Lb = | 0,4536 Kg
Noäi dung |  |  |  | Ñôn vò |  | Coái I |  | Coái II |  |  | Coái III
Soá lôùp ñaàm |  |  |  | lôùp |  | 5 |  | 5 |  |  | 5
Soá chaøy treân moãi lôùp |  |  |  | chaøy |  | 10 |  | 30 |  |  | 65
Theå tích coái |  |  |  | cm3 |  | 2267.08 |  | 2267.08 |  |  | 2267.08
Troïng löôïng coái |  |  |  | Kg |  | 7608 |  | 7606 |  |  | 7605 | Ñoä aåm toái öu | #REF!
Tröôùc khi ngaâm | [11 empty] | dung trong cöïc ñaïi | #REF!
Troïng löôïng VL + coái tröôùc khi ngaâm |  |  |  | Kg |  | 11973 |  | 12521 |  |  | 13021 | % so vôùi dung troïng max | #REF! | #REF! | #REF!
Troïng löôïng vaät lieäu tröôùc khi ngaâm |  |  |  | Kg |  | 4365 |  | 4915 |  |  | 5416 |  | 10 chaøy | 30 chaøy | 65 chaøy
Kyù hieäu hoäp | [5 empty] | A504 |  | A512 |  |  | A506
Troïng löôïng hoäp + maãu öôùt (g) |  |  |  | g |  | 582.62 |  | 593.71 |  |  | 568.28
Troïng löôïng hoäp + maãu khoâ (g) |  |  |  | g |  | 556.338 |  | 566.6927 |  |  | 543.2155
Troïng löôïng hoäp (g) |  |  |  | g |  | 152 |  | 163.45 |  |  | 163.45
Ñoä aåm (%) |  |  |  | % |  | 6.5 |  | 6.7 |  |  | 6.6
Dung troïng öôùt (g/cm3) |  |  |  | g/cm3 |  | 1.925384 |  | 2.167987 |  |  | 2.388976
Dung troïng khoâ (g/cm3) |  |  |  | g/cm3 |  | 1.807872 |  | 2.031853 |  |  | 2.241066
Sau khi ngaâm
Thôøi gian ngaâm baõo hoøa |  |  |  | giôø |  | 96 |  | 96 |  |  | 96
Ngaøy ngaâm |  | Giôø |  | - |  | - |  | - |  |  | -
14/02/2009 |  | 8:15: AM |  | 1/100 mm |  | 163 |  | 228 |  |  | 182
15/02/2009 |  | 7:45: AM |  | 1/100 mm |  | 166 |  | 232 |  |  | 187
16/02/2009 |  | 11:00: AM |  | 1/100 mm |  | 166 |  | 232 |  |  | 188
17/02/2009 |  | 13:45 PM |  | 1/100 mm |  | 166 |  | 232 |  |  | 188
18/02/2009 |  | 11:30 |  | 1/100 mm |  | 166 |  | 232 |  |  | 188
Ñoä tröông nôû |  |  |  | % |  | 0.02407705 |  | 0.03210273 |  |  | 0.04815409
x
x
x
x
x

## CBR-2
CÔNG TY CỔ PHẦN TƯ VẤN KIỂM ĐỊNH XÂY DỰNG PHÍA NAM
SOUTH CONSTRUCTION INSPECTION CONSULTANT JOINT STOCK COMPANY
|  | Trụ sở & PTN: Phòng B01-Tòa nhà eTUNNEL | [10 empty] | Văn phòng đại diện: Phòng G01- Tòa nhà PLUG-IN
|  | L11-L12 Miếu Nổi P.3 Bình Thạnh HCM, Việt Nam | [10 empty] | 223 Điện Biên Phủ P.15 BT HCM, Việt Nam
|  | ĐT: (84).8.5 170886~7 – Fax: (84).8. 5170335 | [10 empty] | ĐT: (84).8. 8404415~7 – Fax: (84).8. 8404412
|  | E-mail: scic@dmc.vn | [10 empty] | Website: http://www.dangminh.vn
|  |  | PHUÏ LUÏC 3: KEÁT QUAÛ THÍ NGHIEÄM | [7 empty] | Trang: 5/6
Ñoä luùn |  | 10 chaøy |  |  |  | 30 chaøy |  |  |  | 65 chaøy |  |  |  |  | 2.79 | 0.0871875 | 0.98 | 2.00704 | 30 | 2.00704
(inch-s) | (mm) | Soá ñoïc | AÙp löïc taùc duïng | AÙp löïc hieäu chænh | CBR | Soá ñoïc | AÙp löïc taùc duïng | AÙp löïc hieäu chænh | CBR | Soá ñoïc | AÙp löïc taùc duïng | AÙp löïc hieäu chænh | CBR | [5 empty] | 40 | 2.00704
|  | Vaïch | (daN/cm2) | (psi) | (%) | Vaïch | (daN/cm2) | (psi) | (%) | Vaïch | (daN/cm2) | (psi) | (%) | [5 empty] | 50 | 2.00704
0 | 0 | 0 | 0 |  |  | 0 | 0 |  |  | 0 | 0 |  |  | 19.625 | 0 | 0
0.025 | 0.635 | 7 | 8.996481 |  |  | 14 | 17.05774 |  |  | 20 | 23.96739 |  |  |  | 0.635 | 0.12
0.05 | 1.27 | 19 | 22.81578 |  |  | 29 | 34.33187 |  |  | 39 | 45.84796 |  |  |  | 1.27 | 0.29
0.075 | 1.905 | 32 | 37.7867 |  |  | 43 | 50.45439 |  |  | 54 | 63.12208 |  |  |  | 1.905 | 0.37
0.1 | 2.54 | 39 | 45.84796 |  | 66.44631 | 61 | 71.18334 |  | 103.1643 | 73 | 85.00265 |  | 123.1922 |  | 2.54 | 0.42
0.15 | 3.81 | 52 | 60.81887 |  |  | 79 | 91.9123 |  |  | 95 | 110.338 |  |  |  | 3.81 | 0.69
0.2 | 5.08 | 64 | 74.63817 |  | 72.46424 | 98 | 113.7929 |  | 110.4785 | 114 | 132.2186 |  | 128.3676 |  | 5.08 | 1.12
0.3 | 7.62 | 79 | 91.9123 |  |  | 112 | 129.9154 |  |  | 134 | 155.2508 |  |  |  | 6.35 | 1.34
0.4 | 10.16 | 88 | 102.2768 |  |  | 125 | 144.8863 |  |  | 146 | 169.0701 |  |  |  | 7.62 | 2.36
[15 empty] | 0 | 0
[15 empty] | 1.807872 | 72.46424
[15 empty] | 2.031853 | 110.4785
[15 empty] | 2.241066 | 128.3676
[15 empty] | 1.9456 | 0
[15 empty] | 1.9456 | 10
[15 empty] | 1.9456 | 30
[15 empty] | 2.0972 | 70
[15 empty] | 2.0972 | 100
[15 empty] | 2.0972 | 150
* Nhaän xeùt :
| Dung troïng khoâ taïi K = |  |  | 98% | = | 2.0972 |  | CBR taïi K= 98% = |  |  | 113 | (%)
Ñöôøng soá 3: 65 chaøy
K=98%
2
1
Ñöôøng soá 2: 30 chaøy
Ñöôøng soá 1: 10 chaõy
chaøy
3

## phu luc 4
CÔNG TY CỔ PHẦN TƯ VẤN KIỂM ĐỊNH XÂY DỰNG PHÍA NAM
SOUTH CONSTRUCTION INSPECTION CONSULTANT JOINT STOCK COMPANY
|  | Trụ sở & PTN: Phòng B01-Tòa nhà eTUNNEL | [7 empty] | Văn phòng đại diện: Phòng G01- Tòa nhà PLUG-IN
|  | L11-L12 Miếu Nổi P.3 Bình Thạnh HCM, Việt Nam | [7 empty] | 223 Điện Biên Phủ P.15 BT HCM, Việt Nam
|  | ĐT: (84).8.5 170886~7 – Fax: (84).8. 5170335 | [7 empty] | ĐT: (84).8. 8404415~7 – Fax: (84).8. 8404412
|  | E-mail: scic@dmc.vn | [7 empty] | Website: http://www.dangminh.vn
|  |  | PHUÏ LUÏC 4: KEÁT QUAÛ THÍ NGHIEÄM | [5 empty] | Trang: 6/6
I. KEÁT QUAÛ THÖÛ HAØM LÖÏÔNG BUÏI BUØN SEÙT
TT | Noäi dung thöû nghieäm |  |  |  | Ñôn vò | Keát quaû thöû nghieäm |  |  | T. Bình | Ghi chuù
1 | KL maãu khoâ tröôùc khi thöû nghieäm |  |  |  | (g) | 5000 | 5000 | 5000
2 | KL maãu khoâ sau khi thöû nghieäm |  |  |  | (g) | 4926 | 4930 | 4931
3 | Phaàn traêm haøm löôïng chung buïi buøn seùt |  |  |  | (%) | 1.48 | 1.4 | 1.38 | 1.42 |  | 0.103 | 0.112 | 0.104
III. KEÁT QUAÛ THÍ NGHIEÄM KHOÁI LÖÔÏNG RIEÂNG
TT | Noäi dung thöû nghieäm |  |  |  | Ñôn vò | Keát quaû thöû nghieäm |  |  | T. Bình | Ghi chuù
1 | Khoái löôïng bình |  |  |  | (g) | 35.09 | 35.04 | 35.04
2 | KL bình + vaät lieäu thöû |  |  |  | (g) | 45.06 | 45.1 | 45.03
3 | KL bình + vaät lieäu thöû + nöôùc |  |  |  | (g) | 145.74 | 145.78 | 145.74
4 | KL bình + nöôùc |  |  |  | (g) | 139.46 | 139.45 | 139.46
5 | Nhieät ñoä thöû nghieäm |  |  |  | oC | 26
6 | Heä soá hieäu chænh |  |  |  |  | 1
7 | Khoái löôïng rieâng cuûa vaät lieäu |  |  |  | (g/cm3) | 2.701897 | 2.697051 | 2.692722 | 2.697223
IV KEÁT QUAÛ THÍ NGHIEÄM HAØM LÖÔÏNG HAÏT THOI DEÏT
Côõ haït |  | KL haït treân saøng |  | KL haït thoi deït |  | % KL haït thoi deït |  | Trung bình |  | Ghi chuù
50 -:- 37.5 |  | 0 |  | 0 |  | 0 |  | 7.26879
37.5 -:- 25 |  | 5316 |  | 325 |  | 6.113619
25 -:- 12.5 |  | 1346 |  | 126 |  | 9.36107
12.5 -:- 4.75 |  | 802 |  | 34 |  | 4.239401

## 00000000 (hidden)
3