## 0804-08
CÔNG TY CỔ PHẦN TƯ VẤN KIỂM ĐỊNH XÂY DỰNG PHÍA NAM
SOUTH CONSTRUCTION INSPECTION CONSULTANT JOINT STOCK COMPANY
|  |  | Trụ sở & PTN: Phòng B01-Tòa nhà eTUNNEL | [16 empty] | Văn phòng đại diện: Phòng G01- Tòa nhà PLUG-IN
|  |  | L11-L12 Miếu Nổi P.3 Bình Thạnh HCM, Việt Nam | [16 empty] | 223 Điện Biên Phủ P.15 BT HCM, Việt Nam
|  |  | ĐT: (84).8.5 170886 – Fax: (84).8. 5170335 | [16 empty] | ĐT: (84).8. 8404415~7 – Fax: (84).8. 8404412
|  |  | E-mail: scic@dmc.vn | [16 empty] | Website: http://www.dangminh.vn
SỐ/Ref: | [5 empty] | PHIẾU KẾT QUẢ THỬ NGHIỆM TEST REPORT | [10 empty] | LAS-XD-506
0804-08
Ngày/Date: |  | 2009-08-04 |  |  |  | Ban Haønh Laàn 01 Soá Baûn 04/ 01 issue-04 Copies | [10 empty] | Trang 01/02 |  |  |  |  | Ban Haønh Laàn 01 Soá Baûn 03/ 01 issue-03 Copies
1. Tên và ký hiệu mẫu | [5 empty] | CỌC BÊ TÔNG CỐT THÉP LY TÂM TIỀN ÁP D700, L=14mB, SỐ:139, NSX:13/05/2009 và D700,L=15mN, SỐ:139, NSX: 18/03/2009
2. Công trình/Hạng mục | [5 empty] | KHO CẢNG XĂNG DAÀU PETEC - CAÙI MEÙP GIAI ĐOẠN 1
3. Số lượng mẫu | [5 empty] | 01cọc | [14 empty] | K
4. Ngày nhận mẫu | [5 empty] | 2009-08-04
5. Đơn vị yêu cầu | [5 empty] | COÂNG TY CỔ PHẦN BEÂ TOÂNG LY TAÂM 620
Địa chỉ đơn vị yêu cầu | [5 empty] | Km 1877, Quoác loä 1K -Bình An - Dó An - Bình Döông
6. Phương pháp thử nghiệm | [5 empty] | JIS A 5335:1987
7. Nội dung kiểm tra | [5 empty] | Thử nghiệm moment uốn mối nối hàn đầu cọc theo thiết kế.
8. Địa điểm kiểm tra | [5 empty] | Mẫu được thử nghiệm tại Công ty Cổ phần bê tông Ly tâm 620 vào ngày 04/08/2009.
9. Ngày kiểm tra | [5 empty] | 2009-08-04
10. Điều kiện kiểm tra.
- Mẫu thử, chỉ tiêu thử nghiệm và phương pháp thử được thực hiện theo yêu cầu của khách hàng.
- Cọc ống bê tông cốt thép ly tâm tiền áp sản xuất theo bản vẽ của công ty Cổ phần Bê tông ly tâm 620 cung cấp
- Bộ kích thuỷ lực có thang đo 500kN, có vạch chia 1 kN.
- Thước thép 20 m, có vạch chia 1 mm.
- Thước kẹp dài 200mm, vạch chia 0,05 mm.
- Kính phóng đại 6mm/0,05mm
11. Căn cứ kiểm tra.
- Yêu cầu kiểm tra số 0804 - 08 ngày 04/08/2009 của Công ty Cở phần bê tông ly tâm 620.
- Tiêu chuẩn thử nghiệm JIS A 5335:1987
- Bản vẽ số PEA 001007.TC5 HO V4.BV.022 của Công ty Cổ phần Tư vấn Thiết kế Cảng - Kỹ Thuật Biên
12. Kết quả kiểm tra.
- Sức chịu tải của cọc thử nghiệm tại môment uốn gây nứt mối nối hai đầu cọc tới hạn phù hợp với. Bản vẽ số PEA 001007.TC5 HO V4.BV.022 của Công ty Cổ phần Tư vấn Thiết kế Cảng - Kỹ Thuật Biên.
12.1 | Tên mẫu |  |  | :CỌC BÊ TÔNG CỐT THÉP LY TÂM TIỀN ÁP
| Số hiệu cọc |  |  | D700, L=14mB, SỐ : 139, NSX: 13/05/2009 và D700,L=15mN, SỐ : 139, NSX: 18/03/2009
12.2 | Điều kiện thử nghiệm.
- Mẫu thử uốn được thử nghiệm tại Công ty Cổ phần bê tông ly tâm 620 vào ngày 04/05/2009, có sự chứng kiến của khách hàng và các ban liên quan;
- Số lượng và loại mẫu thử theo chí định của khách hàng;
- Cọc ống bê tông ly tâm ứng lực trước sản xuất theo bản vẽ của Công ty Cổ phần bê tông ly tâm 620 cung cấp
- Moment uốn mối nối hàn hai đầu cọc theo thiết kế không nhỏ hơn 882.0 kN.m.
- Việc thử nghiệm được thực hiện theo sơ đồ sau:
SƠ ĐỒ THỬ UỐN CỌC ỐNG
12.3 | Thiết bị thử nghiệm chính/ Main Testing Equipment:
- Kính thuỷ lực có thang đo 500kN, vạch chia 1kN;
- Thước thép 20m, có vạch chia 1mm;
- Kính phóng đại 6mm/0,05mm
- Thước kẹp dài 200mm, vạch chia 0.05mm;
12.4 | Kích thước cơ bản |  |  |  | :
Tên chỉ tiêu/Characteristic | [7 empty] | Mức chỉ tiêu chất lượng(1)/Design Criteria |  |  |  |  | Kết quả thử nghiệm/Test result
● Chiều dài/lengnh mm | [7 empty] | 14000B&15000N -42 +42 |  |  |  |  | 14000B&15000N
● Chiều dày/ Walt - Thickess mm | [7 empty] | 120 -0không yêu cầu |  |  |  |  | 120
● Đường kính ngoài/ Outside diameter mm | [7 empty] | 700-2+5 |  |  |  |  | 700 | 501 | 501 | 501 | 501 | 501 | 501 | 501
12.5 | Thử moment uốn mối nối hàn đầu cọc.
Tên chỉ tiêu/ Characteristic | [6 empty] | Mức tăng tải/ Rate ofopplying load
[7 empty] | 10% | 20% | 40% | 60% |  | 80% |  |  | 90% |  |  | 100% | Dỡ tải
● Lực thử uốn/ Bendig load of pile, kN | [6 empty] | 7.1 | 14.4 | 57.4 | 100.5 |  | 143.5 |  |  | 165 |  |  | 186.5
● Moment uốn tương ứng/The correspondig bendig moment, kN.m | [6 empty] | 88.2 | 176.4 | 352.8 | 529.2 |  | 705.6 |  |  | 793.8 |  |  | 882 | 0
● Độ võng tại điểm giữa cọc/Deflectlon at the middle point of pile, mm | [6 empty] | 0.03 | 0.34 | 1.02 | 3.02 |  | 3.83 |  |  | 4.52 |  |  | 4.98 | 1.06
● Số lượng vết nứt trên thân cọc/Number of the visual cracks on pile ody, vết | [6 empty] | 0 | 0 | 0 | 0 |  | 0 |  |  | 0 |  |  | 0 | 0
● Bề rộng của vết nứt lớn nhất/ Width of the maximum crack, mm | [6 empty] | 0 | 0 | 0 | 0 |  | 0 |  |  | 0 |  |  | 0 | 0
12.6 | Đánh giá kết quả thử moment uốn mối nối hàn đầu cọc.
Chu kỳ |  | Moment uốn |  |  |  |  | Kết quả thử nghiệm |  | Yêu cầu |  |  |  |  | Đánh giá
1 |  | Moment uốn môi nối hàn đầu cọc (tương ứng 882.0 kN.m) |  |  |  |  | Không nứt |  | Không nứt |  |  |  |  | Đạt yêu cầu theo lực thiết kế và mẫu chưa bị phá huỹ
NGƯỜI THỰC HIỆN The implementation | [5 empty] | PT PHÒNG TN PT Laboratory |  |  |  |  | GIÁM ĐỐC Director
Đào Công Huân | [5 empty] | Nguyễn Văn Hồng Chi |  |  |  |  | Nguyễn Đăng Khoa
1. Các kết quả thử nghiệm ghi trong phiếu này chỉ có giá trị đối với mẫu do khách hàng chỉ định. | [19 empty] | 07.07WP09.R0-From07.07-REP31.R0

## Phieu Ket Qua Thep(07.07-REP02) (hidden)
CÔNG TY CỔ PHẦN TƯ VẤN KIỂM ĐỊNH XÂY DỰNG PHÍA NAM
SOUTH CONSTRUCTION INSPECTION CONSULTANT JOINT STOCK COMPANY
|  |  |  | Trụ sở & PTN: Phòng B02-Tòa nhà eTUNNEL | [13 empty] | Văn phòng đại diện: Phòng G01- Tòa nhà PLUG-IN
|  |  |  | L11-L12 Miếu Nổi P.3 Bình Thạnh HCM, Việt Nam | [13 empty] | 223 Điện Biên Phủ P.15 BT HCM, Việt Nam
|  |  |  | ĐT: (84).8.5 170886~7 – Fax: (84).8. 5170355 | [13 empty] | ĐT: (84).8. 8404415~7 – Fax: (84).8. 8404412
|  |  |  | E-mail: scic@dmc.vn | [13 empty] | Website: http://www.dangminh.vn
SỐ/Ref: |  |  |  |  | PHIẾU KẾT QUẢ THỬ NGHIỆM TEST REPORT | [10 empty] | LAS-XD-506
Ngày/Date:
1 | Tên và ký hiệu mẫu Notation and name of Sample | [5 empty] | THÉP XÂY DỰNG - REBAR
2 | Công trình/Hạng mục Project/Item
3 | Số lượng mẫu Quantity
4 | Ngày nhận mẫu Received date
5 | Khách hàng Customer
Địa chỉ Address
6 | Phương pháp thử nghiệm Test methods
7 | Thông tin mẫu thử Sample specification
|  | Mẫu do By | [5 empty] | lấy gia công, cung cấp The samples were sampled, made
8 | Tình trang mẫu khi nhận
Received sample condition
9 | Điều kiện thử nghiệm
Test conditions
[7 empty] | Nhiệt độ: | [5 empty] | Độ ẩm
[7 empty] | Temperature |  |  | ( ) |  | oC | Moisture | ( ) |  |  | %
10 | Kết quả thử nghiệm/Test result
Ký hiệu mẫu |  |  | Kích thước mẫu, mm | [7 empty] | Lực kéo chảy, kN | Giới hạn chảy, kN/cm2 | Lực kéo đứt kN |  | Giới hạn bền Mpa |  | Độ giãn dài tương đối %
|  |  | Khối lương, g |  |  | Chiều dài, cm |  |  | Đường kính, mm
#DIV/0!
TRƯỞNG PHÒNG TN Head of Testing Laboratory | [13 empty] | GIÁM ĐỐC Director
1. Các kế quả thử nghiệm ghi trong phiếu này chỉ có giá trị đối với mẫu do khách hàng gửi đến
2. Phiếu này thuộc quyền sở hữu hợp pháp của Khách hàng, mọi hoạt động sử dụng phiếu này do Khách hàng định.
07.07WP09.R0-From07.07-REP02.R0