## Bia
| CÔNG TY CỔ PHẦN TƯ VẤN KIỂM ĐỊNH XÂY DỰNG PHÍA NAM |  |  |  | CÔNG TY CỔ PHẦN TƯ VẤN KIỂM ĐỊNH XÂY DỰNG PHÍA NAM
| SOUTH CONSTRUCTION INSPECTION CONSULTANT JOINT STOCK COMPANY |  |  |  | SOUTH CONSTRUCTION INSPECTION CONSULTANT JOINT STOCK COMPANY
| Trụ sở & PTN: Phòng B01-Tòa nhà eTUNNEL |  | Văn phòng đại diện: Phòng G01- Tòa nhà PLUG-IN |  | Trụ sở & PTN: Phòng B01-Tòa nhà eTUNNEL | Văn phòng đại diện: Phòng G01- Tòa nhà PLUG-IN
| L11-L12 Miếu Nổi P.3 Bình Thạnh HCM, Việt Nam |  | 223 Điện Biên Phủ P.15 BT HCM, Việt Nam |  | L11-L12 Miếu Nổi P.3 Bình Thạnh HCM, Việt Nam | 223 Điện Biên Phủ P.15 BT HCM, Việt Nam
| ĐT: (84).8. 35 123 171 – Fax: (84).8.35 123 181 |  | ĐT: (84).8. 8404415~7 – Fax: (84).8. 8404412 |  | ĐT: (84).8. 35 123 171 – Fax: (84).8.35 123 181 | ĐT: (84).8. 8404415~7 – Fax: (84).8. 8404412
| E-mail: scic@dmc.vn |  | Website: http://www.dangminh.vn |  | E-mail: scic@dmc.vn | Website: http://www.dangminh.vn
`
THIẾT KẾ CẤP PHỐI BÊ TÔNG NHỰA NÓNG BTN C15
KẾT QUẢ SỐ: 1021-02
ĐƠN VỊ YÊU CẦU |  | : CN CÔNG TY TNHH QUỐC TẾ LIÊN DOANH VINATA
ĐỊA CHỈ |  | : 171 VÕ THỊ SÁU - QUẬN 3 - Tp HCM
CÔNG TRÌNH |  | : VE CO
HẠNG MỤC |  | : ĐƯỜNG NỘI BỘ NHÀ MÁY VE CO
ĐỊA CHỈ CÔNG TRÌNH |  | : KCN PHÚ AN THẠNH - BẾN LỨC - LONG AN
THÁNG 11 NĂM 2011

## Bia ky
CÔNG TY CỔ PHẦN TƯ VẤN KIỂM ĐỊNH XÂY DỰNG PHÍA NAM
SOUTH CONSTRUCTION INSPECTION CONSULTANT JOINT STOCK COMPANY
|  |  | Trụ sở & PTN: Phòng B01-Tòa nhà eTUNNEL | [8 empty] | Văn phòng đại diện: Phòng G01- Tòa nhà PLUG-IN
|  |  | L11-L12 Miếu Nổi P.3 Bình Thạnh HCM, Việt Nam | [8 empty] | 223 Điện Biên Phủ P.15 BT HCM, Việt Nam
|  |  | ĐT: (84).8. 35 123 171 – Fax: (84).8.35 123 181 | [8 empty] | ĐT: (84).8. 8404415~7 – Fax: (84).8. 8404412
|  |  | E-mail: scic@dmc.vn | [8 empty] | Website: http://www.dangminh.vn
HS Số: |  |  |  | PHIẾU KẾT QUẢ THỬ NGHIỆM TEST REPORT | [6 empty] | LAS-XD-506 |  | HS Số: |  | PHIẾU KẾT QUẢ THỬ NGHIỆM TEST REPORT | LAS-XD-506
1121-02 | [13 empty] | 0806-01
Ngày/ Data: |  | 2011-11-21 |  | Ban Haønh Laàn 01 Soá Baûn 05 | [6 empty] | Trang 1/1 |  | Ngày/ Data: | 2011-08-06 | Ban Haønh Laàn 01 Soá Baûn 05 | Trang 1/1
THIẾT KẾ CẤP PHỐI BÊ TÔNG NHỰA NÓNG BTN C15
| ĐƠN VỊ YÊU CẦU |  |  |  | : CN CÔNG TY TNHH QUỐC TẾ LIÊN DOANH VINATA
| ĐỊA CHỈ |  |  |  | : 171 VÕ THỊ SÁU - QUẬN 3 - Tp HCM
| CÔNG TRÌNH |  |  |  | : VE CO
| ĐỊA CHỈ CÔNG TRÌNH |  |  |  | : KCN PHÚ AN THẠNH - BẾN LỨC - LONG AN
| NGÀY NHẬN MẪU |  |  |  | : 09/11/2011
1- NGUỒN VẬT LIỆU LẤY TẠI | [5 empty] | : KCN PHÚ AN THẠNH - BẾN LỨC - LONG AN
| Loại vật liệu | [5 empty] | Nguồn gốc (Mỏ) |  |  | Kết quả phụ lục dính kèm
| Đá 12x15 | [5 empty] | Đá Tân Cang |  |  | PHỤ LỤC 1
| Đá 8x11 | [5 empty] | Đá Tân Cang |  |  | PHỤ LỤC 2
| Đá 6x8 | [5 empty] | Đá Tân Cang |  |  | PHỤ LỤC 3
| Đá 3x5 | [5 empty] | Đá Hóa An |  |  | PHỤ LỤC 4
| Đá 0x2 | [5 empty] | Đá Hóa An |  |  | PHỤ LỤC 5
| Bột khoáng | [5 empty] | Đá Hóa An |  |  | PHỤ LỤC 6
| Nhựa đường 60/70 | [5 empty] | Potrolimex |  |  | PHỤ LỤC 7
2-THÀNH PHẦN HỖN HỢP CHẾ TẠO 1 TẤN BÊ TÔNG NHỰA NÓNG
Thành phần hỗn hợp bê tông nhựa |  |  |  |  | Chỉ tiêu cấp liệu BTN (Kg) |  |  | Tỉ lệ % (phần trăm) tính theo trọng lượng
[8 empty] | Hỗn hợp BTN |  |  | Cốt liệu (Đá+cát +BK)
Đá 12x15 |  |  |  |  | 122.8733 |  |  | 12.28733 |  |  | 13
Đá 8x11 |  |  |  |  | 113.4216 |  |  | 11.34216 |  |  | 12
Đá 6x8 |  |  |  |  | 170.1323 |  |  | 17.01323 |  |  | 18
Đá 3x5 |  |  |  |  | 122.8733 |  |  | 12.28733 |  |  | 13
Đá 0x2 |  |  |  |  | 368.62 |  |  | 36.862 |  |  | 39
Bột khoáng |  |  |  |  | 47.25898 |  |  | 4.725898 |  |  | 5
Nhựa đường 60/70 |  |  |  |  | 54.82042 |  |  | 5.482042 |  |  | 5.8
TỔNG CỘNG: |  |  |  |  | 1000 |  |  | 100 |  |  | 105.8
Người thí nghiệm Tested by |  |  |  |  | PT.Trưởng phòng TN Chief of Laboratory |  |  |  | GIÁM ĐỐC Director
ĐÀO CÔNG HUÂN |  |  |  |  | NGUYỄN VĂN HỒNG CHI |  |  |  | NGUYỄN ĐĂNG KHOA
Kết quả trên chỉ có giá trị đối với mẫu do khách hàng gửi tới. | [11 empty] | 07.07WP09.R0-From07.07-TEW48.R0
Tư vấn giám sát Supervisor |  |  | Người thí nghiệm (ĐD) Tested by |  |  |  | P.Trưởng phòng TN Chief of Laboratory |  |  | Quản lý chất lượng BMT's Quality Control

## KQ
CÔNG TY CỔ PHẦN TƯ VẤN KIỂM ĐỊNH XÂY DỰNG PHÍA NAM
SOUTH CONSTRUCTION INSPECTION CONSULTANT JOINT STOCK COMPANY
|  | Trụ sở & PTN: Phòng B01-Tòa nhà eTUNNEL | [12 empty] | Văn phòng đại diện: Phòng G01- Tòa nhà PLUG-IN
|  | L11-L12 Miếu Nổi P.3 Bình Thạnh HCM, Việt Nam | [12 empty] | 224 Điện Biên Phủ P.15 BT HCM, Việt Nam
|  | ĐT: (84).8. 35 123 171 – Fax: (84).8.35 123 181 | [12 empty] | ĐT: (84).8. 8404415~7 – Fax: (84).8. 8404413
|  | E-mail: scic@dmc.vn | [12 empty] | Website: http://www.dangminh.vn
KẾT QUẢ THIẾT KẾ CẤP PHỐI BÊ TÔNG NHỰA BTNC15
- Đơn vị yêu cầu |  |  |  | : CN CÔNG TY TNHH QUỐC TẾ LIÊN DOANH VINATA
- Công trình |  |  |  | : VE CO
- Hạng mục |  |  |  | : Mặt đường bê tông nhựa nóng
- Nguồc gốc mẫu vật liệu |  |  |  | : Do đơn vị yêu cầu cung cấp
- Tiêu chuẩn áp dụng |  |  |  | : Theo quy trình thi công và nghiệm thu mặt đường bê tông nhựa 22TCN249-98
- Ngày lấy mẫu |  |  |  | : 09-11-2011
- Ngày thí nghiệm |  |  |  | : 09/11/2011 đến 21/11/2011
1. Kết quả thí nghiệm các chỉ tiêu cơ lý của vật liệu
Vật liệu |  | Tỷ trọng G (g/cm3) |  |  |  | Hàm lượng bụi, bùn, sét (%) |  | Hàm lượng hạt thoi dẹt (%) |  | Độ nén dập trong xi lanh (%) |  | Độ mài mòn LA (%) |  | Độ hút nước, (hay độ ẩm bột khoáng) (%)
|  | Khối |  | Biểu kiến
Đá 16x22 |  | 2.699943 |  | 2.731017 |  | 0.4277838 |  | 12.78391 |  | 8.738467 |  | 14.03439 |  | 0.4214126
Đá 8x11 |  | 2.704972 |  | 2.742222 |  | 0.5716937 |  | 12.79365 |  | 8.128583 |  | 14.26304 |  | 0.5022099
Đá 6x8 |  | 2.701134 |  | 2.747243 |  | 0.5529723 |  | 11.57071 |  | 8.685446 |  | 14.1328 |  | 0.6213258
Đá 3x5 |  | 2.700104 |  | 2.752919 |  | 0.9742539 | [7 empty] | 0.7105218
Đá 0x2 |  | 2.699425 |  | 2.760977 |  | 0.6584224 | [7 empty] | 0.8258517
Bột khoáng |  | 2.710811 |  | 2.710811 | [9 empty] | 0.4518548
Nhựa 60/70 |  | 1.034667 |  | 2.748738
2. Kết quả lựa chọn tỷ lệ phối trộn
Cốt liệu |  | Đá 16x22 |  | Đá 12x15 |  | Đá 8x11 |  | Đá 6x8 |  | Đá 3x5 |  | Đá 0x2 |  | Bột khoáng
Tỷ lệ phối trộn cốt liệu (%) |  | 13 |  | 13 |  | 12 |  | 18 |  | 13 |  | 39 |  | 5
3. Lựa chọn hàm lượng nhựa tối ưu (phương pháp Marshall)
Số tổmẫu | Hàm lượng nhựa theo cốt liệu |  |  | Độ ổn định |  | Độ dẻo |  | Thương số Marshall |  | Độ rỗng dư |  | Độ rỗng cốt liệu |  | Khối lượng thể tích
| (%) |  |  |  |  | (mm) |  | (kN/mm) |  | (%) |  | (%) |  | (g/cm3)
1 | 4.6 |  |  | 17.58325 |  | 3.01 |  | 0 |  | 6.496179 |  | 15.84311 |  | 2.377802
2 | 5.2 |  |  | 17.512 |  | 3.286667 |  | 5.349873 |  | 6.045216 |  | 16.24337 |  | 2.378935
3 | 5.6 |  |  | 17.37333 |  | 4.073333 |  | 4.299182 |  | 5.280923 |  | 16.64777 |  | 2.377449
4 | 6.2 |  |  | 17.53892 |  | 4.313333 |  | 4.027821 |  | 5.348503 |  | 17.01497 |  | 2.379539
5 | 6.6 |  |  | 17.55675 |  | 5.114333 |  | 3.429365 |  | 5.388181 |  | 17.30342 |  | 2.381379
Yêu cầu theo 22TCN249-98 |  |  |  | > 8 |  | < 4 |  | 2 - 5 |  | 3 - 6 |  | 14 - 18 |  | -
Chọn hàm lượng nhựa tối ưu: |  |  |  | Tính theo k. lượng hỗn hợp: |  |  |  | 5.482042 | % | Tính theo k.lượng cốt liệu: |  |  |  | 5.8 | %
4. Các chỉ tiêu cơ lý ứng với hàm lượng nhựa tối ưu theo thiết kế | [10 empty] | 5.8 | (% khối lượng cốt liệu)
Các chỉ tiêu kỹ thuật | Độ ổn định |  | Độ dẻo |  | Thương số Marshall |  | Độ rỗng dư |  | Độ rỗng cốt liệu |  | Khối lượng thể tích |  | Độ ổn định còn lại sau 24h so ban đầu
| (kN) |  | (mm) |  | (kN/mm) |  | (%) |  | (%) |  | (g/cm3) |  | (%)
Kết quả | 15.29308 |  | 3.973333 |  | 3.84893 |  | 4.98236 |  | 16.51252 |  | 2.385893 |  | 88.8746
Yêu cầu | > 8 |  | < 4 |  | 2 - 5 |  | 3 - 6 |  | 14 - 18 |  |  |  | > 75
Kết quả trên chỉ có giá trị đối với mẫu do khách hàng gửi tới. | [14 empty] | 07.07WP09.R0-From07.07-TEW48.R1

## capphoi
|  |  |  | CÔNG TY CỔ PHẦN TƯ VẤN KIỂM ĐỊNH XÂY DỰNG PHÍA NAM | [19 empty] | CÔNG TY CỔ PHẦN TƯ VẤN KIỂM ĐỊNH XÂY DỰNG PHÍA NAM
|  |  |  | SOUTH CONSTRUCTION INSPECTION CONSULTANT JOINT STOCK COMPANY | [19 empty] | SOUTH CONSTRUCTION INSPECTION CONSULTANT JOINT STOCK COMPANY
|  |  |  | Trụ sở & PTN: Phòng B01-Tòa nhà eTUNNEL | [16 empty] | Văn phòng đại diện: Phòng G01- Tòa nhà PLUG-IN |  |  | Trụ sở & PTN: Phòng B01-Tòa nhà eTUNNEL | [5 empty] | Văn phòng đại diện: Phòng G01- Tòa nhà PLUG-IN
|  |  |  | L11-L12 Miếu Nổi P.3 Bình Thạnh HCM, Việt Nam | [16 empty] | 224 Điện Biên Phủ P.15 BT HCM, Việt Nam |  |  | L11-L12 Miếu Nổi P.3 Bình Thạnh HCM, Việt Nam | [5 empty] | 224 Điện Biên Phủ P.15 BT HCM, Việt Nam
|  |  |  | ĐT: (84).8. 35 123 171 – Fax: (84).8.35 123 181 | [16 empty] | ĐT: (84).8. 8404415~7 – Fax: (84).8. 8404413 |  |  | ĐT: (84).8. 35 123 171 – Fax: (84).8.35 123 181 | [5 empty] | ĐT: (84).8. 8404415~7 – Fax: (84).8. 8404413
|  |  |  | E-mail: scic@dmc.vn | [16 empty] | Website: http://www.dangminh.vn |  |  | E-mail: scic@dmc.vn | [5 empty] | Website: http://www.dangminh.vn
THÀNH PHẦN CẤP PHỐI BÊ TÔNG NHỰA BTN C15
Nguồn gốc vật liệu : Do khách hàng cung cấp | [12 empty] | Ngày lấy mẫu: 09/11/2011 | [8 empty] | Nguồn vật liệu: Nhà máy bê tông nhựa BMT - Bến Lức
Cỡ sàng | Đá 16x22 |  |  | Đá 12x15 |  |  | Đá 8x11 |  |  | Đá 6x8 |  |  | Đá 3x5 |  |  | Đá 0x2 |  |  | Bột khoáng
| K.lượng tích lũy trên sàng | % khối lượng |  | K.lượng tích lũy trên sàng | % khối lượng |  | K.lượng tích lũy trên sàng | % khối lượng |  | K.lượng tích lũy trên sàng | % khối lượng |  | K.lượng tích lũy trên sàng | % khối lượng |  | K.lượng tích lũy trên sàng | % khối lượng |  | K.lượng tích lũy trên sàng | % khối lượng
|  | tích lũy trên sàng | lọt sàng |  | tích lũy trên sàng | lọt sàng |  | tích lũy trên sàng | lọt sàng |  | tích lũy trên sàng | lọt sàng |  | tích lũy trên sàng | lọt sàng |  | tích lũy trên sàng | lọt sàng |  | tích lũy trên sàng | lọt sàng |  | Nhập số liệu sàng các loại đá vào ô chữ màu đỏ
(mm) | (g) | (%) | (%) | (g) | (%) | (%) | (g) | (%) | (%) | (g) | (%) | (%) | (g) | (%) | (%) | (g) | (%) | (%) | (g) | (%) | (%)
25 | 0 | 0 | 100 | 0 | 0 | 100 | 0 | 0 | 100 | 0 | 0 | 100 | 0 | 0 | 100 | 0 | 0 | 100 | 0 | 0 | 100
19 | 0 | 0 | 100 | 0 | 0 | 100 | 0 | 0 | 100 | 0 | 0 | 100 | 0 | 0 | 100 | 0 | 0 | 100 | 0 | 0 | 100
16 | 1823 | 31.12249 | 68.87751 | 172.9 | 3.410256 | 96.58974 | 0 | 0 | 100 | 0 | 0 | 100 | 0 | 0 | 100 | 0 | 0 | 100 | 0 | 0 | 100
12.5 | 5432.1 | 92.73752 | 7.262484 | 3258 | 64.26036 | 35.73964 | 0 | 0 | 100 | 0 | 0 | 100 | 0 | 0 | 100 | 0 | 0 | 100 | 0 | 0 | 100
8 | 5821.8 | 99.39052 | 0.609475 | 5040.2 | 99.41223 | 0.5877712 | 3020.2 | 92.46831 | 7.531688 | 239.8 | 7.976848 | 92.02315 | 0 | 0 | 100 | 0 | 0 | 100 | 0 | 0 | 100
4 | 5857.5 | 100 | 0 | 5070 | 100 | 0 | 3260.2 | 99.8163 | 0.1836997 | 2526.8 | 84.05296 | 15.94704 | 1062 | 37.02671 | 62.97329 | 32.5 | 1.159555 | 98.84045 | 0 | 0 | 100
2 | 5857.5 | 100 | 0 | 5070 | 100 | 0 | 3266.2 | 100 | 0 | 3006.2 | 100 | 0 | 1767 | 61.60658 | 38.39342 | 668.6 | 23.85472 | 76.14528 | 0 | 0 | 100
1 | 5857.5 | 100 | 0 | 5070 | 100 | 0 | 3266.2 | 100 | 0 | 3006.2 | 100 | 0 | 2868.2 | 100 | 0 | 1102 | 39.31783 | 60.68217 | 0 | 0 | 100
0.5 | 5857.5 | 100 | 0 | 5070 | 100 | 0 | 3266.2 | 100 | 0 | 3006.2 | 100 | 0 | 2868.2 | 100 | 0 | 1626 | 58.01342 | 41.98658 | 0 | 0 | 100
0.3 | 5857.5 | 100 | 0 | 5070 | 100 | 0 | 3266.2 | 100 | 0 | 3006.2 | 100 | 0 | 2868.2 | 100 | 0 | 2016 | 71.92807 | 28.07193 | 0 | 0 | 100
0.16 | 5857.5 | 100 | 0 | 5070 | 100 | 0 | 3266.2 | 100 | 0 | 3006.2 | 100 | 0 | 2868.2 | 100 | 0 | 2306.8 | 82.30341 | 17.69659 | 66 | 13.2 | 86.8
0.075 | 5857.5 | 100 | 0 | 5070 | 100 | 0 | 3266.2 | 100 | 0 | 3006.2 | 100 | 0 | 2868.2 | 100 | 0 | 2512.6 | 89.64607 | 10.35393 | 99.8 | 19.96 | 80.04
<0.075 | 5857.5 | 100 | 0 | 5070 | 100 | 0 | 3266.2 | 100 | 0 | 3006.2 | 100 | 0 | 2868.2 | 100 | 0 | 2802.8 | 100 | 0 | 500 | 100 | 0
Phối hợp tỉ lệ thành phần cốt liệu
Cỡ sàng |  | Đá 16x22 |  | Đá 12x15 |  | Đá 8x11 |  | Đá 6x8 |  | Đá 3x5 |  | Đá 0x2 |  | Bột khoáng |  | % lọt sàng |  |  | % lọt sàng cấp phối
|  | % lọt sàng |  | % lọt sàng |  | % lọt sàng |  | % lọt sàng |  | % lọt sàng |  | % lọt sàng |  | % lọt sàng |  | cấp phối |  |  | btông nhựa BTNC20
|  | 100% | 13% | 100% | 13% | 100% | 12% | 100% | 18% | 100% | 13% | 100% | 39% | 100% | 5% | thiết kế |  |  | Theo 22TCN249-98
(mm) |  | (%) | (%) | (%) | (%) | (%) | (%) | (%) | (%) | (%) | (%) | (%) | (%) | (%) | (%) | (%) |  |  | (%) | ÷ | (%) | Không xóa
25 |  | 100 | 13 | 100 | 13 | 100 | 12 | 100 | 18 | 100 | 13 | 100 | 39 | 100 | 5 | 113 |  |  | 100 | ÷ | 100 | 113
19 |  | 100 | 13 | 100 | 13 | 100 | 12 | 100 | 18 | 100 | 13 | 100 | 39 | 100 | 5 | 113 |  |  | 100 | ÷ | 100 | 113
16 |  | 68.87751 | 8.954076 | 96.58974 | 12.55667 | 100 | 12 | 100 | 18 | 100 | 13 | 100 | 39 | 100 | 5 | 108.5107 |  |  | 95 | ÷ | 100 | 108.5107
12.5 |  | 7.262484 | 0.9441229 | 35.73964 | 4.646154 | 100 | 12 | 100 | 18 | 100 | 13 | 100 | 39 | 100 | 5 | 92.59028 |  |  | 81 | ÷ | 89 | 92.59028
8 |  | 0.609475 | 0.07923175 | 0.5877712 | 0.07641026 | 7.531688 | 0.9038026 | 92.02315 | 16.56417 | 100 | 13 | 100 | 39 | 100 | 5 | 74.62361 |  |  | 65 | ÷ | 75 | 74.62361
4 |  | 0 | 0 | 0 | 0 | 0.1836997 | 0.02204397 | 15.94704 | 2.870468 | 62.97329 | 8.186528 | 98.84045 | 38.54777 | 100 | 5 | 54.62681 |  |  | 43 | ÷ | 57 | 54.62681
2 |  | 0 | 0 | 0 | 0 | 0 | 0 | 0 | 0 | 38.39342 | 4.991144 | 76.14528 | 29.69666 | 100 | 5 | 39.6878 |  |  | 31 | ÷ | 44 | 39.6878
1 |  | 0 | 0 | 0 | 0 | 0 | 0 | 0 | 0 | 0 | 0 | 60.68217 | 23.66605 | 100 | 5 | 28.66605 |  |  | 22 | ÷ | 33 | 28.66605
0.5 |  | 0 | 0 | 0 | 0 | 0 | 0 | 0 | 0 | 0 | 0 | 41.98658 | 16.37477 | 100 | 5 | 21.37477 |  |  | 16 | ÷ | 24 | 21.37477
0.3 |  | 0 | 0 | 0 | 0 | 0 | 0 | 0 | 0 | 0 | 0 | 28.07193 | 10.94805 | 100 | 5 | 15.94805 |  |  | 12 | ÷ | 18 | 15.94805
0.16 |  | 0 | 0 | 0 | 0 | 0 | 0 | 0 | 0 | 0 | 0 | 17.69659 | 6.90167 | 86.8 | 4.34 | 11.24167 |  |  | 8 | ÷ | 13 | 11.24167
0.075 |  | 0 | 0 | 0 | 0 | 0 | 0 | 0 | 0 | 0 | 0 | 10.35393 | 4.038033 | 80.04 | 4.002 | 8.040033 |  |  | 5 | ÷ | 10 | 8.040033
< 0.075 |  | 0 | 0 | 0 | 0 | 0 | 0 | 0 | 0 | 0 | 0 | 0 | 0 | 0 | 0 | 0
Tỉ lệ cốt liệu |  |  | 13% |  | 13% |  | 12% |  | 18% |  | 13% |  | 39% |  | 5% | 113%
Kết quả trên chỉ có giá trị đối với mẫu do khách hàng gửi tới. | [20 empty] | 07.07WP09.R0-From07.07-TEW48.R6
BIỂU ĐỒ CẤP PHỐI BÊ TÔNG NHỰA BTNC15
Nguồn gốc vật liệu : Do khách hàng cung cấp | [12 empty] | Ngày lấy mẫu: 09/11/2011
Tỉ lệ cốt liệu thiết kế:
| 0.Đá 16x28: |  |  | 13 | % | 2. Đá 8x11: |  |  | 12 | % | 4. Đá 3x5 : |  |  | 13 | % | 6. Bộ khoáng: |  |  | 5 | %
| 1. Đá 12x15: |  |  | 13 | % | 3. Đá 6x8 : |  |  | 18 | % | 5. Đá 0x2 : |  |  | 39 | % | 7.Tổng cộng: |  |  | 113 | %
NHẬP TỈ LỆ Ở ĐÂY
[22 empty] | Tỉ lệ thiết kế | % |  | 3X5 | = | 1 | 13 | 10%
[22 empty] | Đá 16x28 | 13 | 1 | 0X2 |  | 3 | 39 | 30%
[22 empty] | Đá 12x15 | 13 | 2
[22 empty] | Đá 9x11 | 12 | 3 | 6X8 | = | 2 | 18 | 20%
[22 empty] | Đá 6x8 | 18 | 4 | 0X2 |  | 3 | 39 | 30%
[22 empty] | Đá 3x5 | 13 | 5
[22 empty] | Đá 0x2 | 39 | 6
[22 empty] | Bột khoáng | 5
[22 empty] | Tổng | 100
Kết quả trên chỉ có giá trị đối với mẫu do khách hàng gửi tới. | [20 empty] | 07.07WP09.R0-From07.07-TEW48.R6

## cum
CÔNG TY CỔ PHẦN TƯ VẤN KIỂM ĐỊNH XÂY DỰNG PHÍA NAM
SOUTH CONSTRUCTION INSPECTION CONSULTANT JOINT STOCK COMPANY
|  | Trụ sở & PTN: Phòng B01-Tòa nhà eTUNNEL | [9 empty] | Văn phòng đại diện: Phòng G01- Tòa nhà PLUG-IN
|  | L11-L12 Miếu Nổi P.3 Bình Thạnh HCM, Việt Nam | [9 empty] | 224 Điện Biên Phủ P.15 BT HCM, Việt Nam
|  | ĐT: (84).8. 35 123 171 – Fax: (84).8.35 123 181 | [9 empty] | ĐT: (84).8. 8404415~7 – Fax: (84).8. 8404413
|  | E-mail: scic@dmc.vn | [9 empty] | Website: http://www.dangminh.vn
THÀNH PHẦN CẤP PHỐI BÊ TÔNG NHỰA NÓNG C15
| Nguồn gốc vật liệu : Do khách hàng cung cấp | [5 empty] | Ngày lấy mẫu: 09/11/2011
Stt | Cốt liệu |  | Tỷ trọng, Gi |  |  |  | Mẫu thí nghiệm (thành phần hỗn hợp, tính theo % khối lượng hỗn hợp BTN) | [5 empty] | Độ hút nước (%) | Thoi dẹt
(g/cm3)
|  |  | khối |  | biểu kiến |  | cốt liệu | 4.5 | 5 | 5.5 | 6 | 6.5
1 | Đá 12x15 |  | G1 | 2.699943 | G1a | 2.731017 | 13 | 12.428 | 12.363 | 12.311 | 12.246 | 12.194 | 0.4214126 | 12.78391
2 | Đá 8x11 |  | G2 | 2.704972 | G2a | 2.742222 | 12 | 11.472 | 11.412 | 11.364 | 11.304 | 11.256 | 0.5022099 | 12.79365
3 | Đá 6x8 |  | G3 | 2.701134 | G3a | 2.747243 | 18 | 17.208 | 17.118 | 17.046 | 16.956 | 16.884 | 0.6213258 | 11.57071
4 | Đá 3x5 |  | G4 | 2.700104 | G4a | 2.752919 | 13 | 12.428 | 12.363 | 12.311 | 12.246 | 12.194 | 0.7105218 | 0
5 | Đá 0x2 |  | G5 | 2.699425 | G5a | 2.760977 | 39 | 37.284 | 37.089 | 36.933 | 36.738 | 36.582 | 0
6 | Bột khoáng |  | G6 | 2.710811 | G6a | 2.710811 | 5 | 4.78 | 4.755 | 4.735 | 4.71 | 4.69
7 | Tổng cốt liệu |  | Gsb | 2.70112 | Gsa | 2.748738 | Ps | 95.6 | 95.1 | 94.7 | 94.2 | 93.8 | 0.9802986 | 1.830945
8 | Nhựa đường |  | Gb | 1.034667 |  |  | Pb | 4.4 | 4.9 | 5.3 | 5.8 | 6.2
9 | Tỷ trọng khối của tổng hỗn hợp cốt liệu (Gsb) | [5 empty] | g/cm3 | 2.70112 | 2.70112 | 2.70112 | 2.70112 | 2.70112
10 | Tỷ trọng lớn nhất của hỗn hợp BTN (Gmm) | [5 empty] | g/cm3 | 2.543 | 2.532 | 2.524 | 2.514 | 2.517
11 | Khối lượng thể tích của mẫu BTN đầm chặt (Gmb) | [5 empty] | g/cm3 | 2.377802 | 2.378935 | 2.377449 | 2.379539 | 2.381379
12 | Tỷ trọng có hiệu của hỗn hợp cốt liệu (Gse) | [5 empty] | g/cm3 | 2.725895 | 2.73601 | 2.745148 | 2.756677 | 2.780283
13 | Lượng nhựa hấp phụ, % khối lượng hh cốt liệu (Pba) | [5 empty] | % | 0.348136 | 0.4884679 | 0.6143531 | 0.7719825 | 1.090662
Tính toán
14 | Hàm lượng nhựa có hiệu (Pbe) = L8-(L13×Ps)/100 | [5 empty] | % | 3.812678 | 4.31575 | 4.718208 | 5.221279 | 5.623737
15 | ĐR cốt liệu, VMA = 100-(L11×Ps)/L9 | [5 empty] | % | 15.84311 | 16.24337 | 16.64777 | 17.01497 | 17.30342
16 | ĐR dư, Va = 100x(L10-L11)/L10 | [5 empty] | % | 6.496179 | 6.045216 | 5.806306 | 5.348503 | 5.388181
17 | ĐR lấp đầy VFA = 100×(L15-L16)/L15 | [5 empty] | % | 58.99681 | 62.78348 | 65.12261 | 68.5659 | 68.86061
18 | Độ ổn định | [5 empty] | kN | 17.58325 | 17.512 | 17.37333 | 17.53892 | 17.55675
19 | Độ dẻo | [5 empty] | mm | 3.01 | 3.286667 | 4.073333 | 4.313333 | 5.114333
Kết quả trên chỉ có giá trị đối với mẫu do khách hàng gửi tới. | [11 empty] | 07.07WP09.R0-From07.07-TEW48.R1
Note on I9: % thành phần cốt liệu của hỗn hợp BTN

## GMM
CÔNG TY CỔ PHẦN TƯ VẤN KIỂM ĐỊNH XÂY DỰNG PHÍA NAM
SOUTH CONSTRUCTION INSPECTION CONSULTANT JOINT STOCK COMPANY
|  |  | Trụ sở & PTN: Phòng B01-Tòa nhà eTUNNEL | [5 empty] | Văn phòng đại diện: Phòng G01- Tòa nhà PLUG-IN
|  |  | L11-L12 Miếu Nổi P.3 Bình Thạnh HCM, Việt Nam | [5 empty] | 224 Điện Biên Phủ P.15 BT HCM, Việt Nam
|  |  | ĐT: (84).8. 35 123 171 – Fax: (84).8.35 123 181 | [5 empty] | ĐT: (84).8. 8404415~7 – Fax: (84).8. 8404413
|  |  | E-mail: scic@dmc.vn | [5 empty] | Website: http://www.dangminh.vn
THÍ NGHIỆM XÁC ĐỊNH TỶ TRỌNG LỚN NHẤT CỦA BÊ TÔNG NHỰA
ĐƠN VỊ YÊU CẦU |  |  | : CHI NHÁNH CÔNG TY TNHH QUỐC TẾ LIÊN DOANH VINATA
ĐỊA CHỈ |  |  | : 171 Võ Thị Sáu - Quận 3 - Tp HCM
CÔNG TRÌNH |  |  | : VE CO
ĐỊA CHỈ |  |  | : KCN Phú An Thạnh - Bến Lức - Long An
NGÀY NHẬN MẪU |  |  | : 09-11-2011
NGUỒN GỐC VẬT LIỆU |  |  | : Do khách hàng cung cấp
| Nhựa đường - Asphalt 60/70: |  |  |  |  | Gb= | 1.034667 | g/cm3
| Tỷ trọng khối của hh cốt liệu (Gsb): |  |  |  |  | Gsb= | 2.70112 | g/cm3
| Tiêu chuẩn thực hiện |  |  | AASHTO T209
Lần TN No | Công việc thí nghiệm Item |  |  | Tỷ lệ nhựa trong hỗn hợp Pb (%) Asphalt content by wt. of Mix (%) |  |  |  |  | Pb tối ưu Pb OAC
|  |  |  | 4.4 | 4.9 | 5.3 | 5.8 | 6.2 | 5.482042
1 | Khối lượng mẫu (g) - w Mass. of Dry Sample in Air |  |  | 1026.6 | 1119.8 | 994.2 | 1072.6 | 1107.6 | 1179.8
| Bình tỷ trọng + nước ở 25oC (g) - C Mass. of Bowl in water at 25oC (g) |  |  | 846.5 | 846.5 | 846.5 | 846.5 | 846.5 | 846.5
| Bình tỷ trọng + mẫu + nước (g) - D Mass. of Bowl and Sample in water |  |  | 1466.6 | 1524.2 | 1449 | 1492.1 | 1511.6 | 1558.5
| Thể tích mẫu BTN (g) - V= W+C-D Volume of Asphalt |  |  | 406.5 | 442.1 | 391.7 | 427 | 442.5 | 467.8
| Tỷ trọng lớn nhất của mẫu (g/cm3) - W/V Maximum Sp. Gr. |  |  | 2.525 | 2.533 | 2.538 | 2.512 | 2.503 | 2.522
2 | Khối lượng mẫu (g) - w Mass. of Dry Sample in Air |  |  | 1042.6 | 1002 | 1006.6 | 1062.2 | 1009.3 | 1122.2
| Bình tỷ trọng + nước ở 25oC (g) - C Mass. of Bowl in water at 25oC (g) |  |  | 846.5 | 846.5 | 846.5 | 846.5 | 846.5 | 846.5
| Bình tỷ trọng + mẫu + nước (g) - D Mass. of Bowl and Sample in water |  |  | 1482 | 1452.6 | 1452 | 1486.6 | 1457.1 | 1519.8
| Thể tích mẫu BTN (g) - V= W+C-D Volume of Asphalt |  |  | 407.1 | 395.9 | 401.1 | 422.1 | 398.7 | 448.9
| Tỷ trọng lớn nhất của mẫu (g/cm3) - W/V Maximum Sp. Gr. |  |  | 2.561 | 2.531 | 2.51 | 2.516 | 2.531 | 2.5
| Tỷ trọng trung bình (g/cm3) - Gmm Average : |  |  | 2.543 | 2.532 | 2.524 | 2.514 | 2.517 | 2.511 | 0.01009201 | 0.1429518 | 0.2267369 | 0.3759362 | 0.554892
- Tỷ trọng có hiệu của hỗn hợp bê tông nhựa (Gse) - Effective Sp. Gr. (Gse), total aggregate:
|  | Gse = | Pmm | - Pb |  | = | 2.737556 | (g/cm3)
|  |  | Pmm | - Pb
|  |  | Gmm | Gb
- Độ hấp phụ của nhựa trong bê tông nhựa (Pba) - Absorbed Asphalt (Pba), % by wgt. Total agg.:
|  | Pba = | 100 x | Gse - Gsb |  | = | 0.5098209 | (%)
Gse x Gsb
- Hàm lượng nhựa có hiệu (Pbe) - Effective Asphalt Content :
|  | Pbe = | Pb - (Pba/100) x Ps |  |  | = | 4.972221 | (%)
Kết quả trên chỉ có giá trị đối với mẫu do khách hàng gửi tới. | [8 empty] | 07.07WP09.R0-From07.07-TEW48.R6
Note on J18: Hàm lượng nhựa tối ưu theo hỗn hợp

## marshall
CÔNG TY CỔ PHẦN TƯ VẤN KIỂM ĐỊNH XÂY DỰNG PHÍA NAM
SOUTH CONSTRUCTION INSPECTION CONSULTANT JOINT STOCK COMPANY
|  |  | Trụ sở & PTN: Phòng B01-Tòa nhà eTUNNEL | [12 empty] | Văn phòng đại diện: Phòng G01- Tòa nhà PLUG-IN
|  |  | L11-L12 Miếu Nổi P.3 Bình Thạnh HCM, Việt Nam | [12 empty] | 225 Điện Biên Phủ P.15 BT HCM, Việt Nam
|  |  | ĐT: (84).8.35 123 171 – Fax: (84).8.35 123 181 | [12 empty] | ĐT: (84).8. 8404415~7 – Fax: (84).8. 8404414
|  |  | E-mail: scic@dmc.vn | [12 empty] | Website: http://www.dangminh.vn
CÁC CHỈ TIÊU KỸ THUẬT CỦA BÊ TÔNG NHỰA C15 THÍ NGHIỆM THEO PHƯƠNG PHÁP MARSHALL
| 1. Tỉ trọng nhựa đường (Gb): |  |  | 1.034667 | g/cm3 |  | 2. Tỉ trọng khối của hỗn hợp cốt liệu (Gsb): |  |  |  |  | 2.70112 | g/cm3
[7 empty] | 3. Tỉ trọng có hiệu của hỗn hợp cốt liệu (Gsa): |  |  |  |  | 2.748738 | g/cm3
Kí hiệu mẫu | % nhựa |  | Chiều cao mẫu | Khối lượng mẫu |  |  | Thể tích mẫu | Khối lượng T.tích |  | Độ rỗng |  | Độ rỗng cốt liệu | Độ ổn định Marshall ngâm 60oC |  |  | Chỉ số dẻo Mar-shall | thương số Marshall
| Trong hỗn hợp BTN | Cốt liệu |  | khô | trong KK sau ngâm | trong nước |  | mẫu đầm | Tối đa | trong BTN | Lấp đầy |  | Lực nén phá hoại | hệ số hiệu chỉnh | Độ ổn định |  | 2 - 5
| (%) | (%) | (mm) | (g) | (g) | (g) | (cm3) | (g/cm3) | (g/cm3) | (%) | (%) | (%) | (kN) |  | (kN) | ( mm)
1.1 | 4.4 | 4.6 | 62.8 | 1165.2 | 1172 | 682.19 | 489.81 | 2.378882 |  | 6.453732 | 59.16627 | 15.8049 | 16.9 | 1.0175 | 17.19575 | 3.15 |  | 63.3 | 62.9
1.2 |  |  | 63.2 | 1164.66 | 1167.69 | 678.22 | 489.47 | 2.379431 |  | 6.432135 | 59.2528 | 15.78546 | 17.2 | 1.0075 | 17.329 | 2.66 |  | 62.7 | 63.2
1.3 |  |  | 63 | 1168 | 1170.52 | 678.75 | 491.77 | 2.375094 |  | 6.602672 | 58.57525 | 15.93895 | 18 | 1.0125 | 18.225 | 3.22 |  | 61.8 | 61.8
Trung bình : | [7 empty] | 2.377802 | 2.543 | 6.496179 | 58.9981 | 15.84311 |  |  | 17.58325 | 3.01 | 5.841611
2.1 | 4.9 | 5.2 | 63.6 | 1183.67 | 1185.65 | 688.14 | 497.51 | 2.379188 |  | 6.035215 | 62.82465 | 16.23445 | 17.6 | 0.9975 | 17.556 | 3.48 |  | 62.1 | 62
2.2 |  |  | 63.5 | 1182.54 | 1184.84 | 688.16 | 496.68 | 2.380889 |  | 5.968045 | 63.10231 | 16.17457 | 16.8 | 1 | 16.8 | 3.2 |  | 61.8 | 61.9
2.3 |  |  | 63.1 | 1169.16 | 1171.09 | 679.17 | 491.92 | 2.376728 |  | 6.132388 | 62.42657 | 16.32108 | 18 | 1.01 | 18.18 | 3.18 |  | 61 | 61.5
Trung bình : | [7 empty] | 2.378935 | 2.532 | 6.045216 | 62.78451 | 16.24337 |  |  | 17.512 | 3.286667 | 5.328195
3.1 | 5.3 | 5.6 | 63 | 1165.2 | 1171.12 | 680.76 | 490.36 | 2.376213 |  | 5.330144 | 68.06591 | 16.69108 | 18 | 1.0125 | 18.225 | 3.9 |  | 62 | 62.2
3.2 |  |  | 63.2 | 1173.79 | 1179.03 | 684.57 | 494.46 | 2.373883 |  | 5.423003 | 67.66786 | 16.7728 | 16.4 | 1.0075 | 16.523 | 4.22 |  | 61.9 | 61.3
3.3 |  |  | 63.1 | 1169.28 | 1173.28 | 682.45 | 490.83 | 2.38225 |  | 5.089623 | 69.11529 | 16.47942 | 17.2 | 1.01 | 17.372 | 4.1 |  | 61.2 | 60.8
Trung bình : | [7 empty] | 2.377449 | 2.51 | 5.280923 | 68.28302 | 16.64777 |  |  | 17.37333 | 4.073333 | 4.265139
4.1 | 5.8 | 6.2 | 62.9 | 1183.67 | 1185.65 | 689.23 | 496.42 | 2.384412 |  | 5.154638 | 69.3996 | 16.845 | 16.6 | 1.015 | 16.849 | 4.36 |  | 61 | 60.8
4.2 |  |  | 63 | 1182.54 | 1184.84 | 686.33 | 498.51 | 2.372149 |  | 5.642442 | 67.33314 | 17.27268 | 17.9 | 1.0125 | 18.12375 | 4.3 |  | 61 | 61
4.3 |  |  | 63.4 | 1169.16 | 1171.09 | 680.27 | 490.82 | 2.382055 |  | 5.248428 | 68.99417 | 16.92723 | 17.6 | 1.0025 | 17.644 | 4.28 |  | 61.2 | 61.1
Trung bình : | [7 empty] | 2.379539 | 2.514 | 5.348503 | 68.57564 | 17.01497 |  |  | 17.53892 | 4.313333 | 4.066209
5.1 | 6.2 | 6.6 | 63.4 | 1167.02 | 1169.6 | 679.16 | 490.44 | 2.379537 |  | 5.461393 | 68.5538 | 17.36741 | 17.2 | 1.0025 | 17.243 | 4.729 |  | 60.8 | 61.2
5.2 |  |  | 63 | 1173.15 | 1173.26 | 680.87 | 492.39 | 2.382563 |  | 5.341176 | 69.05879 | 17.26234 | 16.7 | 1.0125 | 16.90875 | 5.59 |  | 61.9 | 61.3
5.3 |  |  | 62.8 | 1172.13 | 1170.23 | 678.16 | 492.07 | 2.382039 |  | 5.361973 | 68.97099 | 17.28052 | 18.2 | 1.0175 | 18.5185 | 5.024 |  | 62 | 68
Trung bình : | [7 empty] | 2.381379 | 2.517 | 5.388181 | 68.86119 | 17.30342 |  |  | 17.55675 | 5.114333 | 3.432852
Kết quả trên chỉ có giá trị đối với mẫu do khách hàng gửi tới. | [15 empty] | 07.07WP08.R0-From07.07-TEW37.R0
Note on S17: Từ 2-5

## dthi
CÔNG TY CỔ PHẦN TƯ VẤN KIỂM ĐỊNH XÂY DỰNG PHÍA NAM
SOUTH CONSTRUCTION INSPECTION CONSULTANT JOINT STOCK COMPANY
|  | Trụ sở & PTN: Phòng B01-Tòa nhà eTUNNEL |  |  |  |  | Văn phòng đại diện: Phòng G01- Tòa nhà PLUG-IN
|  | L11-L12 Miếu Nổi P.3 Bình Thạnh HCM, Việt Nam |  |  |  |  | 224 Điện Biên Phủ P.15 BT HCM, Việt Nam
|  | ĐT: (84).8. 35 123 171 – Fax: (84).8.35 123 181 |  |  |  |  | ĐT: (84).8. 8404415~7 – Fax: (84).8. 8404413
|  | E-mail: scic@dmc.vn |  |  |  |  | Website: http://www.dangminh.vn
CÁC ĐẶC TÍNH KỸ THUẬT CỦA THÍ NGHIỆM MARSHALL, CHỌN HÀM LƯỢNG NHỰA TỐI ƯU
Hàm lượng nhựa theo cốt liệu | Khối lượng thể tích mẫu | Khối lượng riêng | Độ rỗng dư trong BTN | Độ rỗng lấp đầy | Độ rỗng cốt liệu | Độ ổn định Marshall | Độ dẻo
(%) | (g/cm3) | (g/cm3) | (%) | (%) | (%) | (kN) | (mm)
4.6 | 2.377802 | 2.543 | 6.496179 | 58.9981 | 15.84311 | 17.58325 | 3.01
5.2 | 2.378935 | 2.532 | 6.045216 | 62.78451 | 16.24337 | 17.512 | 3.286667
5.6 | 2.377449 | 2.51 | 5.280923 | 68.28302 | 16.64777 | 17.37333 | 4.073333
6.2 | 2.379539 | 2.514 | 5.348503 | 68.57564 | 17.01497 | 17.53892 | 4.313333
6.6 | 2.381379 | 2.517 | 5.388181 | 68.86119 | 17.30342 | 17.55675 | 5.114333
|  |  |  | Dựa theo biểu đồ ta chọn hàm lượng nhựa tối ưu: |  |  |  | rong du |  | rong clieu
|  |  |  | Phạm vi hàm lượng nhựa tương ứng với các chỉ tiêu |  |  |  | min | max | min | max
|  |  |  | kỹ thuật đạt yêu cầu theo 22TCN249-98 |  |  |  | 5.5 | 2 |  | 5.3
[5 empty] | Yêu cầu | % nhựa | Tổng hợp: | 5.5 | 5.5
|  |  |  | Độ rỗng dư: | 3 - 6 (%) | : 5.0 - 6.5 | 4.9 - 5.75 % | deo
|  |  |  | Rỗng C liệu: | 14 - 18 (%) | : 4.5 - 5.5 |  | min | max
|  |  |  | Độ ổn định: | > 8 kN | 17.3 |  | 0 | 5.65
|  |  |  | Độ dẻo: | 2 - 4 (mm) | : 4.5 - 5.65 |  | 4 | 5.65
|  |  |  | Chọn hàm lượng nhựa tối ưu: |  | 5.8 | % (theo cốt liệu)
|  |  |  | Hàm lượng nhựa tối ưu: |  | 5.482042 | % (theo hỗn hợp)
Kết quả trên chỉ có giá trị đối với mẫu do khách hàng gửi tới. | [6 empty] | 07.07WP08.R0-From07.07-TEW37.R0

## marshall2
CÔNG TY CỔ PHẦN TƯ VẤN KIỂM ĐỊNH XÂY DỰNG PHÍA NAM
SOUTH CONSTRUCTION INSPECTION CONSULTANT JOINT STOCK COMPANY
|  |  | Trụ sở & PTN: Phòng B01-Tòa nhà eTUNNEL | [12 empty] | Văn phòng đại diện: Phòng G01- Tòa nhà PLUG-IN
|  |  | L11-L12 Miếu Nổi P.3 Bình Thạnh HCM, Việt Nam | [12 empty] | 225 Điện Biên Phủ P.15 BT HCM, Việt Nam
|  |  | ĐT: (84).8.35 123 171 – Fax: (84).8.35 123 181 | [12 empty] | ĐT: (84).8. 8404415~7 – Fax: (84).8. 8404414
|  |  | E-mail: scic@dmc.vn | [12 empty] | Website: http://www.dangminh.vn
CÁC CHỈ TIÊU KỸ THUẬT CỦA MẪU BÊ TÔNG NHỰA THIẾT KẾ (HÀM LƯỢNG NHỰA TỐI ƯU)
| 1. Tỉ trọng nhựa đường (Gb): |  |  | 1.034667 | g/cm3 |  | 2. Tỉ trọng khối của hỗn hợp cốt liệu (Gsb): |  |  |  |  | 2.70112 | g/cm3
[7 empty] | 3. Tỉ trọng có hiệu của hỗn hợp cốt liệu (Gsa): |  |  |  |  | 2.748738 | g/cm3
Kí hiệu mẫu | % nhựa |  | Chiều cao mẫu | Khối lượng mẫu |  |  | Thể tích mẫu | Khối lượng T.tích |  | Độ rỗng |  | Độ rỗng cốt liệu | Độ ổn định Marshall ngâm 60oC |  |  | Chỉ số dẻo Mar-shall
| Trong hỗn hợp BTN | Cốt liệu |  | khô | trong KK sau ngâm | trong nước |  | mẫu đầm | Tối đa | trong BTN | Lấp đầy |  | Lực nén phá hoại | hệ số hiệu chỉnh | Độ ổn định
| (%) | (%) | (mm) | (g) | (g) | (g) | (cm3) | (g/cm3) | (g/cm3) | (%) | (%) | (%) | (kN) |  | (kN) | ( mm)
1.1 | 5.482042 | 5.8 | 62.9 | 1166.6 | 1171.9 | 682.27 | 489.63 | 2.382615 |  | 5.112886 | 69.24988 | 16.6272 | 15.4 | 1.015 | 15.631 | 3.92
1.2 |  |  | 63 | 1179.2 | 1179.2 | 683.96 | 495.24 | 2.381068 |  | 5.174522 | 68.98022 | 16.68136 | 14.9 | 1.0125 | 15.08625 | 4.12
1.3 |  |  | 63.6 | 1169.8 | 1171.6 | 680.85 | 490.75 | 2.383698 |  | 5.069756 | 69.43961 | 16.58931 | 15.2 | 0.9975 | 15.162 | 3.88 | Thương số
[8 empty] | 2.382461 | 2.511 | 5.119054 | 69.22324 | 16.63262 |  |  | 15.29308 | 3.973333 | 3.84893
2.1 | 5.482042 | 5.8 | 62.9 | 1171.7 | 1170.6 | 679.9 | 490.7 | 2.387813 |  | 4.905881 | 70.16852 | 16.44532 | 13.8 | 1.015 | 14.007
2.2 |  |  | 63.4 | 1172.6 | 1176.8 | 686.2 | 490.6 | 2.390135 |  | 4.81344 | 70.58536 | 16.36409 | 13.6 | 1.0025 | 13.634
2.3 |  |  | 63.7 | 1172.5 | 1177.2 | 686.62 | 490.58 | 2.390028 |  | 4.817677 | 70.56616 | 16.36782 | 13.2 | 0.995 | 13.134
[8 empty] | 2.389325 | 2.511 | 4.845666 | 70.44001 | 16.39241 |  |  | 13.59167
Trung bình : | [7 empty] | 2.385893 | 2.511 | 4.98236 | 69.83163 | 16.51252
Độ ổn định còn lại sau khi ngâm mẫu 24 giờ so với độ ổn định ban đầu: | [14 empty] | 88.8746 | %
*Mẫu 1.1,1.2,1.3 ngâm 60 phút; mẫu 2.1,2.2,2.3 ngâm 24 giờ
Kết quả trên chỉ có giá trị đối với mẫu do khách hàng gửi tới. | [15 empty] | 07.07WP08.R0-From07.07-TEW37.R0
Note on S16: 2-5

## d12x15
CÔNG TY CỔ PHẦN TƯ VẤN KIỂM ĐỊNH XÂY DỰNG PHÍA NAM
SOUTH CONSTRUCTION INSPECTION CONSULTANT JOINT STOCK COMPANY
|  | Trụ sở & PTN: Phòng B01-Tòa nhà eTUNNEL | [10 empty] | Văn phòng đại diện: Phòng G01- Tòa nhà PLUG-IN
|  | L11-L12 Miếu Nổi P.3 Bình Thạnh HCM, Việt Nam | [10 empty] | 224 Điện Biên Phủ P.15 BT HCM, Việt Nam
|  | ĐT: (84).8. 35 123 171 – Fax: (84).8.35 123 181 | [10 empty] | ĐT: (84).8. 8404415~7 – Fax: (84).8. 8404413
|  | E-mail: scic@dmc.vn | [10 empty] | Website: http://www.dangminh.vn
PHỤ LỤC 1 KẾT QUẢ THÍ NGHIỆM VẬT LIỆU ĐÁ 12x15
ĐƠN VỊ YÊU CẦU |  |  | : CHI NHÁNH CÔNG TY TNHH QUỐC TẾ LIÊN DOANH VINATA
ĐỊA CHỈ |  |  | : 171 Võ Thị Sáu - Quận 3 - Tp HCM
CÔNG TRÌNH |  |  | : VE CO
ĐỊA CHỈ |  |  | : KCN Phú An Thạnh - Bến Lức - Long An
NGÀY NHẬN MẪU |  |  | : 09-11-2011
NGUỒN GỐC VẬT LIỆU |  |  | : Do khách hàng cung cấp
1/ Thí nghiệm thành phần hạt (AASHTO T27):
Mắc sàng | K.lượng tích lũy trên sàng | % khối lượng
|  | tích lũy trên sàng | lọt sàng
(mm) | (g) | (%) | (%)
25 | 0 | 0 | 100
19 | 0 | 0 | 100
12.5 | 3258 | 64.26036 | 35.73964
8 | 5040.2 | 99.41223 | 0.5877712
4 | 5070 | 100 | 0
2 | 5070 | 100 | 0
1 | 5070 | 100 | 0
0.5 | 5070 | 100 | 0
0.3 | 5070 | 100 | 0
0.16 | 5070 | 100 | 0
0.075 | 5070 | 100 | 0
< 0.075 | 5070 | 100 | 0
2/ Thí nghiệm khối lượng riêng (TCVN7572-4-2006):
Cốt liệu | [5 empty] | Đơn vị |  | Kết quả thí nghiệm
[8 empty] | Lần 1 |  | Lần 1 |  | Trung bình
m1 : Khối lượng mẫu ướt | [5 empty] | g |  | 520.2 |  | 503.6
m2 : Khối lượng bình+nước+tấm kính+mẫu | [5 empty] | g |  | 1175.6 |  | 1165
m3 : Khối lượng bình+nước+tấm kính | [5 empty] | g |  | 847.2 |  | 847.2
m4 : Khối lượng mẫu khô | [5 empty] | g |  | 517.9 |  | 501.6
Gn : Khối lượng riêng của nước | [5 empty] | g/cm3 |  | 1 |  | 1
Ga : Khối lượng riêng của cốt liệu | [5 empty] | g/cm3 |  | 2.732982 |  | 2.729053 |  | 2.731017
Gvk : Khối lượng thể tích của cốt liệu ở trạng thái khô | [5 empty] | g/cm3 |  | 2.700209 |  | 2.699677 |  | 2.699943
Gvbh : Khối lượng thể tích của cốt liệu ở trạng thái bão hòa | [5 empty] | g/cm3 |  | 2.7122 |  | 2.710441 |  | 2.711321
W : Độ hút nước của cốt liệu | [5 empty] | % |  | 0.4441012 |  | 0.3987241 |  | 0.4214126
Kết quả trên chỉ có giá trị đối với mẫu do khách hàng gửi tới. | [12 empty] | 07.07WP09.R0-From07.07-TEW48.R6
3/ Thí nghiệm hàm lượng bụi bùn sét của đá 10x20 (TCVN7572-8-2006)
Stt | Khối lượng mẫu trước khi rửa (g) |  |  | Khối lượng mẫu sau khi rửa (g) |  |  | Hàm lượng bụi sét (%)
[7 empty] | Thí nghiệm |  |  | Trung bình
1 | 5030 |  |  | 5009 |  |  | 0.417495 |  |  | 0.4277838
2 | 5022 |  |  | 5000 |  |  | 0.4380725
4/ Thí nghiệm độ mài mòn LA (TCVN7572-12-2006 (phương pháp B)
Cỡ hạt (mm) |  | Khối lượng mẫu ban đầu (g) | [5 empty] | Khối lượng mẫu sau khi quay (g) |  |  | Độ mài mòn LA (%)
12.5-19 |  | 2502 |  |  | 5002 |  |  | 4300 |  |  | 14.03439
9.5-12.5 |  | 2500
5/ Thí nghiệm nén dập trong xi lanh (TCVN7572-11-2006)
Cỡ hạt (mm) |  | Đường kính xi lanh |  | K.lượng mẫu ban đầu |  | K.lượng mẫu sau nén |  | % k. lượng cỡ hạt mẫu |  | Độ nén dập trong xi lanh
|  | (mm) |  | (g) |  | (g) |  | (%) |  | (%)
5-10 |  | 76 |  | 400 |  | 365 |  | 16.5 |  | 8.75 |  | 8.738467
10-20 |  | 152 |  | 2896 |  | 2643 |  | 83.5 |  | 8.736188
6/ Thí nghiệm hàm lượng hạt thoi dẹt (TCVN7572-13-2006)
Cỡ hạt (mm) |  | Kh. lượng ban đầu (g) |  | Khối lượng hạt thoi dẹt (g) |  | Hàm lượng hạt thoi dẹt trong từng cỡ hạt (%) |  |  | Hàm lượng nhóm hạt (%) |  | Hàm lượng hạt thoi dẹt (%)
12.78391
10-20 |  | 1032 |  | 158 |  | 15.31008 |  |  | 83.5 |  |  |  |  | 12.78391
20-40 |  | 3008 |  | 259 |  | 8.610372 |  |  | 0 |  |  |  |  | 0
Kết quả trên chỉ có giá trị đối với mẫu do khách hàng gửi tới. | [12 empty] | 07.07WP09.R0-From07.07-TEW48.R6
y/
Note on L64: Home: < 30%

## D8x11
CÔNG TY CỔ PHẦN TƯ VẤN KIỂM ĐỊNH XÂY DỰNG PHÍA NAM
SOUTH CONSTRUCTION INSPECTION CONSULTANT JOINT STOCK COMPANY
|  | Trụ sở & PTN: Phòng B01-Tòa nhà eTUNNEL | [10 empty] | Văn phòng đại diện: Phòng G01- Tòa nhà PLUG-IN
|  | L11-L12 Miếu Nổi P.3 Bình Thạnh HCM, Việt Nam | [10 empty] | 224 Điện Biên Phủ P.15 BT HCM, Việt Nam
|  | ĐT: (84).8. 35 123 171 – Fax: (84).8.35 123 181 | [10 empty] | ĐT: (84).8. 8404415~7 – Fax: (84).8. 8404413
|  | E-mail: scic@dmc.vn | [10 empty] | Website: http://www.dangminh.vn
PHỤ LỤC 2 KẾT QUẢ THÍ NGHIỆM VẬT LIỆU ĐÁ 8x11
ĐƠN VỊ YÊU CẦU |  |  | : CHI NHÁNH CÔNG TY TNHH QUỐC TẾ LIÊN DOANH VINATA
ĐỊA CHỈ |  |  | : 171 Võ Thị Sáu - Quận 3 - Tp HCM
CÔNG TRÌNH |  |  | : VE CO
ĐỊA CHỈ |  |  | : KCN Phú An Thạnh - Bến Lức - Long An
NGÀY NHẬN MẪU |  |  | : 09-11-2011
NGUỒN GỐC VẬT LIỆU |  |  | : Do khách hàng cung cấp
1/ Thí nghiệm thành phần hạt (AASHTO T27):
Mắc sàng | K.lượng tích lũy trên sàng | % khối lượng
|  | tích lũy trên sàng | lọt sàng
(mm) | (g) | (%) | (%)
25 | 0 | 0 | 100
19 | 0 | 0 | 100
12.5 | 0 | 0 | 100
8 | 3020.2 | 92.46831 | 7.531688 | [10 empty] | 7.715388 | 1.928847
4 | 3260.2 | 99.8163 | 0.1836997 | [11 empty] | 2.112547
2 | 3266.2 | 100 | 0
1 | 3266.2 | 100 | 0
0.5 | 3266.2 | 100 | 0
0.3 | 3266.2 | 100 | 0
0.16 | 3266.2 | 100 | 0
0.075 | 3266.2 | 100 | 0
< 0.075 | 3266.2 | 100 | 0
2/ Thí nghiệm khối lượng riêng (TCVN7572-4-2006):
Cốt liệu | [5 empty] | Đơn vị |  | Kết quả thí nghiệm
[8 empty] | Lần 1 |  | Lần 1 |  | Trung bình
m1 : Khối lượng mẫu ướt | [5 empty] | g |  | 435.2 |  | 425.2
m2 : Khối lượng bình+nước+tấm kính+mẫu | [5 empty] | g |  | 1122 |  | 1116.1
m3 : Khối lượng bình+nước+tấm kính | [5 empty] | g |  | 847.2 |  | 847
m4 : Khối lượng mẫu khô | [5 empty] | g |  | 433 |  | 423.1
Gn : Khối lượng riêng của nước | [5 empty] | g/cm3 |  | 1 |  | 1
Ga : Khối lượng riêng của cốt liệu | [5 empty] | g/cm3 |  | 2.737042 |  | 2.747403 |  | 2.742222
Gvk : Khối lượng thể tích của cốt liệu ở trạng thái khô | [5 empty] | g/cm3 |  | 2.699501 |  | 2.710442 |  | 2.704972
Gvbh : Khối lượng thể tích của cốt liệu ở trạng thái bão hòa | [5 empty] | g/cm3 |  | 2.713217 |  | 2.723895 |  | 2.718556
W : Độ hút nước của cốt liệu | [5 empty] | % |  | 0.5080831 |  | 0.4963366 |  | 0.5022099
Kết quả trên chỉ có giá trị đối với mẫu do khách hàng gửi tới. | [12 empty] | 07.07WP09.R0-From07.07-TEW48.R6
3/ Thí nghiệm hàm lượng bụi bùn sét của đá 10x16 (TCVN7572-8-2006)
Stt | Khối lượng mẫu trước khi rửa (g) |  |  | Khối lượng mẫu sau khi rửa (g) |  |  | Hàm lượng bụi sét (%)
[7 empty] | Thí nghiệm |  |  | Trung bình
1 | 5226 |  |  | 5198 |  |  | 0.5357826 |  |  | 0.5716937
2 | 5102 |  |  | 5071 |  |  | 0.6076049
4/ Thí nghiệm độ mài mòn LA (TCVN7572-12-2006 (phương pháp B)
Cỡ hạt (mm) |  | Khối lượng mẫu ban đầu (g) | [5 empty] | Khối lượng mẫu sau khi quay (g) |  |  | Độ mài mòn LA (%)
12.5-19 |  | 2509 |  |  | 5041 |  |  | 4322 |  |  | 14.26304
9.5-12.5 |  | 2532
5/ Thí nghiệm nén dập trong xi lanh (TCVN7572-11-2006)
Cỡ hạt (mm) |  | Đường kính xi lanh |  | K.lượng mẫu ban đầu |  | K.lượng mẫu sau nén |  | % k. lượng cỡ hạt mẫu |  | Độ nén dập trong xi lanh
|  | (mm) |  | (g) |  | (g) |  | (%) |  | (%)
5-10 |  | 75 |  | 400 |  | 367 |  | 76.5 |  | 8.25 |  | 8.128583
10-20 |  | 150 |  | 3000 |  | 2768 |  | 23.5 |  | 7.733333
6/ Thí nghiệm hàm lượng hạt thoi dẹt (TCVN7572-13-2006)
Cỡ hạt (mm) |  | Kh. lượng ban đầu (g) |  | Khối lượng hạt thoi dẹt (g) |  | Hàm lượng hạt thoi dẹt trong từng cỡ hạt (%) |  |  | Hàm lượng nhóm hạt (%) |  | Hàm lượng hạt thoi dẹt (%)
5-10 |  | 252 |  | 49.6 |  | 19.68254 |  |  | 65 |  | 12.79365
10-20 |  | 1046 |  | 159 |  | 15.20076 |  |  | 0
Kết quả trên chỉ có giá trị đối với mẫu do khách hàng gửi tới. | [12 empty] | 07.07WP09.R0-From07.07-TEW48.R6

## 6x8
CÔNG TY CỔ PHẦN TƯ VẤN KIỂM ĐỊNH XÂY DỰNG PHÍA NAM
SOUTH CONSTRUCTION INSPECTION CONSULTANT JOINT STOCK COMPANY
|  | Trụ sở & PTN: Phòng B01-Tòa nhà eTUNNEL | [10 empty] | Văn phòng đại diện: Phòng G01- Tòa nhà PLUG-IN
|  | L11-L12 Miếu Nổi P.3 Bình Thạnh HCM, Việt Nam | [10 empty] | 224 Điện Biên Phủ P.15 BT HCM, Việt Nam
|  | ĐT: (84).8. 35 123 171 – Fax: (84).8.35 123 181 | [10 empty] | ĐT: (84).8. 8404415~7 – Fax: (84).8. 8404413
|  | E-mail: scic@dmc.vn | [10 empty] | Website: http://www.dangminh.vn
PHỤ LỤC 3 KẾT QUẢ THÍ NGHIỆM VẬT LIỆU ĐÁ 6x8
ĐƠN VỊ YÊU CẦU |  |  | : CHI NHÁNH CÔNG TY TNHH QUỐC TẾ LIÊN DOANH VINATA
ĐỊA CHỈ |  |  | : 171 Võ Thị Sáu - Quận 3 - Tp HCM
CÔNG TRÌNH |  |  | : VE CO
ĐỊA CHỈ |  |  | : KCN Phú An Thạnh - Bến Lức - Long An
NGÀY NHẬN MẪU |  |  | 2011-11-09
NGUỒN GỐC VẬT LIỆU |  |  | : Do khách hàng cung cấp
1/ Thí nghiệm thành phần hạt (AASHTO T27):
Mắc sàng | K.lượng tích lũy trên sàng | % khối lượng
|  | tích lũy trên sàng | lọt sàng
(mm) | (g) | (%) | (%)
25 | 0 | 0 | 100
19 | 0 | 0 | 100
12.5 | 0 | 0 | 100
8 | 239.8 | 7.976848 | 92.02315
4 | 2526.8 | 84.05296 | 15.94704
2 | 3006.2 | 100 | 0
1 | 3006.2 | 100 | 0
0.5 | 3006.2 | 100 | 0
0.3 | 3006.2 | 100 | 0
0.16 | 3006.2 | 100 | 0
0.075 | 3006.2 | 100 | 0
< 0.075 | 3006.2 | 100 | 0
2/ Thí nghiệm khối lượng riêng (TCVN7572-4-2006):
Cốt liệu | [5 empty] | Đơn vị |  | Kết quả thí nghiệm
[8 empty] | Lần 1 |  | Lần 1 |  | Trung bình
m1 : Khối lượng mẫu ướt | [5 empty] | g |  | 251.6 |  | 250.4
m2 : Khối lượng bình+nước+tấm kính+mẫu | [5 empty] | g |  | 1006.3 |  | 1005.4
m3 : Khối lượng bình+nước+tấm kính | [5 empty] | g |  | 847.2 |  | 847.2
m4 : Khối lượng mẫu khô | [5 empty] | g |  | 250 |  | 248.9
Gn : Khối lượng riêng của nước | [5 empty] | g/cm3 |  | 1 |  | 1
Ga : Khối lượng riêng của cốt liệu | [5 empty] | g/cm3 |  | 2.750275 |  | 2.744212 |  | 2.747243
Gvk : Khối lượng thể tích của cốt liệu ở trạng thái khô | [5 empty] | g/cm3 |  | 2.702703 |  | 2.699566 |  | 2.701134
Gvbh : Khối lượng thể tích của cốt liệu ở trạng thái bão hòa | [5 empty] | g/cm3 |  | 2.72 |  | 2.715835 |  | 2.717918
W : Độ hút nước của cốt liệu | [5 empty] | % |  | 0.64 |  | 0.6026517 |  | 0.6213258
Kết quả trên chỉ có giá trị đối với mẫu do khách hàng gửi tới. | [12 empty] | 07.07WP09.R0-From07.07-TEW48.R6
3/ Thí nghiệm hàm lượng bụi bùn sét của đá 5x10 (TCVN7572-8-2006)
Stt | Khối lượng mẫu trước khi rửa (g) |  |  | Khối lượng mẫu sau khi rửa (g) |  |  | Hàm lượng bụi sét (%)
[7 empty] | Thí nghiệm |  |  | Trung bình
1 | 5016 |  |  | 4988 |  |  | 0.5582137 |  |  | 0.5529723
2 | 5112 |  |  | 5084 |  |  | 0.5477308
4/ Thí nghiệm độ mài mòn LA (TCVN7572-12-2006 (phương pháp C)
Cỡ hạt (mm) |  | Khối lượng mẫu ban đầu (g) | [5 empty] | Khối lượng mẫu sau khi quay (g) |  |  | Độ mài mòn LA (%)
4.75-6.3 |  | 2526 |  |  | 5045 |  |  | 4332 |  |  | 14.1328
6.3-9.5 |  | 2519
5/ Thí nghiệm nén dập trong xi lanh (TCVN7572-11-2006)
Cỡ hạt (mm) |  | Đường kính xi lanh |  | K.lượng mẫu ban đầu |  | K.lượng mẫu sau nén |  | % k. lượng cỡ hạt mẫu |  | Độ nén dập trong xi lanh
|  | (mm) |  | (g) |  | (g) |  | (%) |  | (%)
5-10 |  | 75 |  | 426 |  | 389 |  | 100 |  | 8.685446
6/ Thí nghiệm hàm lượng hạt thoi dẹt (TCVN7572-13-2006)
Cỡ hạt (mm) |  | Kh. lượng ban đầu (g) |  | Khối lượng hạt thoi dẹt (g) |  | Hàm lượng hạt thoi dẹt trong từng cỡ hạt (%) |  |  | Hàm lượng nhóm hạt (%) |  | Hàm lượng hạt thoi dẹt (%)
5-10 |  | 239 |  | 33 |  | 13.80753 |  |  | 83.8 |  | 11.57071
Kết quả trên chỉ có giá trị đối với mẫu do khách hàng gửi tới. | [12 empty] | 07.07WP09.R0-From07.07-TEW48.R6

## 3x5
CÔNG TY CỔ PHẦN TƯ VẤN KIỂM ĐỊNH XÂY DỰNG PHÍA NAM
SOUTH CONSTRUCTION INSPECTION CONSULTANT JOINT STOCK COMPANY
|  | Trụ sở & PTN: Phòng B01-Tòa nhà eTUNNEL | [7 empty] | Văn phòng đại diện: Phòng G01- Tòa nhà PLUG-IN
|  | L11-L12 Miếu Nổi P.3 Bình Thạnh HCM, Việt Nam | [7 empty] | 224 Điện Biên Phủ P.15 BT HCM, Việt Nam
|  | ĐT: (84).8. 35 123 171 – Fax: (84).8.35 123 181 | [7 empty] | ĐT: (84).8. 8404415~7 – Fax: (84).8. 8404413
|  | E-mail: scic@dmc.vn | [7 empty] | Website: http://www.dangminh.vn
PHỤ LỤC 4 KẾT QUẢ THÍ NGHIỆM VẬT LIỆU ĐÁ 3x5
ĐƠN VỊ YÊU CẦU |  |  | : CHI NHÁNH CÔNG TY TNHH QUỐC TẾ LIÊN DOANH VINATA
ĐỊA CHỈ |  |  | : 171 Võ Thị Sáu - Quận 3 - Tp HCM
CÔNG TRÌNH |  |  | : VE CO
ĐỊA CHỈ |  |  | : KCN Phú An Thạnh - Bến Lức - Long An
NGÀY NHẬN MẪU |  |  | : 09-11-2011
NGUỒN GỐC VẬT LIỆU |  |  | : Do khách hàng cung cấp
1/ Thí nghiệm thành phần hạt (AASHTO T27):
Mắc sàng | K.lượng tích lũy trên sàng | % khối lượng
|  | tích lũy trên sàng | lọt sàng
(mm) | (g) | (%) | (%)
19 | 0 | 0 | 100
12.5 | 0 | 0 | 100
8 | 0 | 0 | 100
4 | 1062 | 37.02671 | 62.97329
2 | 1767 | 61.60658 | 38.39342
1 | 2868.2 | 100 | 0
0.5 | 2868.2 | 100 | 0
0.3 | 2868.2 | 100 | 0
0.16 | 2868.2 | 100 | 0
0.075 | 2868.2 | 100 | 0
< 0.075 | 2868.2 | 100 | 0
2/ Thí nghiệm khối lượng riêng (TCVN7572-4-2006):
Cốt liệu |  |  |  |  | Đơn vị |  | Kết quả thí nghiệm
[7 empty] | Lần 1 | Lần 1 | Trung bình
m1 : Khối lượng mẫu ướt |  |  |  |  | g |  | 245.2 | 250.8
m2 : Khối lượng bình+nước+tấm kính+mẫu |  |  |  |  | g |  | 1002.2 | 1005.8
m3 : Khối lượng bình+nước+tấm kính |  |  |  |  | g |  | 847.2 | 847.2
m4 : Khối lượng mẫu khô |  |  |  |  | g |  | 243.5 | 249
Gn : Khối lượng riêng của nước |  |  |  |  | g/cm3 |  | 1 | 1
Ga : Khối lượng riêng của cốt liệu |  |  |  |  | g/cm3 |  | 2.751412 | 2.754425 | 2.752919
Gvk : Khối lượng thể tích của cốt liệu ở trạng thái khô |  |  |  |  | g/cm3 |  | 2.699557 | 2.700651 | 2.700104
Gvbh : Khối lượng thể tích của cốt liệu ở trạng thái bão hòa |  |  |  |  | g/cm3 |  | 2.718404 | 2.720174 | 2.719289
W : Độ hút nước của cốt liệu |  |  |  |  | % |  | 0.698152 | 0.7228916 | 0.7105218
3/ Thí nghiệm hàm lượng bụi bùn sét (TCVN7572-8-2006)
Stt | Khối lượng mẫu trước khi rửa (g) |  |  | Khối lượng mẫu sau khi rửa (g) |  | Hàm lượng bụi sét (%)
[6 empty] | Thí nghiệm |  | Trung bình
1 | 5029 |  |  | 4979 |  | 0.9942334 |  | 0.9742539
2 | 5030 |  |  | 4982 |  | 0.9542744
Kết quả trên chỉ có giá trị đối với mẫu do khách hàng gửi tới. | [9 empty] | 07.07WP09.R0-From07.07-TEW48.R6

## 0x2
CÔNG TY CỔ PHẦN TƯ VẤN KIỂM ĐỊNH XÂY DỰNG PHÍA NAM
SOUTH CONSTRUCTION INSPECTION CONSULTANT JOINT STOCK COMPANY
|  | Trụ sở & PTN: Phòng B01-Tòa nhà eTUNNEL | [7 empty] | Văn phòng đại diện: Phòng G01- Tòa nhà PLUG-IN
|  | L11-L12 Miếu Nổi P.3 Bình Thạnh HCM, Việt Nam | [7 empty] | 224 Điện Biên Phủ P.15 BT HCM, Việt Nam
|  | ĐT: (84).8. 35 123 171 – Fax: (84).8.35 123 181 | [7 empty] | ĐT: (84).8. 8404415~7 – Fax: (84).8. 8404413
|  | E-mail: scic@dmc.vn | [7 empty] | Website: http://www.dangminh.vn
PHỤ LỤC 5 KẾT QUẢ THÍ NGHIỆM VẬT LIỆU ĐÁ 0x2
ĐƠN VỊ YÊU CẦU |  |  | : CHI NHÁNH CÔNG TY TNHH QUỐC TẾ LIÊN DOANH VINATA
ĐỊA CHỈ |  |  | : 171 Võ Thị Sáu - Quận 3 - Tp HCM
CÔNG TRÌNH |  |  | : VE CO
ĐỊA CHỈ |  |  | : KCN Phú An Thạnh - Bến Lức - Long An
NGÀY NHẬN MẪU |  |  | : 09-11-2011
NGUỒN GỐC VẬT LIỆU |  |  | : Do khách hàng cung cấp
1/ Thí nghiệm thành phần hạt (AASHTO T27):
Mắc sàng | K.lượng tích lũy trên sàng | % khối lượng
|  | tích lũy trên sàng | lọt sàng
(mm) | (g) | (%) | (%)
19 | 0 | 0 | 100
12.5 | 0 | 0 | 100
8 | 0 | 0 | 100
4 | 32.5 | 1.159555 | 98.84045
2 | 668.6 | 23.85472 | 76.14528
1 | 1102 | 39.31783 | 60.68217
0.5 | 1626 | 58.01342 | 41.98658
0.3 | 2016 | 71.92807 | 28.07193
0.16 | 2306.8 | 82.30341 | 17.69659
0.075 | 2512.6 | 89.64607 | 10.35393
< 0.075 | 2802.8 | 100 | 0
2/ Thí nghiệm khối lượng riêng (TCVN7572-4-2006):
Cốt liệu |  |  |  |  | Đơn vị |  | Kết quả thí nghiệm
[7 empty] | Lần 1 | Lần 1 | Trung bình
m1 : Khối lượng mẫu ướt |  |  |  |  | g |  | 247.2 | 217.1
m2 : Khối lượng bình+nước+tấm kính+mẫu |  |  |  |  | g |  | 1003.5 | 984.6
m3 : Khối lượng bình+nước+tấm kính |  |  |  |  | g |  | 847.2 | 847.2
m4 : Khối lượng mẫu khô |  |  |  |  | g |  | 245.2 | 215.3
Gn : Khối lượng riêng của nước |  |  |  |  | g/cm3 |  | 1 | 1
Ga : Khối lượng riêng của cốt liệu |  |  |  |  | g/cm3 |  | 2.758155 | 2.7638 | 2.760977
Gvk : Khối lượng thể tích của cốt liệu ở trạng thái khô |  |  |  |  | g/cm3 |  | 2.69747 | 2.70138 | 2.699425
Gvbh : Khối lượng thể tích của cốt liệu ở trạng thái bão hòa |  |  |  |  | g/cm3 |  | 2.719472 | 2.723965 | 2.721718
W : Độ hút nước của cốt liệu |  |  |  |  | % |  | 0.8156607 | 0.8360427 | 0.8258517
3/ Thí nghiệm hàm lượng bụi bùn sét (TCVN7572-8-2006)
Stt | Khối lượng mẫu trước khi rửa (g) |  |  | Khối lượng mẫu sau khi rửa (g) |  | Hàm lượng bụi sét (%)
[6 empty] | Thí nghiệm |  | Trung bình
1 | 5022 |  |  | 4989 |  | 0.6571087 |  | 0.6584224
2 | 5002 |  |  | 4969 |  | 0.6597361
Kết quả trên chỉ có giá trị đối với mẫu do khách hàng gửi tới. | [9 empty] | 07.07WP09.R0-From07.07-TEW48.R6

## bk
CÔNG TY CỔ PHẦN TƯ VẤN KIỂM ĐỊNH XÂY DỰNG PHÍA NAM
SOUTH CONSTRUCTION INSPECTION CONSULTANT JOINT STOCK COMPANY
|  | Trụ sở & PTN: Phòng B01-Tòa nhà eTUNNEL | [10 empty] | Văn phòng đại diện: Phòng G01- Tòa nhà PLUG-IN
|  | L11-L12 Miếu Nổi P.3 Bình Thạnh HCM, Việt Nam | [10 empty] | 224 Điện Biên Phủ P.15 BT HCM, Việt Nam
|  | ĐT: (84).8. 35 123 171 – Fax: (84).8.35 123 181 | [10 empty] | ĐT: (84).8. 8404415~7 – Fax: (84).8. 8404413
|  | E-mail: scic@dmc.vn | [10 empty] | Website: http://www.dangminh.vn
PHỤ LỤC 6 KẾT QUẢ THÍ NGHIỆM VẬT LIỆU BỘT KHOÁNG
ĐƠN VỊ YÊU CẦU |  |  | : CHI NHÁNH CÔNG TY TNHH QUỐC TẾ LIÊN DOANH VINATA
ĐỊA CHỈ |  |  | : 171 Võ Thị Sáu - Quận 3 - Tp HCM
CÔNG TRÌNH |  |  | : VE CO
ĐỊA CHỈ |  |  | : KCN Phú An Thạnh - Bến Lức - Long An
NGÀY NHẬN MẪU |  |  | : 09/11/2011
NGUỒN GỐC VẬT LIỆU |  |  | : Do khách hàng cung cấp
1/ Thí nghiệm thành phần hạt (22TCN58-84):
Mắc sàng | K.lượng tích lũy trên sàng | % khối lượng
|  | tích lũy trên sàng | lọt sàng
(mm) | (g) | (%) | (%)
4 | 0 | 0 | 100
2 | 0 | 0 | 100
1 | 0 | 0 | 100
0.5 | 0 | 0 | 100
0.3 | 0 | 0 | 100
0.16 | 66 | 13.2 | 86.8
0.075 | 99.8 | 19.96 | 80.04
< 0.075 | 500 | 100 | 0
2/ Thí nghiệm khối lượng riêng (22TCN58-84):
MẪU THÍ NGHIỆM | [6 empty] | Đơn vị | Lần thử |  |  |  | Trung bình
[8 empty] | 1 |  | 2
Khối lượng bình | [6 empty] | gram | 39.12 |  | 38.68
Khối lượng bình + nước đến vạch đánh dấu | [6 empty] | gram | 141.58 |  | 143.08
Khối lượng bình + mẫu | [6 empty] | gram | 64.46 |  | 66.12
Khối lượng bình + mẫu + nước đến vạch đánh dấu | [6 empty] | gram | 157.57 |  | 160.4
Tỷ trọng khô | [6 empty] | g/cm3 | 2.71016 |  | 2.711462 |  | 2.710811
3/ Thí nghiệm độ ẩm (22TCN58-84):
Lần thử | T.L hộp (g) |  | T.Lượng mẫu ước+hộp (g) |  |  | T.Lượng mẫu khô+hộp (g) |  |  | Độ ẩm (%) |  | Độ ẩm trung bình (%)
1 | 42.1 |  | 561.9 |  |  | 559.6 |  |  | 0.4444444 |  | 0.4518548
2 | 43.5 |  | 546.6 |  |  | 544.3 |  |  | 0.4592652
Kết quả trên chỉ có giá trị đối với mẫu do khách hàng gửi tới. | [12 empty] | 07.07WP09.R0-From07.07-TEW48.R6
4/ khoái löôïng theå tích vaø ñoä roãng boät khoùang khi neùn ôû aùp löïc 400KG/cm2:
soá laàn | K.löôïng BK |  | Theå tích |  | K.löôïng theå tích |  | gVK /gBK | Ñoäroãng BK |  |  | Ghi chuù
TN | sau neùn (g) |  | khuoân (cm3) |  | BK gVK (g/cm3) |  |  | Vr (%)
1 | 195.1 |  | 99.86 |  | 1.953735 |  | 0.7099329 | 29.00671
2 | 190 |  | 99.86 |  | 1.902664 |  | 0.6913749 | 30.86251
3 | 193.7 |  | 99.86 |  | 1.939716 |  | 0.7048385 | 29.51615
| -Khoái löôïng theå tích boät khoaùng : gVK = |  |  |  | 1.932038 |  | (g/cm3)
| - Ñoä roång TB cuûa boät khoaùng : Vr = |  |  |  | 29.79512 |  | (%)
5/ Heä soá haùo nöôùc :
Soá laàn | Khoái löôïng | Theå tích BK |  | Theå tích BK |  |  | Haøm soá haùo nöôùc |  |  |  | Ghi chuù
TN | BK (g) | laéng ñoïng trong |  | laéng ñoïng trong |  |  | cuûa boät khoaùng
|  | nöôùc V1 (ml) |  | daàu hoaû V2 (ml) |  |  | K = V1/V3
1 | 5 | 5.7 |  | 8 |  |  | 0.7125
2 | 5 | 5.5 |  | 7.5 |  |  | 0.7333333
| - Haøm soá haùo nöôùc cuûa BK : K = |  |  | 7.75
6/Chæ soá haøm löôïng nhöïa cuûa boät khoaùng :
Soá laàn | Khoái löôïng |  |  | Khoái löôïng |  |  | Haøm löôïng nhöïa |  |  |  | Ghi chú
TN | daàu AK (g) |  |  | BK (g) |  |  | Qnh ( g/100cm3)
1 | 15 |  |  | 75 |  |  | 54.84
2 | 15 |  |  | 78 |  |  | 52.73077
| - Haøm löôïng nhöïa cuûa BK : Qnh = |  |  |  |  | 53.78538 | (g/100cm3 )
7/ khaû naêng laøm cöùng nhöïa cuûa boät khoaùng :
Soá laàn | Khoái löôïng |  | Khoái löôïng |  | Nhieät ñoä hoaù meàm |  | Nhieät ñoä hoaù meàm cuûa |  |  |  | Khaû naêng
TN | nhöaï 60/70 |  | boät khoaùng |  | cuûa nhöaï 60/70 |  | vöûa BK vaø nhöaï |  |  |  | laøm cöùng nhöaï
| (g) |  | (g) |  | ( OC) |  | ( OC) |  |  |  | cuûa BK ( OC)
1 | 40 |  | 60 |  | 47 |  | 58.5 |  |  |  | 11.5
2 | 40 |  | 60 |  | 47 |  | 58 |  |  |  | 11
[5 empty] | Khaû naêng laøm cöùng nhöïa cuûa boät khoaùng : | [5 empty] | 11.25
Kết quả trên chỉ có giá trị đối với mẫu do khách hàng gửi tới. | [12 empty] | 07.07WP09.R0-From07.07-TEW48.R6

## nhua
CÔNG TY CỔ PHẦN TƯ VẤN KIỂM ĐỊNH XÂY DỰNG PHÍA NAM
SOUTH CONSTRUCTION INSPECTION CONSULTANT JOINT STOCK COMPANY
|  | Trụ sở & PTN: Phòng B01-Tòa nhà eTUNNEL | [7 empty] | Văn phòng đại diện: Phòng G01- Tòa nhà PLUG-IN
|  | L11-L12 Miếu Nổi P.3 Bình Thạnh HCM, Việt Nam | [7 empty] | 224 Điện Biên Phủ P.15 BT HCM, Việt Nam
|  | ĐT: (84).8. 35 123 171 – Fax: (84).8.35 123 181 | [7 empty] | ĐT: (84).8. 8404415~7 – Fax: (84).8. 8404413
|  | E-mail: scic@dmc.vn | [7 empty] | Website: http://www.dangminh.vn | `
PHỤ LỤC 7 KẾT QUẢ THÍ NGHIỆM NHỰA ĐƯỜNG
ĐƠN VỊ YÊU CẦU |  |  | : CHI NHÁNH CÔNG TY TNHH QUỐC TẾ LIÊN DOANH VINATA
ĐỊA CHỈ |  |  | : 171 Võ Thị Sáu - Quận 3 - Tp HCM
CÔNG TRÌNH |  |  | : VE CO
ĐỊA CHỈ |  |  | : KCN Phú An Thạnh - Bến Lức - Long An
NGÀY NHẬN MẪU |  |  | : 09/11/2011
NGUỒN GỐC VẬT LIỆU |  |  | : Do khách hàng cung cấp
PHƯƠNG PHÁP THỬ : 22TCN 279 - 01
Stt | Các chỉ tiêu thí nghiệm |  |  | Đơn vị | Kết quả thí nghiệm |  |  |  | Yêu cầu kỹ thuật theo 22TCN279-01
[5 empty] | lần 1 | lần 2 | lần 3 | Trung bình
1 | - Độ dãn dài ỡ 25OC -5cm/phùt (Ductility at 25OC-5cm/min) |  |  | cm | >110 | >110 | - | >110 | > 100
2 | - Nhiệt độ hóa mềm Bi vòng (Softening Point) |  |  | 0C | 47 | 47.5 | 46.5 | 47 | 46 - 55
3 | - Nhiệt độ bắt lữa (Flash Point) |  |  | 0C | 322 | 319 | 320 | 320.3333 | > 230
4 | - Lượng tổn thất sau khi nung 1630C trong 5 giờ |  |  | % | 0.38 | 0.4 | 0.41 | 0.3966667 | < 0.8
5 | - Độ kim lún -100g ở 25OC -5 giây (Penetration at 25OC-100g,5s |  |  | 0.1/10mm | 62 | 63 | 66 | 64 | 60/70
6 | - Tỉ lệ kim lún của nhựa đường sau khi đun nóng ở 1630C trong 5 giờ so với độ kim lún ở 25 0C |  |  | % | - | - | - | 83.2 | > 75
7 | - Lượng hòa tan trong Trichloroethylene |  |  | % | 99.36 | 99.31 | 99.34 | 99.33667 | > 99
8 | - Khối lượng riêng ở 25oc(Specific Gravity at 25OC ) |  |  | g/cm3 | 1.038 | 1.031 | 1.035 | 1.034667 | 1.00 - 1.05
9 | - Độ dính bám với đá(Coating Criteria-22TCN 63-84) |  |  | Cấp độ | cấp 3 | cấp 3 | cấp 3 | cấp 3 | > cấp 3
Kết quả trên chỉ có giá trị đối với mẫu do khách hàng gửi tới. | [9 empty] | 07.07WP09.R0-From07.07-TEW48.R6

## hs
39.7 | 2.5 | 0.014375 | 16 | 41.15 | 2.284375
39.8 | 2.485625 | 2.485625
39.9 | 2.47125 | 2.47125
40 | 2.456875 | 2.456875
40.1 | 2.4425 | 2.4425
40.2 | 2.428125 | 2.428125
40.3 | 2.41375 | 2.41375
40.4 | 2.399375 | 2.399375
40.5 | 2.385 | 2.385
40.6 | 2.370625 | 2.370625
40.7 | 2.35625 | 2.35625
40.8 | 2.341875 | 2.341875
40.9 | 2.3275 | 2.3275
41 | 2.313125 | 2.313125
41.1 | 2.29875 | 2.29875
41.2 | 2.284375 | 2.284375
41.3 | 2.27 | 0.011875 | 16
41.4 | 2.258125
41.5 | 2.24625
41.6 | 2.234375
41.7 | 2.2225
41.8 | 2.210625
41.9 | 2.19875
42 | 2.186875
42.1 | 2.175
42.2 | 2.163125
42.3 | 2.15125
42.4 | 2.139375
42.5 | 2.1275
42.6 | 2.115625
42.7 | 2.10375
42.8 | 2.091875
42.9 | 2.08 | 0.01066667 | 15
43 | 2.069333
43.1 | 2.058667
43.2 | 2.048
43.3 | 2.037333
43.4 | 2.026667
43.5 | 2.016
43.6 | 2.005333
43.7 | 1.994667
43.8 | 1.984
43.9 | 1.973333
44 | 1.962667
44.1 | 1.952
44.2 | 1.941333
44.3 | 1.930667
44.4 | 1.92 | 0.008125 | 16
44.5 | 1.911875
44.6 | 1.90375
44.7 | 1.895625
44.8 | 1.8875
44.9 | 1.879375
45 | 1.87125
45.1 | 1.863125
45.2 | 1.855
45.3 | 1.846875
45.4 | 1.83875
45.5 | 1.830625
45.6 | 1.8225
45.7 | 1.814375
45.8 | 1.80625
45.9 | 1.798125
46 | 1.79 | 0.0075 | 16
46.1 | 1.7825
46.2 | 1.775
46.3 | 1.7675
46.4 | 1.76
46.5 | 1.7525
46.6 | 1.745
46.7 | 1.7375
46.8 | 1.73
46.9 | 1.7225
47 | 1.715
47.1 | 1.7075
47.2 | 1.7
47.3 | 1.6925
47.4 | 1.685
47.5 | 1.6775
47.6 | 1.67 | 0.006875 | 16
47.7 | 1.663125
47.8 | 1.65625
47.9 | 1.649375
48 | 1.6425
48.1 | 1.635625
48.2 | 1.62875
48.3 | 1.621875
48.4 | 1.615
48.5 | 1.608125
48.6 | 1.60125
48.7 | 1.594375
48.8 | 1.5875
48.9 | 1.580625
49 | 1.57375
49.1 | 1.566875
49.2 | 1.56 | 0.005625 | 16
49.3 | 1.554375
49.4 | 1.54875
49.5 | 1.543125
49.6 | 1.5375
49.7 | 1.531875
49.8 | 1.52625
49.9 | 1.520625
50 | 1.515
50.1 | 1.509375
50.2 | 1.50375
50.3 | 1.498125
50.4 | 1.4925
50.5 | 1.486875
50.6 | 1.48125
50.7 | 1.475625
50.8 | 1.47 | 0.005 | 16
50.9 | 1.465
51 | 1.46
51.1 | 1.455
51.2 | 1.45
51.3 | 1.445
51.4 | 1.44
51.5 | 1.435
51.6 | 1.43
51.7 | 1.425
51.8 | 1.42
51.9 | 1.415
52 | 1.41
52.1 | 1.405
52.2 | 1.4
52.3 | 1.395
52.4 | 1.39 | 0.004375 | 16
52.5 | 1.385625
52.6 | 1.38125
52.7 | 1.376875
52.8 | 1.3725
52.9 | 1.368125
53 | 1.36375
53.1 | 1.359375
53.2 | 1.355
53.3 | 1.350625
53.4 | 1.34625
53.5 | 1.341875
53.6 | 1.3375
53.7 | 1.333125
53.8 | 1.32875
53.9 | 1.324375
54 | 1.32 | 0.004375 | 16
54.1 | 1.315625
54.2 | 1.31125
54.3 | 1.306875
54.4 | 1.3025
54.5 | 1.298125
54.6 | 1.29375
54.7 | 1.289375
54.8 | 1.285
54.9 | 1.280625
55 | 1.27625
55.1 | 1.271875
55.2 | 1.2675
55.3 | 1.263125
55.4 | 1.25875
55.5 | 1.254375
55.6 | 1.25 | 0.00375 | 16
55.7 | 1.24625
55.8 | 1.2425
55.9 | 1.23875
56 | 1.235
56.1 | 1.23125
56.2 | 1.2275
56.3 | 1.22375
56.4 | 1.22
56.5 | 1.21625
56.6 | 1.2125
56.7 | 1.20875
56.8 | 1.205
56.9 | 1.20125
57 | 1.1975
57.1 | 1.19375
57.2 | 1.19 | 0.003333333 | 15
57.3 | 1.186667
57.4 | 1.183333
57.5 | 1.18
57.6 | 1.176667
57.7 | 1.173333
57.8 | 1.17
57.9 | 1.166667
58 | 1.163333
58.1 | 1.16
58.2 | 1.156667
58.3 | 1.153333
58.4 | 1.15
58.5 | 1.146667
58.6 | 1.143333
58.7 | 1.14 | 0.003125 | 16
58.8 | 1.136875
58.9 | 1.13375
59 | 1.130625
59.1 | 1.1275
59.2 | 1.124375
59.3 | 1.12125
59.4 | 1.118125
59.5 | 1.115
59.6 | 1.111875
59.7 | 1.10875
59.8 | 1.105625
59.9 | 1.1025
60 | 1.099375
60.1 | 1.09625
60.2 | 1.093125
60.3 | 1.09 | 0.003125 | 16
60.4 | 1.086875
60.5 | 1.08375
60.6 | 1.080625
60.7 | 1.0775
60.8 | 1.074375
60.9 | 1.07125
61 | 1.068125
61.1 | 1.065
61.2 | 1.061875
61.3 | 1.05875
61.4 | 1.055625
61.5 | 1.0525
61.6 | 1.049375
61.7 | 1.04625
61.8 | 1.043125
61.9 | 1.04 | 0.0025 | 16
62 | 1.0375
62.1 | 1.035
62.2 | 1.0325
62.3 | 1.03
62.4 | 1.0275
62.5 | 1.025
62.6 | 1.0225
62.7 | 1.02
62.8 | 1.0175
62.9 | 1.015
63 | 1.0125
63.1 | 1.01
63.2 | 1.0075
63.3 | 1.005
63.4 | 1.0025
63.5 | 1 | 0.0025 | 16
63.6 | 0.9975
63.7 | 0.995
63.8 | 0.9925
63.9 | 0.99
64 | 0.9875
64.1 | 0.985
64.2 | 0.9825
64.3 | 0.98
64.4 | 0.9775
64.5 | 0.975
64.6 | 0.9725
64.7 | 0.97
64.8 | 0.9675
64.9 | 0.965
65 | 0.9625
65.1 | 0.96 | 0.001875 | 16
65.2 | 0.958125
65.3 | 0.95625
65.4 | 0.954375
65.5 | 0.9525
65.6 | 0.950625
65.7 | 0.94875
65.8 | 0.946875
65.9 | 0.945
66 | 0.943125
66.1 | 0.94125
66.2 | 0.939375
66.3 | 0.9375
66.4 | 0.935625
66.5 | 0.93375
66.6 | 0.931875
66.7 | 0.93 | 0.0025 | 16
66.8 | 0.9275
66.9 | 0.925
67 | 0.9225
67.1 | 0.92
67.2 | 0.9175
67.3 | 0.915
67.4 | 0.9125
67.5 | 0.91
67.6 | 0.9075
67.7 | 0.905
67.8 | 0.9025
67.9 | 0.9
68 | 0.8975
68.1 | 0.895
68.2 | 0.8925
68.3 | 0.89 | 0.001875 | 16
68.4 | 0.888125
68.5 | 0.88625
68.6 | 0.884375
68.7 | 0.8825
68.8 | 0.880625
68.9 | 0.87875
69 | 0.876875
69.1 | 0.875
69.2 | 0.873125
69.3 | 0.87125
69.4 | 0.869375
69.5 | 0.8675
69.6 | 0.865625
69.7 | 0.86375
69.8 | 0.861875
69.9 | 0.86 | 0.002 | 15
70 | 0.858
70.1 | 0.856
70.2 | 0.854
70.3 | 0.852
70.4 | 0.85
70.5 | 0.848
70.6 | 0.846
70.7 | 0.844
70.8 | 0.842
70.9 | 0.84
71 | 0.838
71.1 | 0.836
71.2 | 0.834
71.3 | 0.832
71.4 | 0.83 | 0.00125 | 16
71.5 | 0.82875
71.6 | 0.8275
71.7 | 0.82625
71.8 | 0.825
71.9 | 0.82375
72 | 0.8225
72.1 | 0.82125
72.2 | 0.82
72.3 | 0.81875
72.4 | 0.8175
72.5 | 0.81625
72.6 | 0.815
72.7 | 0.81375
72.8 | 0.8125
72.9 | 0.81125
73 | 0.81 | 0.001875 | 16
73.1 | 0.808125
73.2 | 0.80625
73.3 | 0.804375
73.4 | 0.8025
73.5 | 0.800625
73.6 | 0.79875
73.7 | 0.796875
73.8 | 0.795
73.9 | 0.793125
74 | 0.79125
74.1 | 0.789375
74.2 | 0.7875
74.3 | 0.785625
74.4 | 0.78375
74.5 | 0.781875
74.6 | 0.78 | 0.00125 | 16
74.7 | 0.77875
74.8 | 0.7775
74.9 | 0.77625
75 | 0.775
75.1 | 0.77375
75.2 | 0.7725
75.3 | 0.77125
75.4 | 0.77
75.5 | 0.76875
75.6 | 0.7675
75.7 | 0.76625
75.8 | 0.765
75.9 | 0.76375
76 | 0.7625
76.1 | 0.76125
76.2 | 0.76

## Duc mau
Tính toán đúc mẫu
1 mẫu Marshall = 1185g
|  | 5000 | g |  |  |  |  | 5000 | g
HLN | Vật liệu | Cốt liệu |  | Hỗn hợp |  | HLN | Vật liệu | Cốt liệu |  | Hỗn hợp
|  | % | kg | % | kg |  |  | % | kg | % | kg
| Đá 12x15 | 8 | 400 | 9.467456 | 473.3728 |  | Đá 12x15 | 8 | 400 | 9.302326 | 465.1163 | 2
4.5 | Đá 8x11 | 9 | 450 | 10.65089 | 532.5444 | 6 | Đá 8x11 | 9 | 450 | 10.46512 | 523.2558 | 3
| Đá 6x8 | 9 | 450 | 10.65089 | 532.5444 |  | Đá 6x8 | 9 | 450 | 10.46512 | 523.2558 | 4
| Đá 3x5 | 10 | 500 | 11.83432 | 591.716 |  | Đá 3x5 | 10 | 500 | 11.62791 | 581.3953 | 5
| Đá 0x2 | 40 | 2000 | 47.33728 | 2366.864 |  | Đá 0x2 | 40 | 2000 | 46.51163 | 2325.581 | 6
| Bột khoáng | 4 | 200 | 4.733728 | 236.6864 |  | Bột khoáng | 4 | 200 | 4.651163 | 232.5581 | 7
| Nhựa 60/70 | 4.5 | 225 | 5.325444 | 266.2722 |  | Nhựa 60/70 | 6 | 300 | 6.976744 | 348.8372 | 8
| Tổng | 84.5 | 4225 | 100 | 5000 |  | Tổng | 86 | 4300 | 100 | 5000
|  | 5000 | g |  |  |  |  | 5000 | g
HLN | Vật liệu | Cốt liệu |  | Hỗn hợp |  | HLN | Vật liệu | Cốt liệu |  | Hỗn hợp
|  | % | kg | % | kg |  |  | % | kg | % | kg
| Đá 12x15 | 8 | 400 | 9.411765 | 470.5882 |  | Đá 12x15 | 8 | 400 | 9.248555 | 462.4277 | 2
5 | Đá 8x11 | 9 | 450 | 10.58824 | 529.4118 | 6.5 | Đá 8x11 | 9 | 450 | 10.40462 | 520.2312 | 3
| Đá 6x8 | 9 | 450 | 10.58824 | 529.4118 |  | Đá 6x8 | 9 | 450 | 10.40462 | 520.2312 | 4
| Đá 3x5 | 10 | 500 | 11.76471 | 588.2353 |  | Đá 3x5 | 10 | 500 | 11.56069 | 578.0347 | 5
| Đá 0x2 | 40 | 2000 | 47.05882 | 2352.941 |  | Đá 0x2 | 40 | 2000 | 46.24277 | 2312.139 | 6
| Bột khoáng | 4 | 200 | 4.705882 | 235.2941 |  | Bột khoáng | 4 | 200 | 4.624277 | 231.2139 | 7
| Nhựa 60/70 | 5 | 250 | 5.882353 | 294.1176 |  | Nhựa 60/70 | 6.5 | 325 | 7.514451 | 375.7225 | 8
| Tổng | 85 | 4250 | 100 | 5000 |  | Tổng | 86.5 | 4325 | 100 | 5000
|  | 5000 |  |  |  | Đúc lại mẫu theo hàm lượng nhựa tối ưu
HLN | Vật liệu | Cốt liệu |  | Hỗn hợp |  |  |  | 5000 | g
|  | % | kg | % | kg | HLN | Vật liệu | Cốt liệu |  | Hỗn hợp
[8 empty] | % | kg | % | kg
| Đá 12x15 | 8 | 400 | 9.356725 | 467.8363 | [6 empty] | 1
5.5 | Đá 8x11 | 9 | 450 | 10.52632 | 526.3158 |  | Đá 12x15 | 8 | 400 | 9.378664 | 468.9332 | 2
| Đá 6x8 | 9 | 450 | 10.52632 | 526.3158 | 5.3 | Đá 8x11 | 9 | 450 | 10.551 | 527.5498 | 3
| Đá 3x5 | 10 | 500 | 11.69591 | 584.7953 |  | Đá 6x8 | 9 | 450 | 10.551 | 527.5498 | 4
| Đá 0x2 | 40 | 2000 | 46.78363 | 2339.181 |  | Đá 3x5 | 10 | 500 | 11.72333 | 586.1665 | 5
| Bột khoáng | 4 | 200 | 4.678363 | 233.9181 |  | Đá 0x2 | 40 | 2000 | 46.89332 | 2344.666 | 6
| Nhựa 60/70 | 5.5 | 275 | 6.432749 | 321.6374 |  | Bột khoáng | 4 | 200 | 4.689332 | 234.4666 | 7
| Tổng | 85.5 | 4275 | 100 | 5000 |  | Nhựa 60/70 | 5.3 | 265 | 6.213365 | 310.6682 | 8
[7 empty] | Tổng | 85.3 | 4265 | 100 | 5000
Note on C5: Microsoft Cop.:
Note on C17: Microsoft Cop.:
Note on C29: Microsoft Cop.:
Note on J5: Microsoft Cop.:
Note on J17: Microsoft Cop.:
Note on J30: Microsoft Cop.: