## Phieu Ket Qua Thep(07.07-REP02) (hidden)
CÔNG TY CỔ PHẦN TƯ VẤN KIỂM ĐỊNH XÂY DỰNG PHÍA NAM
SOUTH CONSTRUCTION INSPECTION CONSULTANT JOINT STOCK COMPANY
|  |  |  | Trụ sở & PTN: Phòng B02-Tòa nhà eTUNNEL | [13 empty] | Văn phòng đại diện: Phòng G01- Tòa nhà PLUG-IN
|  |  |  | L11-L12 Miếu Nổi P.3 Bình Thạnh HCM, Việt Nam | [13 empty] | 223 Điện Biên Phủ P.15 BT HCM, Việt Nam
|  |  |  | ĐT: (84).8.5 170886~7 – Fax: (84).8. 5170355 | [13 empty] | ĐT: (84).8. 8404415~7 – Fax: (84).8. 8404412
|  |  |  | E-mail: scic@dmc.vn | [13 empty] | Website: http://www.dangminh.vn
SỐ/Ref: |  |  |  |  | PHIẾU KẾT QUẢ THỬ NGHIỆM TEST REPORT | [10 empty] | LAS-XD-506
Ngày/Date:
1 | Tên và ký hiệu mẫu Notation and name of Sample | [5 empty] | THÉP XÂY DỰNG - REBAR
2 | Công trình/Hạng mục Project/Item
3 | Số lượng mẫu Quantity
4 | Ngày nhận mẫu Received date
5 | Khách hàng Customer
Địa chỉ Address
6 | Phương pháp thử nghiệm Test methods
7 | Thông tin mẫu thử Sample specification
|  | Mẫu do By | [5 empty] | lấy gia công, cung cấp The samples were sampled, made
8 | Tình trang mẫu khi nhận
Received sample condition
9 | Điều kiện thử nghiệm
Test conditions
[7 empty] | Nhiệt độ: | [5 empty] | Độ ẩm
[7 empty] | Temperature |  |  | ( ) |  | oC | Moisture | ( ) |  |  | %
10 | Kết quả thử nghiệm/Test result
Ký hiệu mẫu |  |  | Kích thước mẫu, mm | [7 empty] | Lực kéo chảy, kN | Giới hạn chảy, kN/cm2 | Lực kéo đứt kN |  | Giới hạn bền Mpa |  | Độ giãn dài tương đối %
|  |  | Khối lương, g |  |  | Chiều dài, cm |  |  | Đường kính, mm
#DIV/0!
TRƯỞNG PHÒNG TN Head of Testing Laboratory | [13 empty] | GIÁM ĐỐC Director
1. Các kế quả thử nghiệm ghi trong phiếu này chỉ có giá trị đối với mẫu do khách hàng gửi đến
2. Phiếu này thuộc quyền sở hữu hợp pháp của Khách hàng, mọi hoạt động sử dụng phiếu này do Khách hàng định.
07.07WP09.R0-From07.07-REP02.R0

## BCTN ĐÁ TVCN
CÔNG TY CỔ PHẦN TƯ VẤN KIỂM ĐỊNH XÂY DỰNG PHÍA NAM
SOUTH CONSTRUCTION INSPECTION CONSULTANT JOINT STOCK COMPANY
|  | Trụ sở & PTN: Phòng B01-Tòa nhà eTUNNEL | [15 empty] | Văn phòng đại diện: Phòng G01- Tòa nhà PLUG-IN
|  | L11-L12 Miếu Nổi P.3 Bình Thạnh HCM, Việt Nam | [15 empty] | 341 - 343 Điện Biên Phủ P.15 BT HCM, Việt Nam
|  | ĐT: (84).8.35 170 334 – Fax: (84).8. 35 123 181 | [15 empty] | ĐT: (84).8. 35 123 171 – Fax: (84).8.35 123 181
|  | E-mail: scic@dmc.vn | [15 empty] | Website: http://www.dangminh.vn
SHS: |  |  | BÁO CÁO KẾT QUẢ THỬ NGHIỆM ĐÁ STONE TEST NOTE | [11 empty] | LAS-XD-506
Ngày /Data | [14 empty] | Trang 1/
1 | Tên và ký hiệu mẫu Notation and name of Sample |  |  | 3. Ngày nhận mẫu Received date | [5 empty] | 4. Ngày xong Completed date |  |  |  | 5. Người thực hiện Laboratorian
2 | Số lượng mẫu Quantity |  |  | 6. Người kiểm tra Check by | [5 empty] | 7. Trưởng phòng TN Chief of Laboratory |  |  |  | 8. Lưu ý khác Remarks
Teân coâng trình:
Ñòa chæ:
CHỈ TIÊU THỰC HIỆN
Tên chỉ tiêu |  |  |  |  | Phương pháp thử |  |  |  | Kết quả thử
[9 empty] | Lần 1 |  | Lần 2 |  | Lần 3 |  |  | Trung bình
| 1. Khối lượng thể tích xốp |  |  |  | TCVN 7572-6-2006
| - Lèn chặt |  | kg/m3
| - m |  | g
| - V |  | d/m3
| - Không lèn chặt |  | kg/m3
| 2. Khối lượng riêng |  | g/cm3 |  | TCVN 7572-4-2006
| - m1 (KL mẫu khô) |  | g |  | pa= | pn x | m1
| - m3 ( KL mẫu bảo hòa nước cân trong nước ) |  | g |  |  |  | m1-m3
| 3. KL thể tích ở trạng thái khô |  | g/cm3 |  | TCVN 7572-4-2006
| - m1 (KL mẫu khô) |  | g
| - m2 ( KL mẫu bảo hòa nước cân ngoài không khí ) |  | g |  | pvk= | pn x | m1
| - m3 ( KL mẫu bảo hòa nước cân trong nước ) |  | g |  |  |  | m2 - m3
| 4. KL thể tích ở trạng thái bảo hòa nước |  | g/cm3 |  | TCVN 7572-4-2006
| - m2 ( KL mẫu bảo hòa nước cân ngoài không khí ) |  | g |  | pvbh= | pn x | m2
| - m3 ( KL mẫu bảo hòa nước cân trong nước ) |  | g |  |  |  | m2 - m3
| 5. Độ hút nước |  | % |  | TCVN 7572-4-2006
| - m1 (KL mẫu khô) |  | g |  |  | w = | m2 - m1 | x100
| - m2 ( KL mẫu bảo hòa nước cân ngoài không khí ) |  | g |  |  |  | m1
| 6. Độ hổng |  | % |  | TCVN 7572-6-2006
Tên chỉ tiêu |  |  |  |  | Phương pháp thử |  |  |  | Kết quả thử
| 7. Độ ẩm |  | % |  | TCVN 7572-7-2006
| - m1 |  | g
| - m2 |  | g
| 8. Hàm lượng bụi, bùn, sét |  | % |  | TCVN 7572-8-2006
| - m1 |  | g
| - m2 |  | g
| 9. Thành phần hạt,kích thước lổ sàng, mm |  |  |  | TCVN 7572-2-2006 |  |  |  | K/l trên từng sàng (g) |  |  | % Lượng sót trên sàng |  |  |  |  | % Lượng lọt qua sàng
40
30
20
10
5
<5
[9 empty] | Lần 1 |  | Lần 2 |  | Lần 3 |  |  | Trung bình
| 10. Hàm lượng hạt thoi dẹt |  | % |  | TCVN 7572-13-2006
| - m1 |  | g
| - m2 |  | g
| 11. Hàm lương hạt mềm yếu phong hoá |  | % |  | TCVN 7572-17-2006
| - m1 |  | g
| - m2 |  | g
| 12. Độ mài mòn và va đập trong máy Los Angoles |  | % |  | TCVN 7572-12-2006
| - m1 |  | g
| - m2 |  | g
| 13. Độ nén dập bảo hòa nước |  | % |  | TCVN 7572-11-2006
| - m1 |  | g
| - m2 |  | g
| 14. Độ nén dập ở trạng thái khô |  | % |  | TCVN 7572-11-2006
| 15. Cường độ nén ở trạng thái khô |  | % |  | TCVN 7572-10-2006
| 16. Cường độ nén bảo hòa nước |  | % |  | TCVN 7572-10-2006
| 17. Hệ số mềm hóa |  | % |  | TCVN 7572-10-2006
07.07WP08.R0-From07.07-TEW06.R0
Trang 2

## BCTN ĐÁ TVCN (2)
CÔNG TY CỔ PHẦN TƯ VẤN KIỂM ĐỊNH XÂY DỰNG PHÍA NAM
SOUTH CONSTRUCTION INSPECTION CONSULTANT JOINT STOCK COMPANY
|  | Trụ sở & PTN: Phòng B01-Tòa nhà eTUNNEL | [15 empty] | Văn phòng đại diện: Phòng G01- Tòa nhà PLUG-IN
|  | L11-L12 Miếu Nổi P.3 Bình Thạnh HCM, Việt Nam | [15 empty] | 341 - 343 Điện Biên Phủ P.15 BT HCM, Việt Nam
|  | ĐT: (84).8.35 170 334 – Fax: (84).8. 35 123 181 | [15 empty] | ĐT: (84).8. 35 123 171 – Fax: (84).8.35 123 181
|  | E-mail: scic@dmc.vn | [15 empty] | Website: http://www.dangminh.vn
SHS: |  |  | BÁO CÁO KẾT QUẢ THỬ NGHIỆM ĐÁ STONE TEST NOTE | [11 empty] | LAS-XD-506
Ngày /Data | [14 empty] | Trang 1/
1 | Tên và ký hiệu mẫu Notation and name of Sample |  |  | 3. Ngày nhận mẫu Received date | [5 empty] | 4. Ngày xong Completed date |  |  |  | 5. Người thực hiện Laboratorian
2 | Số lượng mẫu Quantity |  |  | 6. Người kiểm tra Check by | [5 empty] | 7. Trưởng phòng TN Chief of Laboratory |  |  |  | 8. Lưu ý khác Remarks
Teân coâng trình:
Ñòa chæ:
CHỈ TIÊU THỰC HIỆN
Tên chỉ tiêu |  |  |  |  | Phương pháp thử |  |  |  | Kết quả thử
[9 empty] | Lần 1 |  | Lần 2 |  | Lần 3 |  |  | Trung bình
| 1. Khối lượng thể tích xốp |  |  |  | TCVN 7572-6-2006
| - Lèn chặt |  | kg/m3
| - m |  | g
| - V |  | d/m3
| - Không lèn chặt |  | kg/m3
| 2. Khối lượng riêng |  | g/cm3 |  | TCVN 7572-4-2006 |  |  |  | 2.698249 |  | 2.712512 |  | 2.722339 |  |  | 2.711034
| - m1 (KL mẫu khô) |  | g |  | pa= | pn x | m1 |  | 2466.2 |  | 2796.6 |  | 2849.2
| - m3 ( KL mẫu bảo hòa nước cân trong nước ) |  | g |  |  |  | m1-m3 |  | 1552.2 |  | 1765.6 |  | 1802.6
| 3. KL thể tích ở trạng thái khô |  | g/cm3 |  | TCVN 7572-4-2006 |  |  |  | 2.667027 |  | 2.678736 |  | 2.690463 |  |  | 2.678742
| - m1 (KL mẫu khô) |  | g | [5 empty] | 2466.2 |  | 2796.6 |  | 2849.2
| - m2 ( KL mẫu bảo hòa nước cân ngoài không khí ) |  | g |  | pvk= | pn x | m1 |  | 2476.9 |  | 2809.6 |  | 2861.6
| - m3 ( KL mẫu bảo hòa nước cân trong nước ) |  | g |  |  |  | m2 - m3 |  | 1552.2 |  | 1765.6 |  | 1802.6
| 4. KL thể tích ở trạng thái bảo hòa nước |  | g/cm3 |  | TCVN 7572-4-2006 |  |  |  | 2.678598 |  | 2.691188 |  | 2.702172 |  |  | 2.690653
| - m2 ( KL mẫu bảo hòa nước cân ngoài không khí ) |  | g |  | pvbh= | pn x | m2 |  | 2476.9 |  | 2809.6 |  | 2861.6
| - m3 ( KL mẫu bảo hòa nước cân trong nước ) |  | g |  |  |  | m2 - m3 |  | 1552.2 |  | 1765.6 |  | 1802.6
| 5. Độ hút nước |  | % |  | TCVN 7572-4-2006 |  |  |  | 0.4338659 |  | 0.4648502 |  | 0.4352099 |  |  | 0.444642
| - m1 (KL mẫu khô) |  | g |  |  | w = | m2 - m1 | x100 | 2466.2 |  | 2796.6 |  | 2849.2
| - m2 ( KL mẫu bảo hòa nước cân ngoài không khí ) |  | g |  |  |  | m1 |  | 2476.9 |  | 2809.6 |  | 2861.6
| 6. Độ hổng |  | % |  | TCVN 7572-6-2006
Tên chỉ tiêu |  |  |  |  | Phương pháp thử |  |  |  | Kết quả thử
| 7. Độ ẩm |  | % |  | TCVN 7572-7-2006
| - m1 |  | g
| - m2 |  | g
| 8. Hàm lượng bụi, bùn, sét |  | % |  | TCVN 7572-8-2006
| - m1 |  | g
| - m2 |  | g
| 9. Thành phần hạt,kích thước lổ sàng, mm |  |  |  | TCVN 7572-2-2006 |  |  |  | K/l trên từng sàng (g) |  |  | % Lượng sót trên sàng |  |  |  |  | % Lượng lọt qua sàng
40
30
20
10
5
<5
[9 empty] | Lần 1 |  | Lần 2 |  | Lần 3 |  |  | Trung bình
| 10. Hàm lượng hạt thoi dẹt |  | % |  | TCVN 7572-13-2006
| - m1 |  | g
| - m2 |  | g
| 11. Hàm lương hạt mềm yếu phong hoá |  | % |  | TCVN 7572-17-2006
| - m1 |  | g
| - m2 |  | g
| 12. Độ mài mòn và va đập trong máy Los Angoles |  | % |  | TCVN 7572-12-2006 |  |  |  | 13.216 |  | 12.668 |  | 13.04468 |  |  | 12.97623
| - m1 |  | g | [5 empty] | 5000 |  | 5000 |  | 5062.6
| - m2 |  | g | [5 empty] | 4339.2 |  | 4366.6 |  | 4402.2
| 13. Độ nén dập bảo hòa nước |  | % |  | TCVN 7572-11-2006 |  |  |  | 9.103193 |  | 8.791836 |  | 8.85 |  |  | 8.91501
| - m1 |  | g | [5 empty] | 2812.2 |  | 2802.6 |  | 2800
| - m2 |  | g | [5 empty] | 2556.2 |  | 2556.2 |  | 2552.2
| 14. Độ nén dập ở trạng thái khô |  | % |  | TCVN 7572-11-2006
| 15. Cường độ nén ở trạng thái khô |  | % |  | TCVN 7572-10-2006
| 16. Cường độ nén bảo hòa nước |  | % |  | TCVN 7572-10-2006
| 17. Hệ số mềm hóa |  | % |  | TCVN 7572-10-2006
07.07WP08.R0-From07.07-TEW06.R0
Trang 2