## BT
CÔNG TY CỔ PHẦN TƯ VẤN KIỂM ĐỊNH XÂY DỰNG PHÍA NAM
SOUTH CONSTRUCTION INSPECTION CONSULTANT JOINT STOCK COMPANY
|  | Trụ sở & PTN: Phòng B01-Tòa nhà eTUNNEL | [9 empty] | Văn phòng đại diện: Phòng G01- Tòa nhà PLUG-IN
|  | L11-L12 Miếu Nổi P.3 Bình Thạnh HCM, Việt Nam | [9 empty] | 224 Điện Biên Phủ P.15 BT HCM, Việt Nam
|  | ĐT: (84).8. 35 123 171 – Fax: (84).8.35 123 181 | [9 empty] | ĐT: (84).8. 8404415~7 – Fax: (84).8. 8404413
|  | E-mail: scic@dmc.vn | [9 empty] | Website: http://www.dangminh.vn | `
SHS |  |  | BÁO CÁO THỬ NGHIỆM CHỐNG THẤM BÊ TÔNG | [6 empty] | LAS-XD-506
Ngày | [9 empty] | Trang: 1/1
1. Tên mẫu |  |  |  | 5. Ngày yêu cầu |  |  | 4. Thực hiện |  |  | 8. Kiểm tra
2. Số lượng |  | 3. Ngày giao |  | 6. Ngày xong |  |  | 9. Trưởng phòng |  |  | 7. Lưu ý
ĐƠN VỊ YÊU CẦU |  |  | :
ĐỊA CHỈ |  |  | :
CÔNG TRÌNH |  |  | :
ĐỊA CHỈ |  |  | :
NGUỒN GỐC VẬT LIỆU |  |  | : Do khách hàng cung cấp
KÝ HiỆU MẪU |  |  | :
PHƯƠNG PHÁP THỬ : TCVN 3116 - 1993
STT | Tên và ký hiệu mẫu |  |  | Đơn vị | Kết quả thử nghiệm | [5 empty] | Chiều dày nước thấm qua bê tông ,mm
|  |  |  | daN/cm2 | Cấp 1 | Cấp 2 | Cấp 3 | Cấp 4 | Cấp 5 | Cấp 6
1 | Viên 1 - M1 |  |  |  | 2 | 2 | 2 | 2 | 2 | 2 | 0
2 | Viên 1 - M2 |  |  |  | 2 | 2 | 2 | 2 | 2 | 2 | 0
3 | Viên 1 - M3 |  |  |  | 2 | 2 | 2 | 2 | 2 | 2 | 0
4 | Viên 1 - M4 |  |  |  | 2 | 2 | 2 | 2 | 2 | 2 | 0
5 | Viên 1 - M5 |  |  |  | 2 | 2 | 2 | 2 | 2 | 2 | 0
6 | Viên 1 - M6 |  |  |  | 2 | 2 | 2 | 2 | 2 | 2 | 0
Kết quả trên chỉ có giá trị đối với mẫu do khách hàng gửi tới. | [11 empty] | 07.07WP09.R0-From07.07-TEW24.R6
Note on Z10: COMPUTER:
khách hàng trộn sẵn
BTNC10
SCIC chế bị lại
BTNC20
BTNC15