## BÁO CÁO THÀNH PHẦN HOÁ
1 | 2 | 3 | 4 | 5 | 6 | 7 | 8 | 9 | 10 | 11 | 12
CÔNG TY CỔ PHẦN TƯ VẤN KIỂM ĐỊNH XÂY DỰNG PHÍA NAM
SOUTH CONSTRUCTION INSPECTION CONSULTANT JOINT STOCK COMPANY
|  |  |  | Trụ sở & PTN: Phòng B01-Tòa nhà eTUNNEL | [6 empty] | Văn phòng đại diện: Phòng G01- Tòa nhà PLUG-IN
|  |  |  | L11-L12 Miếu Nổi P.3 Bình Thạnh HCM, Việt Nam | [6 empty] | 223 Điện Biên Phủ P.15 BT HCM, Việt Nam
|  |  |  | ĐT: (84).8. 35 123 171 – Fax: (84).8.35 123 181 | [6 empty] | ĐT: (84).8. 8404415~7 – Fax: (84).8. 8404412
|  |  |  | E-mail:scic@dmc.vn |  |  |  |  | Website:http://www.dangminh.vn
HSS |  |  |  | BIỂU GHI KIỂM NGHIỆM THÀNH | [6 empty] | LAS-XD506
No. |  |  |  | PHẦN HOÁ HỌC
Ngày | [10 empty] | Trang 1/2
1. Tên và ký hiệu mẫu |  |  |  | 3. Ngày nhận |  |  | 5. Người thực hiện |  |  | 7. Kiểm tra
2. Số lượng |  |  |  | 4. Ngày xong |  |  | 6. Người chứng kiến |  |  | 8. Trưởng phòng
9. Phương pháp thử |  |  |  | 10. Chỉ tiêu |  |  | 11. Lưu ý
12. Kết quả thử nghiệm
No. | Z |  | Symbol |  | Element |  | concentration |  | % | Abs.Error | %
1 | 11 |  | Na |  | Sodium |  | <0.41 |  | % | (0.0) | %
2 | 12 |  | Mg |  | Magnesium |  | <0.049 |  | % | (0.0) | %
3 | 13 |  | Al |  | Aluminum |  | 0.477 |  | % | 0.012 | %
4 | 14 |  | Si |  | Silicon |  | 1.775 |  | % | 0.016 | %
5 | 15 |  | P |  | Phosphorus |  | 0.0104 |  | % | 0.0012 | %
6 | 16 |  | S |  | Sulfur |  | 0.0859 |  | % | 0.0013 | %
7 | 17 |  | Cl |  | Chlorine |  | <0.00020 |  | % | (0.0) | %
8 | 19 |  | K |  | Potassium |  | 0.0802 |  | % | 0.0052 | %
9 | 20 |  | Ca |  | Calcium |  | 0.0393 |  | % | 0.0025 | %
10 | 22 |  | Ti |  | Titanium |  | <0.0012 |  | % | (0.0) | %
11 | 23 |  | V |  | Vanadium |  | 0.00127 |  | % | 0.00047 | %
12 | 24 |  | Cr |  | Chromium |  | 0.0086 |  | % | 0.0021 | %
13 | 25 |  | Mn |  | Manganese |  | <0.0028 |  | % | (0.0) | %
14 | 26 |  | Fe |  | Iron |  | 0.1989 |  | % | 0.0028 | %
15 | 27 |  | Co |  | Cobalt |  | <0.0020 |  | % | (0.0) | %
16 | 28 |  | Ni |  | Nickel |  | 0.02723 |  | % | 0.00069 | %
17 | 29 |  | Cu |  | Copper |  | 0.00977 |  | % | 0.00067 | %
18 | 30 |  | Zn |  | Zinc |  | 3.690 |  | % | 0.006 | %
19 | 31 |  | Ga |  | Galium |  | <0.0011 |  | % | (0.0) | %
20 | 32 |  | Ge |  | Germanium |  | <0.00072 |  | % | (0.0) | %
21 | 33 |  | As |  | Arsenic |  | <0.00047 |  | % | (0.0) | %
22 | 34 |  | Se |  | Selenium |  | <0.00015 |  | % | (0.0) | %
23 | 35 |  | Br |  | Bromine |  | <0.00013 |  | % | (0.0) | %
24 | 37 |  | Rb |  | Rubidium |  | <0.00017 |  | % | (0.0) | %
25 | 38 |  | Sr |  | Strontium |  | 0.00018 |  | % | 5e-05 | %
26 | 39 |  | Y |  | Yttrium |  | 0.00226 |  | % | 0.00010 | %
27 | 40 |  | Zr |  | Zirconium |  | <0.050 |  | % | (0.0) | %
28 | 41 |  | Nb |  | Niobium |  | <0.0077 |  | % | (0.0) | %
29 | 42 |  | Mo |  | Molybdenum |  | <0.036 |  | % | (0.0) | %
30 | 47 |  | Ag |  | Silver |  | <0.0094 |  | % | (0.0) | %
31 | 48 |  | Cd |  | Cadmium |  | <0.012 |  | % | (0.0) | %
32 | 49 |  | In |  | Indium |  | <0.011 |  | % | (0.0024) | %
33 | 50 |  | Sn |  | Tin |  | 0.0327 |  | % | 0.0024 | %
34 | 51 |  | Sb |  | Antimony |  | <0.015 |  | % | (0.012) | %
35 | 52 |  | Te |  | Tellurium |  | <0.025 |  | % | (0.0) | %
36 | 53 |  | I |  | Iodine |  | <0.064 |  | % | (0.027) | %
37 | 55 |  | Cs |  | Cesium |  | 0.035 |  | % | 0.013 | %
38 | 56 |  | Ba |  | Barium |  | 0.057 |  | % | 0.020 | %
39 | 57 |  | La |  | Lanthanum |  | 0.161 |  | % | 0.041 | %
40 | 58 |  | Ce |  | Cerium |  | <0.016 |  | % | (0.0085) | %
41 | 72 |  | Hf |  | Hafnium |  | <0.0029 |  | % | (0.0) | %
42 | 73 |  | Ta |  | Tantalum |  | <0.0039 |  | % | (0.0) | %
43 | 74 |  | W |  | Tungsten |  | <0.0094 |  | % | (0.0) | %
44 | 80 |  | Hg |  | Mercury |  | <0.00039 |  | % | (0.0) | %
45 | 81 |  | Ti |  | Thailium |  | <0.00038 |  | % | (0.0) | %
46 | 82 |  | Pb |  | Lead |  | 0.0434 |  | % | 0.00026 | %
47 | 83 |  | Bi |  | Bismuth |  | <0.00034 |  | % | (0.0) | %
48 | 90 |  | Th |  | Thorium |  | <0.00040 |  | % | (0.0) | %
49 | 92 |  | U |  | Uranium |  | <0.00045 |  | % | (0.0) | %
Trang 2/2
07.07WP08.R0-From07.07-REP22.R0

## BÁO CÁO THÀNH PHẦN HOÁ (2)
1 | 2 | 3 | 4 | 5 | 6 | 7 | 8 | 9 | 10 | 11 | 12
CÔNG TY CỔ PHẦN TƯ VẤN KIỂM ĐỊNH XÂY DỰNG PHÍA NAM
SOUTH CONSTRUCTION INSPECTION CONSULTANT JOINT STOCK COMPANY
|  |  |  | Trụ sở & PTN: Phòng B01-Tòa nhà eTUNNEL | [6 empty] | Văn phòng đại diện: Phòng G01- Tòa nhà PLUG-IN
|  |  |  | L11-L12 Miếu Nổi P.3 Bình Thạnh HCM, Việt Nam | [6 empty] | 223 Điện Biên Phủ P.15 BT HCM, Việt Nam
|  |  |  | ĐT: (84).8.5 170886~7 – Fax: (84).8. 5170335 | [6 empty] | ĐT: (84).8. 8404415~7 – Fax: (84).8. 8404412
|  |  |  | E-mail:scic@dmc.vn |  |  |  |  | Website:http://www.dangminh.vn
HSS |  |  |  | BIỂU GHI KIỂM NGHIỆM THÀNH | [6 empty] | LAS-XD506
No. |  |  |  | PHẦN HOÁ HỌC
Ngày | [10 empty] | Trang 1/2
1. Tên và ký hiệu mẫu |  |  |  | 3. Ngày nhận |  |  | 5. Người thực hiện |  |  | 7. Kiểm tra
2. Số lượng |  |  |  | 4. Ngày xong |  |  | 6. Người chứng kiến |  |  | 8. Trưởng phòng
9. Phương pháp thử |  |  |  | 10. Chỉ tiêu |  |  | 11. Lưu ý
12. Kết quả thử nghiệm
No. | Z |  | Symbol |  | Element |  | concentration |  | % | Abs.Error | %
1 | 11 |  | Na |  | Sodium |  | <0.41 |  | % | (0.0) | %
2 | 12 |  | Mg |  | Magnesium |  | <0.049 |  | % | (0.0) | %
3 | 13 |  | Al |  | Aluminum |  | 0.477 |  | % | 0.012 | %
4 | 14 |  | Si |  | Silicon |  | 1.775 |  | % | 0.016 | %
5 | 15 |  | P |  | Phosphorus |  | 0.0104 |  | % | 0.0012 | %
6 | 16 |  | S |  | Sulfur |  | 0.0859 |  | % | 0.0013 | %
7 | 17 |  | Cl |  | Chlorine |  | <0.00020 |  | % | (0.0) | %
8 | 19 |  | K |  | Potassium |  | 0.0802 |  | % | 0.0052 | %
9 | 20 |  | Ca |  | Calcium |  | 0.0393 |  | % | 0.0025 | %
10 | 22 |  | Ti |  | Titanium |  | <0.0012 |  | % | (0.0) | %
11 | 23 |  | V |  | Vanadium |  | 0.00127 |  | % | 0.00047 | %
12 | 24 |  | Cr |  | Chromium |  | 0.0086 |  | % | 0.0021 | %
13 | 25 |  | Mn |  | Manganese |  | <0.0028 |  | % | (0.0) | %
14 | 26 |  | Fe |  | Iron |  | 0.1989 |  | % | 0.0028 | %
15 | 27 |  | Co |  | Cobalt |  | <0.0020 |  | % | (0.0) | %
16 | 28 |  | Ni |  | Nickel |  | 0.02723 |  | % | 0.00069 | %
17 | 29 |  | Cu |  | Copper |  | 0.00977 |  | % | 0.00067 | %
18 | 30 |  | Zn |  | Zinc |  | 3.690 |  | % | 0.006 | %
19 | 31 |  | Ga |  | Galium |  | <0.0011 |  | % | (0.0) | %
20 | 32 |  | Ge |  | Germanium |  | <0.00072 |  | % | (0.0) | %
21 | 33 |  | As |  | Arsenic |  | <0.00047 |  | % | (0.0) | %
22 | 34 |  | Se |  | Selenium |  | <0.00015 |  | % | (0.0) | %
23 | 35 |  | Br |  | Bromine |  | <0.00013 |  | % | (0.0) | %
24 | 37 |  | Rb |  | Rubidium |  | <0.00017 |  | % | (0.0) | %
25 | 38 |  | Sr |  | Strontium |  | 0.00018 |  | % | 5e-05 | %
26 | 39 |  | Y |  | Yttrium |  | 0.00226 |  | % | 0.00010 | %
27 | 40 |  | Zr |  | Zirconium |  | <0.050 |  | % | (0.0) | %
28 | 41 |  | Nb |  | Niobium |  | <0.0077 |  | % | (0.0) | %
29 | 42 |  | Mo |  | Molybdenum |  | <0.036 |  | % | (0.0) | %
30 | 47 |  | Ag |  | Silver |  | <0.0094 |  | % | (0.0) | %
31 | 48 |  | Cd |  | Cadmium |  | <0.012 |  | % | (0.0) | %
32 | 49 |  | In |  | Indium |  | <0.011 |  | % | (0.0024) | %
33 | 50 |  | Sn |  | Tin |  | 0.0327 |  | % | 0.0024 | %
34 | 51 |  | Sb |  | Antimony |  | <0.015 |  | % | (0.012) | %
35 | 52 |  | Te |  | Tellurium |  | <0.025 |  | % | (0.0) | %
36 | 53 |  | I |  | Iodine |  | <0.064 |  | % | (0.027) | %
37 | 55 |  | Cs |  | Cesium |  | 0.035 |  | % | 0.013 | %
38 | 56 |  | Ba |  | Barium |  | 0.057 |  | % | 0.020 | %
39 | 57 |  | La |  | Lanthanum |  | 0.161 |  | % | 0.041 | %
40 | 58 |  | Ce |  | Cerium |  | <0.016 |  | % | (0.0085) | %
41 | 72 |  | Hf |  | Hafnium |  | <0.0029 |  | % | (0.0) | %
42 | 73 |  | Ta |  | Tantalum |  | <0.0039 |  | % | (0.0) | %
43 | 74 |  | W |  | Tungsten |  | <0.0094 |  | % | (0.0) | %
44 | 80 |  | Hg |  | Mercury |  | <0.00039 |  | % | (0.0) | %
45 | 81 |  | Ti |  | Thailium |  | <0.00038 |  | % | (0.0) | %
46 | 82 |  | Pb |  | Lead |  | 0.0434 |  | % | 0.00026 | %
47 | 83 |  | Bi |  | Bismuth |  | <0.00034 |  | % | (0.0) | %
48 | 90 |  | Th |  | Thorium |  | <0.00040 |  | % | (0.0) | %
49 | 92 |  | U |  | Uranium |  | <0.00045 |  | % | (0.0) | %
Trang 2/2
07.07WP08.R0-From07.07-REP22.R0